## 담당자 (hidden)
현업팀 담당자
Upated Date | 260805
팀 명 | 현업팀 담당자 |  | 소재개발 AX팀 담당자 | 1차 조사 자료 공유 및 보완 사항 공유 일자 | 비고 | Status ('260805) | 검토 요청 사항
리사이클팀 | 노태종 선임 | 010-3858-7060 | 박세호 님 | TBD |  | 미회신 | (공통) Level 2,3,4는 모두 기입필요
양극재 1팀 | 최재윤 사원 | 010-2717-2841 | 박세호 님 | 7/29_09:00 ~ 09:30 | 담당자 변경 ('26.07.30) | 8/3 회신 (메일 회신) | (공통) Level 2,3,4는 모두 기입필요 level 2,3 점검 (세분화 필요), 진구님 수정 버전 미반영
양극재 2팀 | 오수연 선임 | 010-7751-6959 | 김진구 님 | 7/29_미정 |  | 8/3 회신 (팀즈 회신) | (공통) Level 2,3,4는 모두 기입필요 H 열 ~ P 열 미 작성 (업데이트 필요)
양극재 3팀 | 권승혁 책임 | 010-5558-9852 | 김진구 님 | TBD |  | 미회신 | (공통) Level 2,3,4는 모두 기입필요
전구체 팀 | 정해인 선임 | 010-5656-7857 | 임한민 님 | 7/29_09:00 ~ 09:30 |  | 8/5 회신 (메일 회신) | (공통) Level 2,3,4는 모두 기입필요 현행 기준 Manhour(MH) 와 과제별 MH 수치가 상이함 기대 실험 수준 미작성 (U~W열) I열 ~ M열 미작성
양극재 선행팀 | 신승순 선임 | 010-8456-5611 | 임한민 님 | 7/29_09:00 ~ 09:30 |  | 8/5 팀즈에 업로드 (임현민 님) | (공통) Level 2,3,4는 모두 기입필요 현행 기준 MH와 각 과제별 MH 점검 (Q, 과제별 동일한 MH 이고 (Z~AS) 모두 합한 값이 현행 기준 MH(Q~T)인가?) 기대 실험 수준 미작성 (U~W열)
음극재 1팀 | 신선영 책임 | 010-7164-6404 | 임가현 님 | 7/29_09:30 ~ 10:00 |  |  | (공통) Level 2,3,4는 모두 기입필요 과제별 MH 미작성 (양식 누락) (기존 양식의 Z ~ AS열)
음극재 2팀 | 이수민 책임 | 010-4377-5582 | 임가현 님 | 7/29_09:30 ~ 10:00 |  |  | (공통) Level 2,3,4는 모두 기입필요 K열 ~ O열 정보 미흡 (추가 작성 필요) 과제별 MH 미작성 (양식 누락) (기존 양식의 Z ~ AS열)
전해질 1팀 | 안성모 책임 | 010-2365-6960 | 안경호 님 | 7/31_미정 |  | 미회신 | (공통) Level 2,3,4는 모두 기입필요
전해질 2팀 | 문성진 선임 | 010-4516-9882 | 안경호 님 | 7/31_미정 |  | 미회신 | (공통) Level 2,3,4는 모두 기입필요
분리막 1팀 | 이용희 책임 | 010-2017-4435 | 방기력 님 | 7/29_10:00 ~ 10:30 |  | 미회신 | (공통) Level 2,3,4는 모두 기입필요
분리막 2팀 | 이지수 책임 | 010-7499-5790 | 방기력 님 | 7/29_10:00 ~ 10:30 |  | 미회신 | (공통) Level 2,3,4는 모두 기입필요
파우치형부품팀 | 김히나 책임 | 010-3683-9089 | 맹한솔 님 | 8월 1주차 진행 |  | 1차 작성 | (공통) Level 2,3,4는 모두 기입필요 현업팀 점검 및 2차 작성요청 필요
요소소재팀 | 미정 | - | 임현민 님 + α | 8월 2주차 이후 진행 | 담당자 지정 요청 / 신규 정의 필요 | - | (공통) Level 2,3,4는 모두 기입필요

## Sheet6 (hidden)
|  |  | 100000 | 100000 | 100000000 | 100000000
행 레이블 | 합계 : Total [hrs] | 합계 : 기대실험 Total [hrs] |  |  | 현행 [억원] | 기대실험 [억원] |  | 현행 [억원] | 기대실험 [억원]
리사이클 | 5379.6 | 7113.6 | 537960000 | 711360000 | 5.3796 | 7.1136 | 리사이클 | 5.3796 | 7.1136 | 1.322329
분리막 1팀 | 15654.98 | 112323.7 | 1565497972.4 | 11232374628.0 | 15.65498 | 112.3237 | 분리막 1팀 | 15.65498 | 112.3237 | 7.174953 | 2.989564 | 185 | 282 | 1.524324
분리막 2팀 | 29029.88 | 81081.11 | 2902988332.6 | 8108111137.3 | 29.02988 | 81.08111 | 분리막 2팀 | 29.02988 | 81.08111 | 2.793022
양극재1팀 | 9584.28 | 19137.24 | 958428000 | 1913724000 | 9.58428 | 19.13724 | 양극재1팀 | 9.58428 | 19.13724 | 1.996732
양극재2팀 | 8500.8 | 33528 | 850080000 | 3352800000 | 8.5008 | 33.528 | 양극재2팀 | 8.5008 | 33.528 | 3.944099
양극재3팀 | 7941.84 | 17417.76 | 794184000 | 1741776000 | 7.94184 | 17.41776 | 양극재3팀 | 7.94184 | 17.41776 | 2.193164
양극재선행 | 8365.32 | 12547.98 | 836532000 | 1254798000 | 8.36532 | 12.54798 | 양극재선행 | 8.36532 | 12.54798 | 1.5
음극재 1팀 | 5788.0176 | 15566.7492 | 578801760 | 1556674920 | 5.7880176 | 15.5667492 | 음극재 1팀 | 5.7880176 | 15.5667492 | 2.689479
음극재 2팀 | 11560.272 | 15697.884 | 1156027200 | 1569788400 | 11.560272 | 15.697884 | 음극재 2팀 | 11.560272 | 15.697884 | 1.357916
전구체 | 10396.8 | 12487.68 | 1039680000 | 1248768000 | 10.3968 | 12.48768 | 전구체 | 10.3968 | 12.48768 | 1.201108
전해질 1팀 | 13540.08 | 33398.4 | 1354008000 | 3339840000 | 13.54008 | 33.3984 | 전해질 1팀 | 13.54008 | 33.3984 | 2.466632
전해질 2팀 | 15912.48 | 28046.4 | 1591248000 | 2804640000 | 15.91248 | 28.0464 | 전해질 2팀 | 15.91248 | 28.0464 | 1.762541
총합계 | 141654.4 | 388346.6 | 14165435265.0 | 38834655085.3 | 141.6544 | 388.3466 | 총합계 | 141.6544 | 388.3466 | 2.741508
|  |  | 0 | 0 | 0 | 0 | 0 | 0 | 0 | #DIV/0!
|  |  | 0 | 0 | 0 | 0 | 0 | 0 | 0 | #DIV/0!
|  |  | 0 | 0 | 0 | 0 | 0 | 0 | 0 | #DIV/0!
|  |  | 0 | 0 | 0 | 0 | 0 | 0 | 0 | #DIV/0!
|  |  | 0 | 0 | 0 | 0 | 0 | 0 | 0 | #DIV/0!
|  |  | 0 | 0 | 0 | 0 | 0 | 0 | 0 | #DIV/0!
|  |  | 0 | 0 | 0 | 0 | 0 | 0 | 0 | #DIV/0!
|  |  | 0 | 0 | 0 | 0 | 0 | 0 | 0 | #DIV/0!
|  |  | 0 | 0 | 0 | 0 | 0 | 0 | 0 | #DIV/0!
|  |  | 0 | 0 | 0 | 0 | 0 | 0 | 0 | #DIV/0!
|  |  | 0 | 0 | 0 | 0 | 0 | 0 | 0 | #DIV/0!
|  |  | 0 | 0 | 0 | 0 | 0 | 0 | 0 | #DIV/0!
|  |  | 0 | 0 | 0 | 0 | 0 | 0 | 0 | #DIV/0!
|  |  | 0 | 0 | 0 | 0 | 0 | 0 | 0 | #DIV/0!
|  |  | 0 | 0 | 0 | 0 | 0 | 0 | 0 | #DIV/0!
|  |  | 0 | 0 | 0 | 0 | 0 | 0 | 0 | #DIV/0!
|  |  | 0 | 0 | 0 | 0 | 0 | 0 | 0 | #DIV/0!
|  |  | 0 | 0 | 0 | 0 | 0 | 0 | 0 | #DIV/0!
|  |  | 0 | 0 | 0 | 0 | 0 | 0 | 0 | #DIV/0!
|  |  | 0 | 0 | 0 | 0 | 0 | 0 | 0 | #DIV/0!
|  |  | 0 | 0 | 0 | 0 | 0 | 0 | 0 | #DIV/0!
|  |  | 0 | 0 | 0 | 0 | 0 | 0 | 0 | #DIV/0!
|  |  | 0 | 0 | 0 | 0 | 0 | 0 | 0 | #DIV/0!
|  |  | 0 | 0 | 0 | 0 | 0 | 0 | 0 | #DIV/0!
|  |  | 0 | 0 | 0 | 0 | 0 | 0 | 0 | #DIV/0!
|  |  | 0 | 0 | 0 | 0 | 0 | 0 | 0 | #DIV/0!
|  |  | 0 | 0 | 0 | 0 | 0 | 0 | 0 | #DIV/0!
|  |  | 0 | 0 | 0 | 0 | 0 | 0 | 0 | #DIV/0!
|  |  | 0 | 0 | 0 | 0 | 0 | 0 | 0 | #DIV/0!
|  |  | 0 | 0 | 0 | 0 | 0 | 0 | 0 | #DIV/0!
|  |  | 0 | 0 | 0 | 0 | 0 | 0 | 0 | #DIV/0!
|  |  | 0 | 0 | 0 | 0 | 0 | 0 | 0 | #DIV/0!
|  |  | 0 | 0 | 0 | 0 | 0 | 0 | 0 | #DIV/0!
|  |  | 0 | 0 | 0 | 0 | 0 | 0 | 0 | #DIV/0!
|  |  | 0 | 0 | 0 | 0 | 0 | 0 | 0 | #DIV/0!
|  |  | 0 | 0 | 0 | 0 | 0 | 0 | 0 | #DIV/0!
|  |  | 0 | 0 | 0 | 0 | 0 | 0 | 0 | #DIV/0!
|  |  | 0 | 0 | 0 | 0 | 0 | 0 | 0 | #DIV/0!
|  |  | 0 | 0 | 0 | 0 | 0 | 0 | 0 | #DIV/0!
|  |  | 0 | 0 | 0 | 0 | 0 | 0 | 0 | #DIV/0!
|  |  | 0 | 0 | 0 | 0 | 0 | 0 | 0 | #DIV/0!
|  |  | 0 | 0 | 0 | 0 | 0 | 0 | 0 | #DIV/0!
|  |  | 0 | 0 | 0 | 0 | 0 | 0 | 0 | #DIV/0!
|  |  | 0 | 0 | 0 | 0 | 0 | 0 | 0 | #DIV/0!
|  |  | 0 | 0 | 0 | 0 | 0 | 0 | 0 | #DIV/0!
|  |  | 0 | 0 | 0 | 0 | 0 | 0 | 0 | #DIV/0!
|  |  | 0 | 0 | 0 | 0 | 0 | 0 | 0 | #DIV/0!
|  |  | 0 | 0 | 0 | 0 | 0 | 0 | 0 | #DIV/0!
|  |  | 0 | 0 | 0 | 0 | 0 | 0 | 0 | #DIV/0!
|  |  | 0 | 0 | 0 | 0 | 0 | 0 | 0 | #DIV/0!
|  |  | 0 | 0 | 0 | 0 | 0 | 0 | 0 | #DIV/0!
|  |  | 0 | 0 | 0 | 0 | 0 | 0 | 0 | #DIV/0!
|  |  | 0 | 0 | 0 | 0 | 0 | 0 | 0 | #DIV/0!
|  |  | 0 | 0 | 0 | 0 | 0 | 0 | 0 | #DIV/0!
|  |  | 0 | 0 | 0 | 0 | 0 | 0 | 0 | #DIV/0!
|  |  | 0 | 0 | 0 | 0 | 0 | 0 | 0 | #DIV/0!
|  |  | 0 | 0 | 0 | 0 | 0 | 0 | 0 | #DIV/0!
|  |  | 0 | 0 | 0 | 0 | 0 | 0 | 0 | #DIV/0!
|  |  | 0 | 0 | 0 | 0 | 0 | 0 | 0 | #DIV/0!
|  |  | 0 | 0 | 0 | 0 | 0 | 0 | 0 | #DIV/0!
|  |  | 0 | 0 | 0 | 0 | 0 | 0 | 0 | #DIV/0!
|  |  | 0 | 0 | 0 | 0 | 0 | 0 | 0 | #DIV/0!
|  |  | 0 | 0 | 0 | 0 | 0 | 0 | 0 | #DIV/0!
|  |  | 0 | 0 | 0 | 0 | 0 | 0 | 0 | #DIV/0!
|  |  | 0 | 0 | 0 | 0 | 0 | 0 | 0 | #DIV/0!
|  |  | 0 | 0 | 0 | 0 | 0 | 0 | 0 | #DIV/0!
|  |  | 0 | 0 | 0 | 0 | 0 | 0 | 0 | #DIV/0!
|  |  | 0 | 0 | 0 | 0 | 0 | 0 | 0 | #DIV/0!
|  |  | 0 | 0 | 0 | 0 | 0 | 0 | 0 | #DIV/0!
|  |  | 0 | 0 | 0 | 0 | 0 | 0 | 0 | #DIV/0!
|  |  | 0 | 0 | 0 | 0 | 0 | 0 | 0 | #DIV/0!
|  |  | 0 | 0 | 0 | 0 | 0 | 0 | 0 | #DIV/0!
|  |  | 0 | 0 | 0 | 0 | 0 | 0 | 0 | #DIV/0!
|  |  | 0 | 0 | 0 | 0 | 0 | 0 | 0 | #DIV/0!
|  |  | 0 | 0 | 0 | 0 | 0 | 0 | 0 | #DIV/0!
|  |  | 0 | 0 | 0 | 0 | 0 | 0 | 0 | #DIV/0!
|  |  | 0 | 0 | 0 | 0 | 0 | 0 | 0 | #DIV/0!
|  |  | 0 | 0 | 0 | 0 | 0 | 0 | 0 | #DIV/0!
|  |  | 0 | 0 | 0 | 0 | 0 | 0 | 0 | #DIV/0!
|  |  | 0 | 0 | 0 | 0 | 0 | 0 | 0 | #DIV/0!
|  |  | 0 | 0 | 0 | 0 | 0 | 0 | 0 | #DIV/0!
|  |  | 0 | 0 | 0 | 0 | 0 | 0 | 0 | #DIV/0!
|  |  | 0 | 0 | 0 | 0 | 0 | 0 | 0 | #DIV/0!
|  |  | 0 | 0 | 0 | 0 | 0 | 0 | 0 | #DIV/0!
|  |  | 0 | 0 | 0 | 0 | 0 | 0 | 0 | #DIV/0!
|  |  | 0 | 0 | 0 | 0 | 0 | 0 | 0 | #DIV/0!
|  |  | 0 | 0 | 0 | 0 | 0 | 0 | 0 | #DIV/0!
|  |  | 0 | 0 | 0 | 0 | 0 | 0 | 0 | #DIV/0!
|  |  | 0 | 0 | 0 | 0 | 0 | 0 | 0 | #DIV/0!
|  |  | 0 | 0 | 0 | 0 | 0 | 0 | 0 | #DIV/0!
|  |  | 0 | 0 | 0 | 0 | 0 | 0 | 0 | #DIV/0!
|  |  | 0 | 0 | 0 | 0 | 0 | 0 | 0 | #DIV/0!
|  |  | 0 | 0 | 0 | 0 | 0 | 0 | 0 | #DIV/0!
|  |  | 0 | 0 | 0 | 0 | 0 | 0 | 0 | #DIV/0!
|  |  | 0 | 0 | 0 | 0 | 0 | 0 | 0 | #DIV/0!
|  |  | 0 | 0 | 0 | 0 | 0 | 0 | 0 | #DIV/0!
|  |  | 0 | 0 | 0 | 0 | 0 | 0 | 0 | #DIV/0!
|  |  | 0 | 0 | 0 | 0 | 0 | 0 | 0 | #DIV/0!
|  |  | 0 | 0 | 0 | 0 | 0 | 0 | 0 | #DIV/0!
|  |  | 0 | 0 | 0 | 0 | 0 | 0 | 0 | #DIV/0!
|  |  | 0 | 0 | 0 | 0 | 0 | 0 | 0 | #DIV/0!
|  |  | 0 | 0 | 0 | 0 | 0 | 0 | 0 | #DIV/0!
|  |  | 0 | 0 | 0 | 0 | 0 | 0 | 0 | #DIV/0!
|  |  | 0 | 0 | 0 | 0 | 0 | 0 | 0 | #DIV/0!
|  |  | 0 | 0 | 0 | 0 | 0 | 0 | 0 | #DIV/0!
|  |  | 0 | 0 | 0 | 0 | 0 | 0 | 0 | #DIV/0!
|  |  | 0 | 0 | 0 | 0 | 0 | 0 | 0 | #DIV/0!
|  |  | 0 | 0 | 0 | 0 | 0 | 0 | 0 | #DIV/0!
|  |  | 0 | 0 | 0 | 0 | 0 | 0 | 0 | #DIV/0!
|  |  | 0 | 0 | 0 | 0 | 0 | 0 | 0 | #DIV/0!
|  |  | 0 | 0 | 0 | 0 | 0 | 0 | 0 | #DIV/0!
|  |  | 0 | 0 | 0 | 0 | 0 | 0 | 0 | #DIV/0!
|  |  | 0 | 0 | 0 | 0 | 0 | 0 | 0 | #DIV/0!
|  |  | 0 | 0 | 0 | 0 | 0 | 0 | 0 | #DIV/0!
|  |  | 0 | 0 | 0 | 0 | 0 | 0 | 0 | #DIV/0!
|  |  | 0 | 0 | 0 | 0 | 0 | 0 | 0 | #DIV/0!
|  |  | 0 | 0 | 0 | 0 | 0 | 0 | 0 | #DIV/0!
|  |  | 0 | 0 | 0 | 0 | 0 | 0 | 0 | #DIV/0!
|  |  | 0 | 0 | 0 | 0 | 0 | 0 | 0 | #DIV/0!
|  |  | 0 | 0 | 0 | 0 | 0 | 0 | 0 | #DIV/0!
|  |  | 0 | 0 | 0 | 0 | 0 | 0 | 0 | #DIV/0!
|  |  | 0 | 0 | 0 | 0 | 0 | 0 | 0 | #DIV/0!
|  |  | 0 | 0 | 0 | 0 | 0 | 0 | 0 | #DIV/0!
|  |  | 0 | 0 | 0 | 0 | 0 | 0 | 0 | #DIV/0!
|  |  | 0 | 0 | 0 | 0 | 0 | 0 | 0 | #DIV/0!
|  |  | 0 | 0 | 0 | 0 | 0 | 0 | 0 | #DIV/0!
|  |  | 0 | 0 | 0 | 0 | 0 | 0 | 0 | #DIV/0!
|  |  | 0 | 0 | 0 | 0 | 0 | 0 | 0 | #DIV/0!
|  |  | 0 | 0 | 0 | 0 | 0 | 0 | 0 | #DIV/0!
|  |  | 0 | 0 | 0 | 0 | 0 | 0 | 0 | #DIV/0!
|  |  | 0 | 0 | 0 | 0 | 0 | 0 | 0 | #DIV/0!
|  |  | 0 | 0 | 0 | 0 | 0 | 0 | 0 | #DIV/0!
|  |  | 0 | 0 | 0 | 0 | 0 | 0 | 0 | #DIV/0!
|  |  | 0 | 0 | 0 | 0 | 0 | 0 | 0 | #DIV/0!
|  |  | 0 | 0 | 0 | 0 | 0 | 0 | 0 | #DIV/0!
|  |  | 0 | 0 | 0 | 0 | 0 | 0 | 0 | #DIV/0!
|  |  | 0 | 0 | 0 | 0 | 0 | 0 | 0 | #DIV/0!
|  |  | 0 | 0 | 0 | 0 | 0 | 0 | 0 | #DIV/0!
|  |  | 0 | 0 | 0 | 0 | 0 | 0 | 0 | #DIV/0!
|  |  | 0 | 0 | 0 | 0 | 0 | 0 | 0 | #DIV/0!
|  |  | 0 | 0 | 0 | 0 | 0 | 0 | 0 | #DIV/0!
|  |  | 0 | 0 | 0 | 0 | 0 | 0 | 0 | #DIV/0!
|  |  | 0 | 0 | 0 | 0 | 0 | 0 | 0 | #DIV/0!
|  |  | 0 | 0 | 0 | 0 | 0 | 0 | 0 | #DIV/0!
|  |  | 0 | 0 | 0 | 0 | 0 | 0 | 0 | #DIV/0!
|  |  | 0 | 0 | 0 | 0 | 0 | 0 | 0 | #DIV/0!
|  |  | 0 | 0 | 0 | 0 | 0 | 0 | 0 | #DIV/0!
|  |  | 0 | 0 | 0 | 0 | 0 | 0 | 0 | #DIV/0!
|  |  | 0 | 0 | 0 | 0 | 0 | 0 | 0 | #DIV/0!
|  |  | 0 | 0 | 0 | 0 | 0 | 0 | 0 | #DIV/0!
|  |  | 0 | 0 | 0 | 0 | 0 | 0 | 0 | #DIV/0!
|  |  | 0 | 0 | 0 | 0 | 0 | 0 | 0 | #DIV/0!
|  |  | 0 | 0 | 0 | 0 | 0 | 0 | 0 | #DIV/0!
|  |  | 0 | 0 | 0 | 0 | 0 | 0 | 0 | #DIV/0!
|  |  | 0 | 0 | 0 | 0 | 0 | 0 | 0 | #DIV/0!
|  |  | 0 | 0 | 0 | 0 | 0 | 0 | 0 | #DIV/0!
|  |  | 0 | 0 | 0 | 0 | 0 | 0 | 0 | #DIV/0!
|  |  | 0 | 0 | 0 | 0 | 0 | 0 | 0 | #DIV/0!
|  |  | 0 | 0 | 0 | 0 | 0 | 0 | 0 | #DIV/0!
|  |  | 0 | 0 | 0 | 0 | 0 | 0 | 0 | #DIV/0!
|  |  | 0 | 0 | 0 | 0 | 0 | 0 | 0 | #DIV/0!
|  |  | 0 | 0 | 0 | 0 | 0 | 0 | 0 | #DIV/0!
|  |  | 0 | 0 | 0 | 0 | 0 | 0 | 0 | #DIV/0!
|  |  | 0 | 0 | 0 | 0 | 0 | 0 | 0 | #DIV/0!
|  |  | 0 | 0 | 0 | 0 | 0 | 0 | 0 | #DIV/0!
|  |  | 0 | 0 | 0 | 0 | 0 | 0 | 0 | #DIV/0!
|  |  | 0 | 0 | 0 | 0 | 0 | 0 | 0 | #DIV/0!
|  |  | 0 | 0 | 0 | 0 | 0 | 0 | 0 | #DIV/0!
|  |  | 0 | 0 | 0 | 0 | 0 | 0 | 0 | #DIV/0!
|  |  | 0 | 0 | 0 | 0 | 0 | 0 | 0 | #DIV/0!
|  |  | 0 | 0 | 0 | 0 | 0 | 0 | 0 | #DIV/0!
|  |  | 0 | 0 | 0 | 0 | 0 | 0 | 0 | #DIV/0!
|  |  | 0 | 0 | 0 | 0 | 0 | 0 | 0 | #DIV/0!
|  |  | 0 | 0 | 0 | 0 | 0 | 0 | 0 | #DIV/0!
|  |  | 0 | 0 | 0 | 0 | 0 | 0 | 0 | #DIV/0!
|  |  | 0 | 0 | 0 | 0 | 0 | 0 | 0 | #DIV/0!
|  |  | 0 | 0 | 0 | 0 | 0 | 0 | 0 | #DIV/0!
|  |  | 0 | 0 | 0 | 0 | 0 | 0 | 0 | #DIV/0!
|  |  | 0 | 0 | 0 | 0 | 0 | 0 | 0 | #DIV/0!
|  |  | 0 | 0 | 0 | 0 | 0 | 0 | 0 | #DIV/0!
|  |  | 0 | 0 | 0 | 0 | 0 | 0 | 0 | #DIV/0!
|  |  | 0 | 0 | 0 | 0 | 0 | 0 | 0 | #DIV/0!
|  |  | 0 | 0 | 0 | 0 | 0 | 0 | 0 | #DIV/0!
|  |  | 0 | 0 | 0 | 0 | 0 | 0 | 0 | #DIV/0!
|  |  | 0 | 0 | 0 | 0 | 0 | 0 | 0 | #DIV/0!
|  |  | 0 | 0 | 0 | 0 | 0 | 0 | 0 | #DIV/0!

## 소재개발 실험항목_Total_AX팀 관리
※ 수행 과제별 M/M 산출 필요 시, 과제별 분류
[5 empty] | ↓ Level 2 분류 업데이트 후 Level 분류 쉬트에 내용 기입 | ↓ 해당 실험의 목적을 기재 | ↓ 각 실험 & 실험의 목적별 프로토콜 기입 | [6 empty] | ↓'260902_Data mapping 요청 | [8 empty] | ↓기대실험 횟수만 입력 | ↓자동 산출 (수정 x) |  |  |  |  | Manpower (현재 수행 실험 기준)
|  |  | LEVEL 0 | LEVEL 1 | LEVEL 2 | LEVEL3 | LEVEL4 | LEVEL5 |  | DOE |  | 설비제어값 | DATA List (for gathering) |  | 각 단계별 의사 결정 시점 |  | Manpower (현재 수행 실험 기준) |  |  |  |  | Manpower (자동화 구현 시, 기대실험 기준 ) |  |  | 단위 실험 산출 기준 | 자동화 우선순위 |  |  | Manpower (핵심과제기준) |  |  |  |  | Manpower (주요과제기준) |  |  |  |  | Manpower (기반과제기준) |  |  |  |  | Manpower (시드과제기준)
| 분류 | 팀명 | 실험 분류 | 공정 | 실험/분석법 상세 | 실험 목적 | Process step or SOP | 상세 설명 (필요시 기입) | 주요 설비 | x 값 List (실험인자, 영향인자, 변수) | y 값 List (결과값 or 목표) | 항목/SV | Data (Input) 단위 실험에서 입력해야 하는 data 존재 시 기입 | Data (취합 data list) ex, MDS data list 등 | 유/무 (O/X) | 의사 결정자 (휴먼/기계) | 수행 주체 (연구원/도급/외주) | 수행 인원 [명/회] | 소요 시간 [시간/회] | 수행 빈도수 [회/월] | Total [hrs] | 소요 시간 [시간/회] | 수행 빈도수 [회/월] | 기대실험 Total [hrs] | [variable/회] | O/X (x순위) | 비고 |  | 수행 주체 (연구원/도급/외주) | 수행 인원 [명/회] | 소요 시간 [시간/회] | 수행 빈도수 [회/월] | Total [hrs] | 수행 주체 (연구원/도급/외주) | 수행 인원 [명/회] | 소요 시간 [시간/회] | 수행 빈도수 [회/월] | Total [hrs] | 수행 주체 (연구원/도급/외주) | 수행 인원 [명/회] | 소요 시간 [시간/회] | 수행 빈도수 [회/월] | Total [hrs] | 수행 주체 (연구원/도급/외주) | 수행 인원 [명/회] | 소요 시간 [시간/회] | 수행 빈도수 [회/월] | Total [hrs]
1 | 양극재기술 | 양극재1팀 | 분석/측정 실험 | 활물질 분석 | PSD 분석 | 입도 분석 | 샘플링 | 장비 세팅 분산제 투입 (10방울) 및 measure background 클릭 | Malvern mastersize, 스포이드, spatula | 입자 크기 | 분포량 | 소재 type (NCM 2.2) 초음파 처리 조건 (1500rpm 70%) 입자 검출 범위 | 소재 type |  |  |  | 연구원 | 1 | 0.25 | 100 | 300 | 0.25 | 120 | 360 | 1소재, 3회 |  |  |  |  | 1 | 0.15 | 60 | 108 |  | 1 | 0.15 | 60 | 108 |  | 1 | 0.15 | 60 | 108 |  | 1 | 0.15 | 60 | 108
2 | 양극재기술 | 양극재1팀 | 분석/측정 실험 | 활물질 분석 | PSD 분석 | 입도 분석 | 외부 초음파 | 파우더 전처리 파우더 투입 후 초음파 처리 (소듐 양극재의 경우 파우더와 분산제 미리 혼합하여 선분산액 제조 필요) | [8 empty] | 연구원 | [6 empty] | 0 | [5 empty] | 1 | 0.3 | 4 | 14.4 |  | 1 | 0.3 | 4 | 14.4 |  | 1 | 0.3 | 4 | 14.4 |  | 1 | 0.3 | 4 | 14.4
3 | 양극재기술 | 양극재1팀 | 분석/측정 실험 | 활물질 분석 | PSD 분석 | 입도 분석 | 입도 측정 | 측정 (3회) | [8 empty] | 연구원 | [6 empty] | 0 | [8 empty] | 0 |  |  |  |  | 0 |  |  |  |  | 0 |  |  |  |  | 0
4 | 양극재기술 | 양극재1팀 | 분석/측정 실험 | 활물질 분석 | PSD 분석 | 입도 분석 | 장비 세척 | 측정 장비를 세척한다. | [8 empty] | 연구원 | [6 empty] | 0 | [8 empty] | 0 |  |  |  |  | 0 |  |  |  |  | 0 |  |  |  |  | 0
5 | 양극재기술 | 양극재1팀 | 분석/측정 실험 | 활물질 분석 | PSD 분석 | 입도 분석 | Data 정리 | Data 추출 (vol. /Num. 기준 각각) 및 정리/그래프 그리기, (측정 및 클리닝에 사용되는 폐수 주기적으로 별도 폐기 필요) | [5 empty] | 실험일자, 실험장비, 실험조건, dmin, d10, d50, d90, dmax, Span, 1um 이하 미분 (Vol. Num. 기준 각각) 5회 측정 값 및 평균값 각각 도출 전체 입도 분포 그래프 |  |  | 연구원 | 1 | 0.3 | 36 | 129.6 | 0.3 | 50 | 180 | 1소재, 1회 |  | 평균 이용 | [5 empty] | 0 |  |  |  |  | 0 |  |  |  |  | 0 |  |  |  |  | 0
6 | 양극재기술 | 양극재1팀 | 분석/측정 실험 | 활물질 분석 | BET 측정 | 입도 분석 | 업체 데이터 사용중 | 업체 데이터 사용중 | [5 empty] | 비표면적, 기공구조 |  |  | 외주 | 0 | 0 | 0 | 0 | 0 | 0 | 0 |  |  | 업체에서 측정한 데이터 사용 |  |  | 1 | 0.25 | 60 | 180 |  | 1 | 0.25 | 60 | 180 |  | 1 | 0.25 | 60 | 180 |  | 1 | 0.25 | 60 | 180
7 | 양극재기술 | 양극재1팀 | 분석/측정 실험 | 활물질 분석 | Tap 밀도 분석 (수직식) | Tap 밀도 분석 | 업체 데이터 사용중 | 업체 데이터 사용중 | [8 empty] | 외주 | 0 | 0 | 0 | 0 | 0 | 0 | 0 |  |  | 업체에서 측정한 데이터 사용 | [5 empty] | 0 |  |  |  |  | 0 |  |  |  |  | 0 |  |  |  |  | 0
8 | 양극재기술 | 양극재1팀 | 분석/측정 실험 | 활물질 분석 | Pellet density 분석 | 압연밀도 (이차입자: 2ton, 단결정: 9ton) 측정 | 장비 세팅 | 장비세팅 장비에 빈 몰드 로딩 뒤 원점 측정. (같은 몰드 사용한 연속측정 시 본 step 생략) | 2ton PD: 분체저항측정기 (HPRM-AM2) 9ton PD: Hantech Auto Lab Press | 압력 | pallet 밀도 혹은 두께 | 유지시간 3s 초기 시료 무게 3g 원점 (22.2~22.4) | 시료 초기 무게, 설정 압력 |  |  |  | 연구원 | 1 | 0.25 | 100 | 300 | 0.25 | 120 | 360 | 1소재, 1회 |  |  |  |  | 1 | 0.15 | 60 | 108 |  | 1 | 0.15 | 60 | 108 |  | 1 | 0.15 | 60 | 108 |  | 1 | 0.15 | 60 | 108
9 | 양극재기술 | 양극재1팀 | 분석/측정 실험 | 활물질 분석 | Pellet density 분석 | 압연밀도 (이차입자: 2ton, 단결정: 9ton) 측정 | 무게 측정 | 계량 몰드 회수 후 파우더 계량 (2ton: 5.0g, 9ton: 3.0g) | [8 empty] | 연구원 | [6 empty] | 0 | [5 empty] | 1 | 0.1 | 60 | 72 |  | 1 | 0.1 | 60 | 72 |  | 1 | 0.1 | 60 | 72 |  | 1 | 0.1 | 60 | 72
10 | 양극재기술 | 양극재1팀 | 분석/측정 실험 | 활물질 분석 | Pellet density 분석 | 압연밀도 (이차입자: 2ton, 단결정: 9ton) 측정 | 샘플링 | 몰드 뚜껑 부분 열고 파우더 투입. 파우더 넘침 방지 위해 테이블을 몰드 바닥면으로 쳐서 다지기 (절반 정도 넣고 시행, 총 2회) | [8 empty] | 연구원 | [6 empty] | 0 | [5 empty] | 1 | 0.1 | 60 | 72 |  | 1 | 0.1 | 60 | 72 |  | 1 | 0.1 | 60 | 72 |  | 1 | 0.1 | 60 | 72
11 | 양극재기술 | 양극재1팀 | 분석/측정 실험 | 활물질 분석 | Pellet density 분석 | 압연밀도 (이차입자: 2ton, 단결정: 9ton) 측정 | 몰드 조립 | 몰드 조립 몰드 천천히 닫기 (좌, 우로 돌려가며 몰드 내 trap된 공기 빼주면서 시행 | [8 empty] | 연구원 | [6 empty] | 0 | [5 empty] | 1 | 0.1 | 4 | 4.8 |  | 1 | 0.1 | 4 | 4.8 |  | 1 | 0.1 | 4 | 4.8 |  | 1 | 0.1 | 4 | 4.8
12 | 양극재기술 | 양극재1팀 | 분석/측정 실험 | 활물질 분석 | Pellet density 분석 | 압연밀도 (이차입자: 2ton, 단결정: 9ton) 측정 | 몰드 결착 | 측정장비에 몰드 결착 장비에 몰드 탑재 | [8 empty] | 연구원 | [6 empty] | 0 | [5 empty] | 1 | 2 | 4 | 96 |  | 1 | 2 | 4 | 96 |  | 1 | 2 | 4 | 96 |  | 1 | 2 | 4 | 96
13 | 양극재기술 | 양극재1팀 | 분석/측정 실험 | 활물질 분석 | Pellet density 분석 | 압연밀도 (이차입자: 2ton, 단결정: 9ton) 측정 | PD측정 | 측정 시작 측정 및 압연밀도 기록 | [8 empty] | 연구원 | [6 empty] | 0 | [5 empty] | 1 | 0.3 | 4 | 14.4 |  | 1 | 0.3 | 4 | 14.4 |  | 1 | 0.3 | 4 | 14.4 |  | 1 | 0.3 | 4 | 14.4
14 | 양극재기술 | 양극재1팀 | 분석/측정 실험 | 활물질 분석 | Pellet density 분석 | 압연밀도 (이차입자: 2ton, 단결정: 9ton) 측정 | 장비 세척 | 세정 파우더 폐기 및 몰드 세척 (물, 아세톤), 건조 | [8 empty] | 연구원 | [6 empty] | 0 | [5 empty] | 1 | 0.1 | 4 | 4.8 |  | 1 | 0.1 | 4 | 4.8 |  | 1 | 0.1 | 4 | 4.8 |  | 1 | 0.1 | 4 | 4.8
15 | 양극재기술 | 양극재1팀 | 분석/측정 실험 | 활물질 분석 | Pellet density 분석 | 압연밀도 (이차입자: 2ton, 단결정: 9ton) 측정 | Data 정리 | Data 추출 및 정리 | [5 empty] | 펠렛 두께, 펠렛 밀도 (2ton, 9ton), 활물질 무게 |  |  | 연구원 | 1 | 0.2 | 4 | 9.6 | 0.05 | 5 | 12 | [5 empty] | 1 | 0.1 | 4 | 4.8 |  | 1 | 0.1 | 4 | 4.8 |  | 1 | 0.1 | 4 | 4.8 |  | 1 | 0.1 | 4 | 4.8
16 | 양극재기술 | 양극재1팀 | 분석/측정 실험 | 활물질 분석 | ICP 분석 | 특정 원소 함량 분석 | 분석 담당 의뢰중 | [6 empty] | 메인원소, 도핑원소, 코팅원소 |  |  | 외주 | 0 | 0 | 0 | 0 | 0 | 0 | 0 |  |  | 무기분석팀 의뢰 |  |  | 1 | 0.05 | 4 | 2.4 |  | 1 | 0.05 | 4 | 2.4 |  | 1 | 0.05 | 4 | 2.4 |  | 1 | 0.05 | 4 | 2.4
17 | 양극재기술 | 양극재1팀 | 분석/측정 실험 | 활물질 분석 | XRD 분석 | 결정구조/상(phase) 분석 | 샘플링 | 드라이룸에서 시료 소분 후 분석실 이동 --> 샘플 홀더에 powder 평평하게 샘플링 (한 소재당 1개의 시료/1회 측정), 홀더 주변 클리닝 (에틸알콜 등), 홀더에 샘플명/이름/날짜 수기로 기입, 샘플 홀더 장비에 투입 후 측정 패턴 및 저장 setting | 샘플 홀더, XRD (분석 담당 내 오픈 장비 사용 중 : Bruker사 D8 Endeavor 사용 중) | 2 theta | peak intensity |  | scan 조건 (각도 범위) step size, step 당 머무르는 시간, 전압, 전류 | scan 한 풀 패턴 데이터 리트벨트 분석을 통한 cell parameter, c/a ratio, 부피, 밀도, strain, cation mixing, 결정 크기, 불순물 여부 등 |  |  | 연구원 | 1 | 0.15 | 60 | 108 | 0.15 | 100 | 180 | 1소재, 1회 | [7 empty] | 0 |  |  |  |  | 0 |  |  |  |  | 0 |  |  |  |  | 0
18 | 양극재기술 | 양극재1팀 | 분석/측정 실험 | 활물질 분석 | XRD 분석 | 결정구조/상(phase) 분석 | XRD 측정 | XRD 측정 | XRD (분석 담당 내 오픈 장비 사용 중 : Bruker사 D8 Endeavor 사용 중) | [7 empty] | 연구원 |  |  |  | 0 |  |  | 0 | [5 empty] | 2 | 0.33 | 150 | 1188 |  | 2 | 0.33 | 150 | 1188 |  | 2 | 0.33 | 150 | 1188 |  | 2 | 0.33 | 150 | 1188
19 | 양극재기술 | 양극재1팀 | 분석/측정 실험 | 활물질 분석 | XRD 분석 | 결정구조/상(phase) 분석 | Data 변환 및 fitting | 분석실 이동 + XRD 측정 컴퓨터에 있는 Eva/ topas 프로그램을 이용하여 data 변환 및 추출 | [8 empty] | 연구원 | 1 | 0.1 | 60 | 72 | 0.1 | 100 | 120 | [5 empty] | 1 | 0.1 | 150 | 180 |  | 1 | 0.1 | 150 | 180 |  | 1 | 0.1 | 150 | 180 |  | 1 | 0.1 | 150 | 180
20 | 양극재기술 | 양극재1팀 | 분석/측정 실험 | 활물질 분석 | XRD 분석 | 결정구조/상(phase) 분석 | 세척 및 정리 | 사용한 샘플홀더 세척 및 정리 | [8 empty] | 연구원 | 1 | 0.1 | 60 | 72 | 0.1 | 100 | 120 | [5 empty] | 0 | 0.33 | 150 | 0 |  | 0 | 0.33 | 150 | 0 |  | 0 | 0.33 | 150 | 0 |  | 0 | 0.33 | 150 | 0
21 | 양극재기술 | 양극재1팀 | 분석/측정 실험 | 활물질 분석 | XRD 분석 | 결정구조/상(phase) 분석 | 그래프 생성 | 추출한 data로 그래프 생성 | [8 empty] | 연구원 | 1 | 0.1 | 60 | 72 | 0.1 | 100 | 120 | [5 empty] | 2 | 0.33 | 150 | 1188 |  | 2 | 0.33 | 150 | 1188 |  | 2 | 0.33 | 150 | 1188 |  | 2 | 0.33 | 150 | 1188
22 | 양극재기술 | 양극재1팀 | 분석/측정 실험 | 활물질 분석 | SEM 분석 | 소재 이미지 분석 | 샘플링 | 샘플홀더에 카본테이브 부착 후, 소량의 powder (혹은 전극) 부착 | SEM 홀더, 카본테이프 |  |  | 작동거리 (WD) 10 정도 가속전압 5kV |  |  |  |  | 연구원 | 1 | 0.05 | 60 | 36 | 0.05 | 100 | 60 | 1소재, 1회 | [7 empty] | 0 |  |  |  |  | 0 |  |  |  |  | 0 |  |  |  |  | 0
23 | 양극재기술 | 양극재1팀 | 분석/측정 실험 | 활물질 분석 | SEM 분석 | 소재 이미지 분석 | 샘플 홀더 장비로 투입 | 분석실로 이동+샘플 홀더 장비로 투입 | [8 empty] | 연구원 | 1 | 0.05 | 10 | 6 | 0.05 | 16 | 9.6 | [8 empty] | 0 |  |  |  |  | 0 |  |  |  |  | 0 |  |  |  |  | 0
24 | 양극재기술 | 양극재1팀 | 분석/측정 실험 | 활물질 분석 | SEM 분석 | 소재 이미지 분석 | 이미지 생성 | 원하는 샘플 SEM 이미지 (입자의 형태를 잘 확인할 수 있는) 확인 후 배율별로 각각 캡쳐 (배율별, SE/BSE 모드 각각 촬영) | SEM (분석 담당 내 오픈 장비 사용 중 : Hitachi사 S4800 또는 JEOL IT710HR 등) |  |  |  |  | 실험일자, 실험장비, (x1k, x2k, x5k, x10k, 20k, 30k) 이미지, 단면이미지 |  |  | 연구원 | 1 | 2 | 10 | 240 | 2 | 16 | 384 | [5 empty] | 1 | 0.33 | 4 | 15.84 |  | 1 | 0.33 | 4 | 15.84 |  | 1 | 0.33 | 4 | 15.84 |  | 1 | 0.33 | 4 | 15.84
25 | 양극재기술 | 양극재1팀 | 분석/측정 실험 | 활물질 분석 | SEM 분석 | 소재 이미지 분석 | EDS 분석 | EDS 분석 | SEM (분석 담당 내 오픈 장비 사용 중 : Hitachi사 S4800 또는 JEOL IT710HR 등) |  |  | 가속전압 15kV |  | 구성 원소 정성, 정량 분석 / 원소 분포 |  |  | 연구원 | 1 | 0.3 | 30 | 108 | 0.3 | 50 | 180 |  |  | MDS에 없음 |  |  | 1 | 0.1 | 4 | 4.8 |  | 1 | 0.1 | 4 | 4.8 |  | 1 | 0.1 | 4 | 4.8 |  | 1 | 0.1 | 4 | 4.8
26 | 양극재기술 | 양극재1팀 | 분석/측정 실험 | 활물질 분석 | SEM 분석 | 소재 이미지 분석 | Data 저장 | Data 저장 후 추출 | [8 empty] | 연구원 | 1 | 0.1 | 10 | 12 | 0.05 | 20 | 24 | [5 empty] | 1 | 0.2 | 150 | 360 |  | 1 | 0.2 | 150 | 360 |  | 1 | 0.2 | 150 | 360 |  | 1 | 0.2 | 150 | 360
27 | 양극재기술 | 양극재1팀 | 분석/측정 실험 | 활물질 분석 | SEM 분석 | 소재 이미지 분석 | 샘플 홀더 자동 배출 | 샘플 홀더 배출 | [8 empty] | 연구원 | 1 | 0.1 | 10 | 12 | 0.1 | 20 | 24 | [5 empty] | 2 | 2 | 12 | 576 |  | 2 | 2 | 12 | 576 |  | 2 | 2 | 12 | 576 |  | 2 | 2 | 12 | 576
28 | 양극재기술 | 양극재1팀 | 분석/측정 실험 | 활물질 분석 | SEM 분석 | 소재 이미지 분석 | 샘플 홀더 클리닝 | 샘플 홀더 클리닝 | [8 empty] | 연구원 | 1 | 0.05 | 10 | 6 | 0.05 | 20 | 12 | [8 empty] | 0 |  |  |  |  | 0 |  |  |  |  | 0 |  |  |  |  | 0
29 | 양극재기술 | 양극재1팀 | 분석/측정 실험 | 활물질 분석 | 진밀도 측정 | 소재 진밀도 측정 | 샘플링 및 측정 자동화 |  | 외주 분석 진행했으나, 장비 도입으로 직접 측정 가능한 상황 |  | ICP 활용하여 계산 | 입자 진밀도 |  |  |  |  | 연구원 | 0 | 0 | 0 | 0 | 0 | 0 | 0 |  |  | 업체 데이터 사용 원칙이나 간혹 필요시 직접 측정. 거의 측정하지 않음 |  |  |  | 0 |  |  |  |  | 0 |  |  |  |  | 0 |  |  |  |  | 0
30 | 양극재기술 | 양극재1팀 | 샘플 제작 실험 | 슬러리 제작 | Slurry 제작 | 전극코팅을 위한 활물질/도전재/바인더/NMP혼합된 슬러리 제조 | 무게 측정 | 도전재+바인더 premixing 계량 (slurry 제작 전 믹서 사용하여 미리 대량 제조). 손실 방지위해 mixing통 (Nalgene bottle)에 직접 계량 | 정밀저울 | [7 empty] | 연구원 | 2 | 0.33 | 150 | 1188 | 0.33 | 180 | 1425.6 | 1소재, 1회 |  | 1명 기준으로 작성했으나, 2명이 진행 시 slurry 제조 전체 소요시간 절반으로 단축 가능 |  |  | 2 | 0.5 | 8 | 96 |  | 2 | 0.5 | 8 | 96 |  | 2 | 0.5 | 8 | 96 |  | 2 | 0.5 | 8 | 96
31 | 양극재기술 | 양극재1팀 | 샘플 제작 실험 | 슬러리 제작 | Slurry 제작 | 전극코팅을 위한 활물질/도전재/바인더/NMP혼합된 슬러리 제조 | 무게 측정 | 활물질 계량 (유선지 대신 Al foil 이용) 뒤 mixing통에 혼합 (슬러리 조성은 평가 양극재마다 상이) | 정밀저울 | [7 empty] | 연구원 | [6 empty] | 0 | [5 empty] | 2 | 1 | 8 | 192 |  | 2 | 1 | 8 | 192 |  | 2 | 1 | 8 | 192 |  | 2 | 1 | 8 | 192
32 | 양극재기술 | 양극재1팀 | 샘플 제작 실험 | 슬러리 제작 | Slurry 제작 | 전극코팅을 위한 활물질/도전재/바인더/NMP혼합된 슬러리 제조 | 고형분 맞추기 | 고형분 양 고려하여 NMP 추가 투입 | 정밀저울 | [7 empty] | 연구원 | [6 empty] | 0 | [5 empty] | 2 | 1.5 | 8 | 288 |  | 2 | 1.5 | 8 | 288 |  | 2 | 1.5 | 8 | 288 |  | 2 | 1.5 | 8 | 288
33 | 양극재기술 | 양극재1팀 | 샘플 제작 실험 | 슬러리 제작 | Slurry 제작 | 전극코팅을 위한 활물질/도전재/바인더/NMP혼합된 슬러리 제조 | 1차 믹싱 | 슬러리 1차 혼합 (thinky mixer) (믹싱 rpm 및 시간은 평가 양극재마다 상이) | Thinky mixer |  |  | 1350 rpm 10min 1500 rpm 3min |  |  |  |  | 연구원 | [6 empty] | 0 | [8 empty] | 0 |  |  |  |  | 0 |  |  |  |  | 0 |  |  |  |  | 0
34 | 양극재기술 | 양극재1팀 | 샘플 제작 실험 | 슬러리 제작 | Slurry 제작 | 전극코팅을 위한 활물질/도전재/바인더/NMP혼합된 슬러리 제조 | 뭉친부분 풀어주기 | Nalgene bottle 개봉 뒤 spatula로 휘저으며 뭉친 부분 풀어주기 | spatula | [7 empty] | 연구원 | [6 empty] | 0 | [5 empty] | 1 | 0.25 | 8 | 24 |  | 1 | 0.25 | 8 | 24 |  | 1 | 0.25 | 8 | 24 |  | 1 | 0.25 | 8 | 24
35 | 양극재기술 | 양극재1팀 | 샘플 제작 실험 | 슬러리 제작 | Slurry 제작 | 전극코팅을 위한 활물질/도전재/바인더/NMP혼합된 슬러리 제조 | 2차 믹싱 | 슬러리 2차 혼합 (thinky mixer) | Thinky mixer | [7 empty] | 연구원 | [6 empty] | 0 | [5 empty] | 1 | 0.25 | 8 | 24 |  | 1 | 0.25 | 8 | 24 |  | 1 | 0.25 | 8 | 24 |  | 1 | 0.25 | 8 | 24
36 | 양극재기술 | 양극재1팀 | 샘플 제작 실험 | 슬러리 제작 | Slurry 제작 | 전극코팅을 위한 활물질/도전재/바인더/NMP혼합된 슬러리 제조 | 장비 세척 및 정리 | 믹싱 완료 후 장비 세척 및 정리 | [8 empty] | 연구원 | [6 empty] | 0 | [5 empty] | 1 | 0.25 | 8 | 24 |  | 1 | 0.25 | 8 | 24 |  | 1 | 0.25 | 8 | 24 |  | 1 | 0.25 | 8 | 24
37 | 양극재기술 | 양극재1팀 | 샘플 제작 실험 | 전극 제작 | 양극 전극 제작_코인셀,모노셀 | 양극 활물질 평가를 위한 전극 코팅 | 소재준비 (이송) | 양극 슬러리 준비, Al foil 재단 및 coater 바닥에 밀착 (acetone 사용) | 작두, 전극 coater | [7 empty] | 연구원 | 1 | 0.01 | 150 | 18 | 0.05 | 180 | 21.6 | 1소재, 1회 |  |  |  |  | 0 | 16 | 8 | 0 |  | 0 | 16 | 8 | 0 |  | 0 | 16 | 8 | 0 |  | 0 | 16 | 8 | 0
38 | 양극재기술 | 양극재1팀 | 샘플 제작 실험 | 전극 제작 | 양극 전극 제작_코인셀,모노셀 | 양극 활물질 평가를 위한 전극 코팅 | 코팅 | 슬러리를 Al foil 위에 도포한 후, 목표 전극무게 수준이 되도록 doctor blade gap 조절하여 코팅 | [8 empty] | 연구원 | 1 | 0.1 | 150 | 180 | 0.1 | 180 | 216 | 1소재, 1회 |  |  |  |  | 1 | 5 | 20 | 1200 |  | 1 | 5 | 20 | 1200 |  | 1 | 5 | 20 | 1200 |  | 1 | 5 | 20 | 1200
39 | 양극재기술 | 양극재1팀 | 샘플 제작 실험 | 전극 제작 | 양극 전극 제작_코인셀,모노셀 | 전극 건조 | 건조 | 코팅된 Al foil이 들뜨거나 기울어져 슬러리 로딩 불균일이 발생하지 않도록 건조과정 동안 고정 필요 | [8 empty] | 연구원 | [6 empty] | 0 | [5 empty] | 1 | 2.5 | 5 | 150 |  | 1 | 2.5 | 5 | 150 |  | 1 | 2.5 | 5 | 150 |  | 1 | 2.5 | 5 | 150
40 | 양극재기술 | 양극재1팀 | 샘플 제작 실험 | 전극 제작 | 양극 전극 제작_코인셀,모노셀 | 전극 건조 | 장비 세척 및 정리 | 사용한 코터 세척 및 정리 | 고온 챔버 | [7 empty] | 연구원 | [6 empty] | 0 | [5 empty] | 도급 의뢰 |  |  | #VALUE! |  | 도급 의뢰 |  |  | #VALUE! |  | 도급 의뢰 |  |  | #VALUE! |  | 도급 의뢰 |  |  | #VALUE!
41 | 양극재기술 | 양극재1팀 | 샘플 제작 실험 | 전극 제작 | 양극 전극 제작_코인셀,모노셀 | target porosity에 맞게 전극 압연 | 압연 | 2cm 폭으로 전극 cutting 뒤 target porosity에 맞게 압연기 gap 조절하여 압연 2회 진행 (lab설비 기준) | roll press, 작두 | [7 empty] | 연구원 | 2 | 0.33 | 150 | 1188 | 0.33 | 200 | 1584 | 1소재, 1회 |  |  |  |  | 1 | 0.3 | 12 | 43.2 |  | 1 | 0.3 | 12 | 43.2 |  | 1 | 0.3 | 12 | 43.2 |  | 1 | 0.3 | 12 | 43.2
42 | 양극재기술 | 양극재1팀 | 샘플 제작 실험 | 전극 제작 | 양극 전극 제작_코인셀,모노셀 | target porosity에 맞게 전극 압연 | 장비 세척 및 정리 | 사용한 압연기 세척 및 정리 | [8 empty] | 연구원 | [6 empty] | 0 | 1소재, 1회 |  |  |  |  | 1 | 0.5 | 4 | 24 |  | 1 | 0.5 | 4 | 24 |  | 1 | 0.5 | 4 | 24 |  | 1 | 0.5 | 4 | 24
43 | 양극재기술 | 양극재1팀 | 샘플 제작 실험 | 셀 제작 | 코인셀 제작 | 코인셀 제작용 양극 타발 | 코인셀 제작용 양극 타발 | 1.4875 cm2 크기로 양극 타발 | 코인셀 전극 타발기 | [7 empty] | 연구원 | [6 empty] | 0 | 1소재, 3회 | [7 empty] | 0 |  |  |  |  | 0 |  |  |  |  | 0 |  |  |  |  | 0
44 | 양극재기술 | 양극재1팀 | 샘플 제작 실험 | 셀 제작 | 코인셀 제작 | 전극 porosity 측정 | 전극 두께 및 무게 측정 | 타발한 양극 무게 측정 및 두께측정기를 이용해 두께 측정 및 균일성 확인하여 target porosity 범위내에 들어오는지 확인 | 두께측정기 (flat형) | [7 empty] | 연구원 | [6 empty] | 0 | 1소재, 3회 |  |  |  |  | 1 | 0.5 | 12 | 72 |  | 1 | 0.5 | 12 | 72 |  | 1 | 0.5 | 12 | 72 |  | 1 | 0.5 | 12 | 72
45 | 양극재기술 | 양극재1팀 | 샘플 제작 실험 | 셀 제작 | 코인셀 제작 | 소재 준비 | 분리막 타발 | 분리막 타발기 이용 | 분리막 타발기 | [7 empty] | 연구원 | 1 | 0.05 | 50 | 30 | 0.05 | 60 | 36 | 1소재, 3회 |  |  |  |  | 1 | 0.5 | 4 | 24 |  | 1 | 0.5 | 4 | 24 |  | 1 | 0.5 | 4 | 24 |  | 1 | 0.5 | 4 | 24
46 | 양극재기술 | 양극재1팀 | 샘플 제작 실험 | 셀 제작 | 코인셀 제작 | 소재 준비 | 부품 준비 (코인셀용 부품) | 제작할 코인셀 개수에 맞춰 코인셀용 부품 준비 | [8 empty] | 연구원 | 1 | 0.05 | 50 | 30 | 0.05 | 60 | 36 | 1소재, 3회 | [7 empty] | 0 |  |  |  |  | 0 |  |  |  |  | 0 |  |  |  |  | 0
47 | 양극재기술 | 양극재1팀 | 샘플 제작 실험 | 셀 제작 | 코인셀 제작 | 소재 준비 | Li metal 타발 | 글러브박스 내에서 Li metal foil 소분 뒤 지름 16mm 크기로 제작할 코인셀 개수에 맞춰 타발 | 글러브박스, Li metal 타발기 | [7 empty] | 연구원 | 1 | 0.2 | 50 | 120 | 0.2 | 60 | 144 | 1소재, 3회 |  |  |  |  | 1 | 0.3 | 12 | 43.2 |  | 1 | 0.3 | 12 | 43.2 |  | 1 | 0.3 | 12 | 43.2 |  | 1 | 0.3 | 12 | 43.2
48 | 양극재기술 | 양극재1팀 | 샘플 제작 실험 | 셀 제작 | 코인셀 제작 | 코인셀 제작 | 코인셀 조립 | 바텀-전극-주액-분리막-가스켓-리튬-스페이서-스프링-탑 순서로 적층 → 프레스 | 글러브박스, 반자동 crimper | [7 empty] | 연구원 | 2 | 1 | 50 | 1200 | 1 | 60 | 1440 | 1소재, 3회 |  |  |  |  | 1 | 0.5 | 12 | 72 |  | 1 | 0.5 | 12 | 72 |  | 1 | 0.5 | 12 | 72 |  | 1 | 0.5 | 12 | 72
49 | 양극재기술 | 양극재1팀 | 샘플 제작 실험 | 셀 제작 | 코인셀 제작 | 코인셀 제작 | 코인셀 조립 후 OCV측정 | OCV측정하여 불량 셀 선별 뒤 폐기 | [8 empty] | 연구원 | [6 empty] | 0 | [5 empty] | 1 | 0.3 | 12 | 43.2 |  | 1 | 0.3 | 12 | 43.2 |  | 1 | 0.3 | 12 | 43.2 |  | 1 | 0.3 | 12 | 43.2
50 | 양극재기술 | 양극재1팀 | 샘플 제작 실험 | 셀 제작 | 모노셀 제작 | 모노셀 제작 | 모노셀 용 전극 타발 | 양극전용 / 음극전용 타발기를 사용하여 전극 타발 | 모노셀 전극 타발기 | [7 empty] | 연구원 | 2 | 0.5 | 30 | 360 | 0.5 | 45 | 540 | 1소재, 3회 |  |  |  |  | 1 | 0.5 | 4 | 24 |  | 1 | 0.5 | 4 | 24 |  | 1 | 0.5 | 4 | 24 |  | 1 | 0.5 | 4 | 24
51 | 양극재기술 | 양극재1팀 | 샘플 제작 실험 | 셀 제작 | 모노셀 제작 | 모노셀 제작 | 양/음극 tap 닦기 | tap 부분의 활물질 층 NMP 이용하여 제거 | [8 empty] | 연구원 | 2 | 1 | 8 | 192 | 1 | 45 | 1080 | 1소재, 3회 |  |  |  |  | 1 | 1 | 12 | 144 |  | 1 | 1 | 12 | 144 |  | 1 | 1 | 12 | 144 |  | 1 | 1 | 12 | 144
52 | 양극재기술 | 양극재1팀 | 샘플 제작 실험 | 셀 제작 | 모노셀 제작 | 모노셀 제작 | 무게 측정 | 타발한 양극 무게 측정 및 target N/P ratio에 맞는 전극 선별 | 정밀저울, roll press |  |  | NP 108 (106~110) |  |  |  |  | 연구원 | 2 | 1.5 | 8 | 288 | 0.5 | 16 | 576 | 1소재, 3회 | [7 empty] | 0 |  |  |  |  | 0 |  |  |  |  | 0 |  |  |  |  | 0
53 | 양극재기술 | 양극재1팀 | 샘플 제작 실험 | 셀 제작 | 모노셀 제작 | 모노셀 제작 | 압연 | N/P ratio벗어난 전극 이용해 target porosity에 맞게 압연기 gap 조절 (압연 2회 진행 기준) | [8 empty] | 연구원 | [6 empty] | 0 | [5 empty] | 1 | 0.3 | 12 | 43.2 |  | 1 | 0.3 | 12 | 43.2 |  | 1 | 0.3 | 12 | 43.2 |  | 1 | 0.3 | 12 | 43.2
54 | 양극재기술 | 양극재1팀 | 샘플 제작 실험 | 셀 제작 | 모노셀 제작 | 모노셀 제작 | 압연 | 타발한 양극 압연 2회씩 진행 | [8 empty] | 연구원 | [6 empty] | 0 | [5 empty] | 1 | 1 | 12 | 144 |  | 1 | 1 | 12 | 144 |  | 1 | 1 | 12 | 144 |  | 1 | 1 | 12 | 144
55 | 양극재기술 | 양극재1팀 | 샘플 제작 실험 | 셀 제작 | 모노셀 제작 | 모노셀 제작 | 압연 | 타발한 양극 무게 측정 및 두께측정기를 이용해 두께 측정 및 균일성 확인하여 target porosity 범위내에 들어오는지 확인 | 두께측정기 | [7 empty] | 연구원 | [6 empty] | 0 | [5 empty] | 1 | 0.5 | 12 | 72 |  | 1 | 0.5 | 12 | 72 |  | 1 | 0.5 | 12 | 72 |  | 1 | 0.5 | 12 | 72
56 | 양극재기술 | 양극재1팀 | 샘플 제작 실험 | 셀 제작 | 모노셀 제작 | 모노셀 제작 | 건조 | Al foil로 감싼 후 드라이룸 내의 챔버에서 130℃ 진공상태에서 12h 건조 | 진공챔버 | [7 empty] | 연구원 | 1 | 0.25 | 8 | 24 | 0.2 | 12 | 36 | 1소재, 3회 |  |  |  |  | 1 | 0.5 | 12 | 72 |  | 1 | 0.5 | 12 | 72 |  | 1 | 0.5 | 12 | 72 |  | 1 | 0.5 | 12 | 72
57 | 양극재기술 | 양극재1팀 | 샘플 제작 실험 | 셀 제작 | 모노셀 제작 | 모노셀 제작 | 실링 후, 모노셀 수작업실 전달 | 실링 후, 모노셀 수작업실 (전지동)에 전달 | [8 empty] | 도급 | 1 | 0.25 | 8 | 24 | 0.25 | 12 | 36 | 1소재, 3회 |  | 도급으로 진행. 수행시간은 연구원이 실링 및 도급 맡기러 갈때 소요되는 작업 및 이동시간 반영 | [5 empty] | 0 |  |  |  |  | 0 |  |  |  |  | 0 |  |  |  |  | 0
58 | 양극재기술 | 양극재1팀 | 샘플 제작 실험 | 셀 제작 | 모노셀 제작 | 모노셀 제작 | 수령 | 모노셀 수작업실(전지동)에서 모노셀 수령 | [8 empty] | 연구원 | 1 | 0.25 | 8 | 24 | 0.25 | 12 | 36 | 1소재, 3회 |  |  |  |  | 1 | 1 | 12 | 144 |  | 1 | 1 | 12 | 144 |  | 1 | 1 | 12 | 144 |  | 1 | 1 | 12 | 144
59 | 양극재기술 | 양극재1팀 | 샘플 제작 실험 | 셀 제작 | 모노셀 제작 | 모노셀 제작 | 모노셀 건조 | 55℃ 진공 챔버에서 하루 이상 건조 | [8 empty] | 연구원 | 1 | 0.01 | 8 | 0.96 | 0.01 | 12 | 1.44 | 1소재, 3회 |  |  |  |  | 1 | 0.3 | 12 | 43.2 |  | 1 | 0.3 | 12 | 43.2 |  | 1 | 0.3 | 12 | 43.2 |  | 1 | 0.3 | 12 | 43.2
60 | 양극재기술 | 양극재1팀 | 분석/측정 실험 | 전극 분석 실험 | 이온밀링 | 샘플의 단면 분석 | 샘플링 | 홀더에 carbon tape 부착 뒤 전극 loading | Hitachi ArBlade 5000 ion milling system, 광학현미경 | [7 empty] | 연구원 | 1 | 2 | 30 | 720 | 5 | 40 | 960 | 1소재, 1회 |  |  |  |  | 1 | 0.3 | 12 | 43.2 |  | 1 | 0.3 | 12 | 43.2 |  | 1 | 0.3 | 12 | 43.2 |  | 1 | 0.3 | 12 | 43.2
61 | 양극재기술 | 양극재1팀 | 분석/측정 실험 | 전극 분석 실험 | 이온밀링 | 샘플의 단면 분석 | 샘플링 | 이온밀링 홀더에 샘플 결착 후 광학현미경으로 보며 샘플 위치 정밀 조정 | [8 empty] | 연구원 | [6 empty] | 0 | [5 empty] | 1 | 1 | 12 | 144 |  | 1 | 1 | 12 | 144 |  | 1 | 1 | 12 | 144 |  | 1 | 1 | 12 | 144
62 | 양극재기술 | 양극재1팀 | 분석/측정 실험 | 전극 분석 실험 | 이온밀링 | 샘플의 단면 분석 | 샘플 홀더 장비로 투입 | 이온밀링 챔버 오픈 및 결착 | [8 empty] | 연구원 | [6 empty] | 0 | [5 empty] | 1 | 0.3 | 12 | 43.2 |  | 1 | 0.3 | 12 | 43.2 |  | 1 | 0.3 | 12 | 43.2 |  | 1 | 0.3 | 12 | 43.2
63 | 양극재기술 | 양극재1팀 | 분석/측정 실험 | 전극 분석 실험 | 이온밀링 | 샘플의 단면 분석 | 이온밀링 | 이온밀링 챔버 vacuum 뒤 이온밀링 시행 |  |  |  | 방전 전류 370 정도 밀링 시간 전극 3장 2시간 |  |  |  |  | 연구원 | [6 empty] | 0 |  |  | 이온밀링 샘플당 1시간 진행 Q) 이온밀링 실험 시, 단일 실험당 연구원이 직접 수행 하는 실험이 5시간 소요? → 수정 完 |  |  | 1 | 0.15 | 60 | 108 |  | 1 | 0.15 | 60 | 108 |  | 1 | 0.15 | 60 | 108 |  | 1 | 0.15 | 60 | 108
64 | 양극재기술 | 양극재1팀 | 전기화학평가 | 셀 평가_코인셀 | 코인셀 평가 | 코인셀 용량/효율 평가 (dQ/dV 포함) | 충방전 평가 진행 (0.1C 충/방 1회 측정) | 비어있는 충방전 채널에 코인셀 체결 및 충방전 평가 진행 (0.1C 충/방 1회 측정) |  | 충방전 조건 | 충방전 용량 | LMR:2.0~4.65V 활성화 2.5~4.55V / 4.4V 충방 | 전극 활물질 용량 충방전 pattern |  |  |  | 연구원 | 1 | 0.3 | 30 | 108 | 0.3 | 45 | 162 | 1소재, 3회 |  |  |  |  | 1 | 0.3 | 4 | 14.4 |  | 1 | 0.3 | 4 | 14.4 |  | 1 | 0.3 | 4 | 14.4 |  | 1 | 0.3 | 4 | 14.4
65 | 양극재기술 | 양극재1팀 | 전기화학평가 | 셀 평가_코인셀 | 코인셀 평가 | 코인셀 용량/효율 평가 (dQ/dV 포함) | Data 정리 | Data 정리 및 용량/효율 계산, 그래프 생성 | [8 empty] | 연구원 | 1 | 0.5 | 30 | 180 | 0.1 | 45 | 270 | 1소재, 3회 | [7 empty] | 0 |  |  |  |  | 0 |  |  |  |  | 0 |  |  |  |  | 0
66 | 양극재기술 | 양극재1팀 | 전기화학평가 | 셀 평가_코인셀 | 코인셀 평가 | 코인셀 rate capability 평가 | Rate별 평가 | (용량 측정 후 이어서 진행) 충전 0.5C 고정, 방전 0.1C/0.2C/0.5C/1C/2C/5C 각각 1회씩 진행 | Toyo 혹은 PNE, 상온챔버 | C-rate, 전압대 | 용량 및 용량 유지율 | LFP: 1C, 4C | 전극 활물질 용량 충방전 pattern |  |  |  | 연구원 | 1 | 0.5 | 30 | 180 | 0.1 | 45 | 270 | 1소재, 3회 | [7 empty] | 0 |  |  |  |  | 0 |  |  |  |  | 0 |  |  |  |  | 0
67 | 양극재기술 | 양극재1팀 | 전기화학평가 | 셀 평가_코인셀 | 코인셀 평가 | 코인셀 rate capability 평가 | Data 정리 | Data 정리, 그래프 생성 | [5 empty] | rate 에 따른 용량 및 용량 유지율, 충방전 효율, voltage profile |  |  | 연구원 | 1 | 0.5 | 30 | 180 | 0.1 | 45 | 270 | 1소재, 3회 | [7 empty] | 0 |  |  |  |  | 0 |  |  |  |  | 0 |  |  |  |  | 0
68 | 양극재기술 | 양극재1팀 | 전기화학평가 | 셀 평가_코인셀 | 코인셀 평가 | 가혹 조건 (온도: 45~60도, 상한전압: 4.5~4.6V)에서 퇴화 정도 분석 | 가속화 평가 | (Gen3 Ni68양극재 기준) 전해액 120uL 주액, 60도 챔버, 상한전압 4.6V, 충방 0.2C/0.5C formation, 이후 충방 0.5C/1C에서 사이클 진행 (소재에 따라 조건 가변적) | PNE, 고온챔버 | C-rate, 전압대, cycle 횟수 | 용량 및 수명 유지율 |  | 전극 활물질 용량 충방전 pattern |  |  |  | 연구원 | 1 | 0.3 | 15 | 54 | 0.15 | 25 | 90 | 1소재, 3회 |  |  |  |  | 1 | 0.25 | 60 | 180 |  | 1 | 0.25 | 60 | 180 |  | 1 | 0.25 | 60 | 180 |  | 1 | 0.25 | 60 | 180
69 | 양극재기술 | 양극재1팀 | 전기화학평가 | 셀 평가_코인셀 | 코인셀 평가 | 가혹 조건 (온도: 45~60도, 상한전압: 4.5~4.6V)에서 퇴화 정도 분석 | Data 정리 | data 정리, 그래프 생성 | [5 empty] | 실험일자, 측정온도, 활물질 무게, cycle 에 따른 용량 유지율, 저항 증가율, Cut-off조건, 상한전압, 하한전압, c-rate, |  |  | 연구원 | 1 | 0.5 | 15 | 90 | 0.5 | 25 | 150 | 1소재, 3회 | [7 empty] | 0 |  |  |  |  | 0 |  |  |  |  | 0 |  |  |  |  | 0
70 | 양극재기술 | 양극재1팀 | 전기화학평가 | 셀 평가_코인셀 | 코인셀 평가 | 저온출력 평가 | 활성화 및 SOC 설정 | 상온 충방 0.1C/0.1C 1cyc → 0.1C충전 → DOD 80% 까지 0.1C 방전 | PNE, 저온챔버 | [7 empty] | 연구원 | 1 | 0.3 | 15 | 54 | 0.3 | 25 | 90 | 1소재, 3회 |  |  |  |  | 1 | 0.15 | 60 | 108 |  | 1 | 0.15 | 60 | 108 |  | 1 | 0.15 | 60 | 108 |  | 1 | 0.15 | 60 | 108
71 | 양극재기술 | 양극재1팀 | 전기화학평가 | 셀 평가_코인셀 | 코인셀 평가 | 저온출력 평가 | 챔버 온도 설정 | 챔버온도 -10도로 설정 뒤 soaking 5시간 | [8 empty] | 연구원 | 1 | 0.01 | 15 | 1.8 | 0.01 | 25 | 3 | 1소재, 3회 |  |  |  |  | 1 | 0.1 | 60 | 72 |  | 1 | 0.1 | 60 | 72 |  | 1 | 0.1 | 60 | 72 |  | 1 | 0.1 | 60 | 72
72 | 양극재기술 | 양극재1팀 | 전기화학평가 | 셀 평가_코인셀 | 코인셀 평가 | 저온출력 평가 | 저온출력 평가 | 1C~5C 방전 pulse 진행 (cutoff 전압 1.5V) |  | C-rate, 전압대 | 용량 및 용량 유지율 |  | 전극 활물질 용량 충방전 pattern |  |  |  | 연구원 | 1 | 0.3 | 15 | 54 | 0.3 | 25 | 90 | 1소재, 3회 |  |  |  |  | 1 | 0.1 | 60 | 72 |  | 1 | 0.1 | 60 | 72 |  | 1 | 0.1 | 60 | 72 |  | 1 | 0.1 | 60 | 72
73 | 양극재기술 | 양극재1팀 | 전기화학평가 | 셀 평가_코인셀 | 코인셀 평가 | 저온출력 평가 | Data 정리 | data 정리, 그래프 생성 및 2V 전압 도달 시간 계산 | [5 empty] | 실험일자, 측정온도, 활물질 무게, C-rate, current, 하한전압, Cut-off조건, 측정 SOC, 1.5V 도달시간, Voltage profile |  |  | 연구원 | 1 | 0.5 | 4 | 24 | 0.1 | 8 | 48 | 1소재, 3회 |  |  |  |  | 1 | 0.1 | 4 | 4.8 |  | 1 | 0.1 | 4 | 4.8 |  | 1 | 0.1 | 4 | 4.8 |  | 1 | 0.1 | 4 | 4.8
74 | 양극재기술 | 양극재1팀 | 샘플 제작 실험 | 셀 제작 | 모노셀 제작 | 모노셀 주액 | 전해액 주액 | 건조된 모노셀에 전해액 주액 | 피펫, 모노셀 degas 장비 | [7 empty] | 연구원 | 1 | 1 | 12 | 144 | 1 | 60 | 720 | 1소재, 3회 |  |  |  |  | 1 | 2 | 4 | 96 |  | 1 | 2 | 4 | 96 |  | 1 | 2 | 4 | 96 |  | 1 | 2 | 4 | 96
75 | 양극재기술 | 양극재1팀 | 샘플 제작 실험 | 셀 제작 | 모노셀 제작 | 모노셀 주액 | 전해액 wetting | 진공챔버에서 30초씩 2번 vacuum 시행 | [8 empty] | 연구원 | [6 empty] | 0 | [5 empty] | 1 | 0.3 | 4 | 14.4 |  | 1 | 0.3 | 4 | 14.4 |  | 1 | 0.3 | 4 | 14.4 |  | 1 | 0.3 | 4 | 14.4
76 | 양극재기술 | 양극재1팀 | 샘플 제작 실험 | 셀 제작 | 모노셀 제작 | 모노셀 주액 | 모노셀 실링 | degas 장비에서 모노셀 실링(진공압착), 수기로 cell number 기입 | 모노셀 degas 장비 | [7 empty] | 연구원 | [6 empty] | 0 | [5 empty] | 1 | 0.1 | 4 | 4.8 |  | 1 | 0.1 | 4 | 4.8 |  | 1 | 0.1 | 4 | 4.8 |  | 1 | 0.1 | 4 | 4.8
77 | 양극재기술 | 양극재1팀 | 샘플 제작 실험 | 셀 제작 | 모노셀 제작 | 모노셀 lamination | lamination | lamination 1회 진행 (60~130도, 5~300초) | [8 empty] | 연구원 | [6 empty] | 0 | [5 empty] | 1 | 0.1 | 4 | 4.8 |  | 1 | 0.1 | 4 | 4.8 |  | 1 | 0.1 | 4 | 4.8 |  | 1 | 0.1 | 4 | 4.8
78 | 양극재기술 | 양극재1팀 | 샘플 제작 실험 | 셀 제작 | 모노셀 제작 | 모노셀 formation | 모노셀의 활성화 공정 | 12시간 상온 wetting 후, 3hr 충전 후 24시간 대기, 활성화 공정 진행 | PNE충방전기 (5V, 1A) , PC, 항온 챔버 | [7 empty] | 연구원 | 1 | 0.3 | 12 | 43.2 | 0.2 | 24 | 86.4 | 1소재, 3회 |  | 모노셀은 대부분 상온 SOC 30 까지 0.1C로 진해 |  |  | 1 | 0.05 | 4 | 2.4 |  | 1 | 0.05 | 4 | 2.4 |  | 1 | 0.05 | 4 | 2.4 |  | 1 | 0.05 | 4 | 2.4
79 | 양극재기술 | 양극재1팀 | 샘플 제작 실험 | 셀 제작 | 모노셀 제작 | 모노셀 degas & resealing | 활성화 완료된 모노셀, degas 장비로 이동 | 활성화 완료된 모노셀에 포스트잇 부착 +degas 장비(드라이룸)으로 이동 | [8 empty] | 연구원 | 1 | 1 | 12 | 144 | 1 | 60 | 720 | 1소재, 3회 | [7 empty] | 0 |  |  |  |  | 0 |  |  |  |  | 0 |  |  |  |  | 0
80 | 양극재기술 | 양극재1팀 | 샘플 제작 실험 | 셀 제작 | 모노셀 제작 | 모노셀 degas & resealing | 모노셀 resealing | 모노셀 부분 6cm로 맞추어 cutting | 작두 | [7 empty] | 연구원 | [6 empty] | 0 | [5 empty] | 2 | 0.33 | 150 | 1188 |  | 2 | 0.33 | 150 | 1188 |  | 2 | 0.33 | 150 | 1188 |  | 2 | 0.33 | 150 | 1188
81 | 양극재기술 | 양극재1팀 | 샘플 제작 실험 | 셀 제작 | 모노셀 제작 | 모노셀 degas & resealing | 모노셀 부분 6-7cm로 맞추어 cutting | degas 장비에서 모노셀 re-실링(진공압착) | degas 장비 | [7 empty] | 연구원 | [6 empty] | 0 | [5 empty] | 1 | 0.1 | 150 | 180 |  | 1 | 0.1 | 150 | 180 |  | 1 | 0.1 | 150 | 180 |  | 1 | 0.1 | 150 | 180
82 | 양극재기술 | 양극재1팀 | 전기화학평가 | 셀 평가_모노셀 | 모노셀_지그체결 | 모노셀 평가 | zig 체결 | 지그 체결 (우레탄폼 cutting 포함) | 모노셀용 jig, 실리콘 패드 또는 우레탄폼, 토크렌치 | [7 empty] | 연구원 | 1 | 1 | 12 | 144 | 0.5 | 60 | 720 | 1소재, 3회 |  |  |  |  | 0 | 0.33 | 150 | 0 |  | 0 | 0.33 | 150 | 0 |  | 0 | 0.33 | 150 | 0 |  | 0 | 0.33 | 150 | 0
83 | 양극재기술 | 양극재1팀 | 전기화학평가 | 셀 평가_모노셀 | 모노셀_지그체결 | 용량 및 저항 분석 | 비어있는 충방전 채널에 모노셀 체결 | 충방전기 챔버로 이동 후, 지그에 모노셀 체결 및 충방전 패턴 설정 등 측정 준비 | 항온챔버, | [7 empty] | 연구원 | [6 empty] | 0 | [5 empty] | 2 | 0.33 | 150 | 1188 |  | 2 | 0.33 | 150 | 1188 |  | 2 | 0.33 | 150 | 1188 |  | 2 | 0.33 | 150 | 1188
84 | 양극재기술 | 양극재1팀 | 전기화학평가 | 셀 평가_모노셀 | 모노셀 용량/ 저항 평가 | 용량 및 저항 분석 | 모노셀 용량 및 HPPC 평가 | 모노셀 용량 및 HPPC 평가 진행 | PNE충방전기 (5V, 1A) , PC, 항온 챔버 | SOC | 저항 | [5 empty] | 연구원 | [6 empty] | 0 | [8 empty] | 0 |  |  |  |  | 0 |  |  |  |  | 0 |  |  |  |  | 0
85 | 양극재기술 | 양극재1팀 | 전기화학평가 | 셀 평가_모노셀 | 모노셀 용량/ 저항 평가 | 용량 및 저항 분석 | Data 정리 | data 추출 및 정리 |  |  |  |  | 초가 HPPC 측정 raw data | 충/방전 pulse C-rate, 충/방전 SOC 별 저항 |  |  | 연구원 | 1 | 2 | 12 | 288 | 0.05 | 60 | 1440 | 1소재, 3회 | [7 empty] | 0 |  |  |  |  | 0 |  |  |  |  | 0 |  |  |  |  | 0
86 | 양극재기술 | 양극재1팀 | 전기화학평가 | 셀 평가_모노셀 | 모노셀 용량/ 저항 평가 | 용량 및 저항 분석 | 추가 평가를 위한 셀 선별 | 저항 유사한 순으로 셀 선별 | [5 empty] | 초기 용량, 저항, OCV 정보 등 |  |  | 연구원 | [6 empty] | 0 | [5 empty] | 1 | 0.33 | 4 | 15.84 |  | 1 | 0.33 | 4 | 15.84 |  | 1 | 0.33 | 4 | 15.84 |  | 1 | 0.33 | 4 | 15.84
87 | 양극재기술 | 양극재1팀 | 전기화학평가 | 셀 평가_모노셀 | 모노셀 용량/ 저항 평가 | 용량 및 저항 분석 | 비어있는 충방전 채널에 모노셀 체결 (상온수명/고온수명/고온저장 각각) | 선별된 셀을 각각 상온/고온 충방전 챔버에 체결 및 충방전 패턴 설정/저장 설정, 고온 저장용 셀은 충전 후 별도 챔버에 보관 (HPPC 후 초기) | PNE, 상온챔버 | [7 empty] | 연구원 | 1 | 0.5 | 12 | 72 | 0.25 | 24 | 144 | 1소재, 3회 |  |  |  |  | 1 | 0.1 | 4 | 4.8 |  | 1 | 0.1 | 4 | 4.8 |  | 1 | 0.1 | 4 | 4.8 |  | 1 | 0.1 | 4 | 4.8
88 | 양극재기술 | 양극재1팀 | 전기화학평가 | 셀 평가_모노셀 | 모노셀 용량/ 저항 평가 | 용량 및 저항 분석 | 비어있는 충방전 채널에 모노셀 체결 (상온수명/고온수명/고온저장 각각) | cycle 및 storage RPT 측정을 위한 cell 이동 체결/충방전 패턴 설정 | [8 empty] | 연구원 | 1 | 0.5 | 12 | 72 | 0.25 | 24 | 144 | 1소재, 3회 |  |  |  |  | 1 | 0.2 | 150 | 360 |  | 1 | 0.2 | 150 | 360 |  | 1 | 0.2 | 150 | 360 |  | 1 | 0.2 | 150 | 360
89 | 양극재기술 | 양극재1팀 | 샘플 제작 실험 | 셀 제작 | 모노셀 제작_가스발생 평가용 셀 | 가스평가용 모노셀 제작 | 모노셀 분해 | HPPC측정 완료된 모노셀에서 양극+분리막 분리 | [8 empty] | 연구원 | 2 | 1 | 12 | 288 | 1 | 60 | 1440 | 1소재, 3회 |  |  |  |  | 2 | 2 | 12 | 576 |  | 2 | 2 | 12 | 576 |  | 2 | 2 | 12 | 576 |  | 2 | 2 | 12 | 576
90 | 양극재기술 | 양극재1팀 | 샘플 제작 실험 | 셀 제작 | 모노셀 제작_가스발생 평가용 셀 | 가스평가용 모노셀 제작 | 양극+분리막 세척 | DMC로 세척 및 면봉 이용해 이물 제거 | [8 empty] | 연구원 | [6 empty] | 0 | 1소재, 3회 | [7 empty] | 0 |  |  |  |  | 0 |  |  |  |  | 0 |  |  |  |  | 0
91 | 양극재기술 | 양극재1팀 | 샘플 제작 실험 | 셀 제작 | 모노셀 제작_가스발생 평가용 셀 | 가스평가용 모노셀 제작 | 모노셀 파우치 제작 | 양극+분리막 2개씩 포개어 모노셀 파우치에 삽입 | [8 empty] | 연구원 | [6 empty] | 0 | 1소재, 3회 |  |  |  |  | 2 | 0.5 | 8 | 96 |  | 2 | 0.5 | 8 | 96 |  | 2 | 0.5 | 8 | 96 |  | 2 | 0.5 | 8 | 96
92 | 양극재기술 | 양극재1팀 | 샘플 제작 실험 | 셀 제작 | 모노셀 제작_가스발생 평가용 셀 | 가스평가용 모노셀 제작 | 모노셀 건조 | 60도 진공오븐에서 1시간 건조 | 진공오븐 | [7 empty] | 연구원 | 1 | 0.03 | 12 | 4.32 | 0.03 | 60 | 21.6 | 1소재, 3회 |  |  |  |  | 2 | 1 | 8 | 192 |  | 2 | 1 | 8 | 192 |  | 2 | 1 | 8 | 192 |  | 2 | 1 | 8 | 192
93 | 양극재기술 | 양극재1팀 | 샘플 제작 실험 | 셀 제작 | 모노셀 제작_가스발생 평가용 셀 | 가스평가용 모노셀 제작 | 전해액 주액 | 전해액 400uL 주액 | 피펫, 모노셀 degas 장비 | [7 empty] | 연구원 | 1 | 0.5 | 12 | 72 | 0.5 | 60 | 360 | 1소재, 3회 |  |  |  |  | 2 | 1.5 | 8 | 288 |  | 2 | 1.5 | 8 | 288 |  | 2 | 1.5 | 8 | 288 |  | 2 | 1.5 | 8 | 288
94 | 양극재기술 | 양극재1팀 | 샘플 제작 실험 | 셀 제작 | 모노셀 제작_가스발생 평가용 셀 | 가스평가용 모노셀 제작 | 모노셀 실링 | degas 장비에서 진공압착 | [8 empty] | 연구원 | [6 empty] | 0 | 1소재, 3회 | [7 empty] | 0 |  |  |  |  | 0 |  |  |  |  | 0 |  |  |  |  | 0
95 | 양극재기술 | 양극재1팀 | 샘플 제작 실험 | 셀 제작 | 모노셀 제작_가스발생 평가용 셀 | 가스평가용 모노셀 제작 | 모노셀 부분 6-7cm로 맞추어 cutting | 실링된 부분 맞추어 cutting | [8 empty] | 연구원 | [6 empty] | 0 | 1소재, 3회 |  |  |  |  | 1 | 0.25 | 8 | 24 |  | 1 | 0.25 | 8 | 24 |  | 1 | 0.25 | 8 | 24 |  | 1 | 0.25 | 8 | 24
96 | 양극재기술 | 양극재1팀 | 전기화학평가 | 셀 평가_모노셀 | 모노셀 수명 평가 | 수명 평가 | 수명 평가 | (In-situ cycle) 45도 챔버에서 평가. 매 100cyc Cycle RPT, DCIR 측정 | PNE충방전기 (5V, 1A) , PC, 항온 챔버 | C-rate, 전압대, cycle 횟수 | 용량 및 수명 유지율, 저항 | CCCV, 0.33C, 45도 200 cycle | 전극 활물질 용량 충방전 pattern | 실험일자, 측정온도, C-rate, Current, 상한전압, 하한전압, Cut-off조건, 저항 측정 방전 pulse C-rate, 저항 측정 SOC, 저항 (0.1s), 저항 (0.1-10s), cycle에 따른 용량유지율/저항증가율 |  |  | 연구원 | 1 | 0.3 | 12 | 43.2 | 0.3 | 60 | 216 | 1소재, 3회 |  |  |  |  | 1 | 0.25 | 8 | 24 |  | 1 | 0.25 | 8 | 24 |  | 1 | 0.25 | 8 | 24 |  | 1 | 0.25 | 8 | 24
97 | 양극재기술 | 양극재1팀 | 전기화학평가 | 셀 평가_모노셀 | 모노셀 고온 성능 평가 | 고온 내구성 평가 | 고온 내구성 평가 | (Storage RPT) HPPC후 충전된 모노셀 60도 챔버에서 보관 뒤 1주/2주/4주/8주/12주 차에 꺼내 상온에서 storage RPT, DCIR 측정 | PNE충방전기 (5V, 1A) , PC, 항온 챔버 | 고온 노출 시간 | 용량 유지율, 저항 | SOC 100, 60도 | 전극 활물질 용량 충방전 pattern | 실험일자, 측정온도, C-rate, Current, 상한전압, 하한전압, Cut-off조건, 저항 측정 방전 pulse C-rate, 저항 측정 SOC, 저항 (0.1s), 저항 (0.1-10s), 고온저장 시간에 따른 용량유지율/저항증가율 |  |  | 연구원 | 1 | 0.3 | 12 | 43.2 | 0.3 | 60 | 216 | 1소재, 3회 |  |  |  |  | 1 | 0.25 | 8 | 24 |  | 1 | 0.25 | 8 | 24 |  | 1 | 0.25 | 8 | 24 |  | 1 | 0.25 | 8 | 24
98 | 양극재기술 | 양극재1팀 | 전기화학평가 | 셀 평가_모노셀 | 모노셀 고온 성능 평가 | 고온 내구성 평가 | Data 정리 | 셀 평가 및 Data 정리 | [8 empty] | 연구원 | 1 | 0.3 | 12 | 43.2 | 0.05 | 60 | 216 | 1소재, 3회 |  |  |  |  | 0 | 16 | 8 | 0 |  | 0 | 16 | 8 | 0 |  | 0 | 16 | 8 | 0 |  | 0 | 16 | 8 | 0
99 | 양극재기술 | 양극재1팀 | 분석/측정 실험 | 셀 분석 실험 | 모노셀 가스발생 평가 | 양극의 가스발생량 평가 | 양극의 가스발생량 평가 | 0주차 무게 측정 (공기중/수중 무게 각각 측정). 60도 챔버에서 보관 뒤 1주/2주/4주/8주/12주 차에 꺼내 동일하게 측정 뒤 부피변화 계산 | 부피측정장비 | 날짜 (n주 차) | 가스 발생량 (mL 혹은 mL/.g) | 기기 내 수위 일정하게 유지 |  |  |  |  | 연구원 | 1 | 1 | 12 | 144 | 1 | 60 | 720 | 1소재, 3회 |  |  |  |  | 1 | 5 | 20 | 1200 |  | 1 | 5 | 20 | 1200 |  | 1 | 5 | 20 | 1200 |  | 1 | 5 | 20 | 1200
100 | 양극재기술 | 양극재1팀 | 분석/측정 실험 | 셀 분석 실험 | 모노셀 가스발생 평가 | 양극의 가스발생량 평가 | Data 정리 | 셀 평가 및 Data 정리 | [5 empty] | 실험일자, 측정 온도, 가스 발생량, 부피 증가율 |  |  | 연구원 | 1 | 0.3 | 12 | 43.2 | 0.05 | 60 | 216 | 1소재, 3회 |  |  |  |  | 1 | 2.5 | 5 | 150 |  | 1 | 2.5 | 5 | 150 |  | 1 | 2.5 | 5 | 150 |  | 1 | 2.5 | 5 | 150
101 | 양극재기술 | 양극재2팀 | 분석/측정 실험 | 활물질 분석 | PSD 분석 | 입도 분석 | 샘플링 | 장비 세팅 분산제 투입 (10방울) 및 measure background 클릭 | Malvern mastersize, 스포이드, spatula | 입자 크기 | 크기 분포 (부피, 개수) | [5 empty] | 연구원 | 1 | 0.15 | 80 | 144 | 0.105 | 320 | 576 | 1소재, 3회 |  |  |  |  | 도급 의뢰 |  |  | #VALUE! |  | 도급 의뢰 |  |  | #VALUE! |  | 도급 의뢰 |  |  | #VALUE! |  | 도급 의뢰 |  |  | #VALUE!
102 | 양극재기술 | 양극재2팀 | 분석/측정 실험 | 활물질 분석 | PSD 분석 | 입도 분석 | 외부 초음파 | 파우더 전처리 파우더 투입 후 초음파 처리 (소듐 양극재의 경우 파우더와 분산제 미리 혼합하여 선분산액 제조 필요) | [8 empty] | 연구원 | [6 empty] | 0 | [5 empty] | 1 | 0.3 | 12 | 43.2 |  | 1 | 0.3 | 12 | 43.2 |  | 1 | 0.3 | 12 | 43.2 |  | 1 | 0.3 | 12 | 43.2
103 | 양극재기술 | 양극재2팀 | 분석/측정 실험 | 활물질 분석 | PSD 분석 | 입도 분석 | 입도 측정 | 측정 (3회) | [8 empty] | 연구원 | [6 empty] | 0 | [5 empty] | 1 | 0.5 | 4 | 24 |  | 1 | 0.5 | 4 | 24 |  | 1 | 0.5 | 4 | 24 |  | 1 | 0.5 | 4 | 24
104 | 양극재기술 | 양극재2팀 | 분석/측정 실험 | 활물질 분석 | PSD 분석 | 입도 분석 | 장비 세척 | 측정 장비를 세척한다. | [8 empty] | 연구원 | [6 empty] | 0 | [8 empty] | 0 |  |  |  |  | 0 |  |  |  |  | 0 |  |  |  |  | 0
105 | 양극재기술 | 양극재2팀 | 분석/측정 실험 | 활물질 분석 | PSD 분석 | 입도 분석 | Data 정리 | Data 추출 (vol. /Num. 기준 각각) 및 정리/그래프 그리기, (측정 및 클리닝에 사용되는 폐수 주기적으로 별도 폐기 필요) | [5 empty] | 실험일자, 실험장비, 실험조건, dmin, d10, d50, d90, dmax, Span, 1um 이하 미분 (Vol. Num. 기준 각각) 5회 측정 값 및 평균값 각각 도출 전체 입도 분포 그래프 |  |  | 연구원 | 1 | 0.3 | 50 | 180 | 0.21 | 200 | 720 | 1소재, 1회 |  | 평균 이용 |  |  | 1 | 0.5 | 12 | 72 |  | 1 | 0.5 | 12 | 72 |  | 1 | 0.5 | 12 | 72 |  | 1 | 0.5 | 12 | 72
106 | 양극재기술 | 양극재2팀 | 분석/측정 실험 | 활물질 분석 | BET 측정 | 표면적 및 기공구조 분석 | 업체 데이터 사용중 | 업체 데이터 사용중 | [5 empty] | 비표면적, 기공구조 |  |  | 연구원 | 0 | 0 | 0 | 0 | 0 | 0 | 0 |  |  | 업체에서 측정한 데이터 사용 |  |  | 1 | 0.5 | 4 | 24 |  | 1 | 0.5 | 4 | 24 |  | 1 | 0.5 | 4 | 24 |  | 1 | 0.5 | 4 | 24
107 | 양극재기술 | 양극재2팀 | 분석/측정 실험 | 활물질 분석 | Tap 밀도 분석 (수직식) | Tap 밀도 분석 | 업체 데이터 사용중 | 업체 데이터 사용중 | [8 empty] | 연구원 | 0 | 0 | 0 | 0 | 0 | 0 | 0 |  |  | 업체에서 측정한 데이터 사용 | [5 empty] | 0 |  |  |  |  | 0 |  |  |  |  | 0 |  |  |  |  | 0
108 | 양극재기술 | 양극재2팀 | 분석/측정 실험 | 활물질 분석 | Pellet density 분석 | 압연밀도 (이차입자: 2ton, 단결정: 9ton) 측정 | 장비 세팅 | 장비세팅 장비에 빈 몰드 로딩 뒤 원점 측정. (같은 몰드 사용한 연속측정 시 본 step 생략) | 2ton PD: 분체저항측정기 (HPRM-AM2) 9ton PD: Hantech Auto Lab Press | 압력 | pellet 두께 | [5 empty] | 연구원 | 1 | 0.25 | 50 | 150 | 0.175 | 200 | 600 | 1소재, 1회 |  |  |  |  | 1 | 0.3 | 12 | 43.2 |  | 1 | 0.3 | 12 | 43.2 |  | 1 | 0.3 | 12 | 43.2 |  | 1 | 0.3 | 12 | 43.2
109 | 양극재기술 | 양극재2팀 | 분석/측정 실험 | 활물질 분석 | Pellet density 분석 | 압연밀도 (이차입자: 2ton, 단결정: 9ton) 측정 | 무게 측정 | 계량 몰드 회수 후 파우더 계량 (2ton: 5.0g, 9ton: 3.0g) | [8 empty] | 연구원 | [6 empty] | 0 | [5 empty] | 1 | 0.5 | 12 | 72 |  | 1 | 0.5 | 12 | 72 |  | 1 | 0.5 | 12 | 72 |  | 1 | 0.5 | 12 | 72
110 | 양극재기술 | 양극재2팀 | 분석/측정 실험 | 활물질 분석 | Pellet density 분석 | 압연밀도 (이차입자: 2ton, 단결정: 9ton) 측정 | 샘플링 | 몰드 뚜껑 부분 열고 파우더 투입. 파우더 넘침 방지 위해 테이블을 몰드 바닥면으로 쳐서 다지기 (절반 정도 넣고 시행, 총 2회) | [8 empty] | 연구원 | [6 empty] | 0 | [5 empty] | 1 | 0.3 | 12 | 43.2 |  | 1 | 0.3 | 12 | 43.2 |  | 1 | 0.3 | 12 | 43.2 |  | 1 | 0.3 | 12 | 43.2
111 | 양극재기술 | 양극재2팀 | 분석/측정 실험 | 활물질 분석 | Pellet density 분석 | 압연밀도 (이차입자: 2ton, 단결정: 9ton) 측정 | 몰드 조립 | 몰드 조립 몰드 천천히 닫기 (좌, 우로 돌려가며 몰드 내 trap된 공기 빼주면서 시행 | [8 empty] | 연구원 | [6 empty] | 0 | [5 empty] | 1 | 0.5 | 4 | 24 |  | 1 | 0.5 | 4 | 24 |  | 1 | 0.5 | 4 | 24 |  | 1 | 0.5 | 4 | 24
112 | 양극재기술 | 양극재2팀 | 분석/측정 실험 | 활물질 분석 | Pellet density 분석 | 압연밀도 (이차입자: 2ton, 단결정: 9ton) 측정 | 몰드 결착 | 측정장비에 몰드 결착 장비에 몰드 탑재 | [8 empty] | 연구원 | [6 empty] | 0 | [5 empty] | 1 | 1 | 12 | 144 |  | 1 | 1 | 12 | 144 |  | 1 | 1 | 12 | 144 |  | 1 | 1 | 12 | 144
113 | 양극재기술 | 양극재2팀 | 분석/측정 실험 | 활물질 분석 | Pellet density 분석 | 압연밀도 (이차입자: 2ton, 단결정: 9ton) 측정 | PD측정 | 측정 시작 측정 및 압연밀도 기록 | [8 empty] | 연구원 | [6 empty] | 0 | [8 empty] | 0 |  |  |  |  | 0 |  |  |  |  | 0 |  |  |  |  | 0
114 | 양극재기술 | 양극재2팀 | 분석/측정 실험 | 활물질 분석 | Pellet density 분석 | 압연밀도 (이차입자: 2ton, 단결정: 9ton) 측정 | 장비 세척 | 세정 파우더 폐기 및 몰드 세척 (물, 아세톤), 건조 | [8 empty] | 연구원 | [6 empty] | 0 | [5 empty] | 1 | 0.3 | 12 | 43.2 |  | 1 | 0.3 | 12 | 43.2 |  | 1 | 0.3 | 12 | 43.2 |  | 1 | 0.3 | 12 | 43.2
115 | 양극재기술 | 양극재2팀 | 분석/측정 실험 | 활물질 분석 | Pellet density 분석 | 압연밀도 (이차입자: 2ton, 단결정: 9ton) 측정 | Data 정리 | Data 추출 및 정리 | [5 empty] | 펠렛 두께, 펠렛 밀도 (2ton, 9ton), 활물질 무게 |  |  | 연구원 | [6 empty] | 0 | [5 empty] | 1 | 1 | 12 | 144 |  | 1 | 1 | 12 | 144 |  | 1 | 1 | 12 | 144 |  | 1 | 1 | 12 | 144
116 | 양극재기술 | 양극재2팀 | 분석/측정 실험 | 활물질 분석 | ICP 분석 | 특정 원소 함량 분석 | 분석 담당 의뢰중 |  |  | 투입 원소 | 검출 원소 |  |  | 메인원소, 도핑원소, 코팅원소 |  |  | 외주 | 0 | 0 | 0 | 0 | 0 | 0 | 0 | [5 empty] | 1 | 0.5 | 12 | 72 |  | 1 | 0.5 | 12 | 72 |  | 1 | 0.5 | 12 | 72 |  | 1 | 0.5 | 12 | 72
117 | 양극재기술 | 양극재2팀 | 분석/측정 실험 | 활물질 분석 | XRD 분석 | 결정구조/상(phase) 분석 | 샘플링 | 드라이룸에서 시료 소분 후 분석실 이동 --> 샘플 홀더에 powder 평평하게 샘플링 (한 소재당 1개의 시료/1회 측정), 홀더 주변 클리닝 (에틸알콜 등), 홀더에 샘플명/이름/날짜 수기로 기입, 샘플 홀더 장비에 투입 후 측정 패턴 및 저장 setting | 샘플 홀더, XRD (분석 담당 내 오픈 장비 사용 중 : Bruker사 D8 Endeavor 사용 중) | [7 empty] | 연구원 | 1 | 0.15 | 80 | 144 | 0.175 | 200 | 360 | 1소재, 1회 |  |  |  |  | 1 | 0.5 | 12 | 72 |  | 1 | 0.5 | 12 | 72 |  | 1 | 0.5 | 12 | 72 |  | 1 | 0.5 | 12 | 72
118 | 양극재기술 | 양극재2팀 | 분석/측정 실험 | 활물질 분석 | XRD 분석 | 결정구조/상(phase) 분석 | XRD 측정 | XRD 측정 | XRD (분석 담당 내 오픈 장비 사용 중 : Bruker사 D8 Endeavor 사용 중) | 소성 조건 | 결정 인자 | [5 empty] | 연구원 | [6 empty] | 0 | [8 empty] | 0 |  |  |  |  | 0 |  |  |  |  | 0 |  |  |  |  | 0
119 | 양극재기술 | 양극재2팀 | 분석/측정 실험 | 활물질 분석 | XRD 분석 | 결정구조/상(phase) 분석 | Data 변환 및 fitting | 분석실 이동 + XRD 측정 컴퓨터에 있는 Eva/ topas 프로그램을 이용하여 data 변환 및 추출 |  |  |  |  | XRD raw data |  |  |  | 연구원 | 1 | 0.1 | 80 | 96 | 0.07 | 320 | 384 | [5 empty] | 1 | 1 | 12 | 144 |  | 1 | 1 | 12 | 144 |  | 1 | 1 | 12 | 144 |  | 1 | 1 | 12 | 144
120 | 양극재기술 | 양극재2팀 | 분석/측정 실험 | 활물질 분석 | XRD 분석 | 결정구조/상(phase) 분석 | 세척 및 정리 | 사용한 샘플홀더 세척 및 정리 | [8 empty] | 연구원 | 1 | 0.1 | 80 | 96 | 0.1 | 320 | 384 | [5 empty] | 1 | 0.3 | 12 | 43.2 |  | 1 | 0.3 | 12 | 43.2 |  | 1 | 0.3 | 12 | 43.2 |  | 1 | 0.3 | 12 | 43.2
121 | 양극재기술 | 양극재2팀 | 분석/측정 실험 | 활물질 분석 | XRD 분석 | 결정구조/상(phase) 분석 | 그래프 생성 | 추출한 data로 그래프 생성 |  | 그래프 peak강도, 위치 | 코팅 물질, 도핑 물질 |  | 변환된 raw data | scan 한 풀 패턴 데이터 리트벨트 분석을 통한 cell parameter, c/a ratio, 부피, 밀도, strain, cation mixing, 결정 크기, 불순물 여부 등 |  |  | 연구원 | 1 | 0.1 | 50 | 60 | 0.05 | 200 | 240 | [5 empty] | 1 | 0.3 | 12 | 43.2 |  | 1 | 0.3 | 12 | 43.2 |  | 1 | 0.3 | 12 | 43.2 |  | 1 | 0.3 | 12 | 43.2
122 | 양극재기술 | 양극재2팀 | 분석/측정 실험 | 활물질 분석 | SEM 분석 | 소재 형태 및 성분 분석 | 샘플링 | 샘플홀더에 카본테이브 부착 후, 소량의 powder (혹은 전극) 부착 | SEM 홀더, 카본테이프 | [7 empty] | 연구원 | 1 | 0.1 | 50 | 60 | 0.05 | 200 | 240 | 1소재, 1회 |  |  |  |  | 1 | 1 | 12 | 144 |  | 1 | 1 | 12 | 144 |  | 1 | 1 | 12 | 144 |  | 1 | 1 | 12 | 144
123 | 양극재기술 | 양극재2팀 | 분석/측정 실험 | 활물질 분석 | SEM 분석 | 소재 형태 및 성분 분석 | 샘플 홀더 장비로 투입 | 분석실로 이동+샘플 홀더 장비로 투입 | [8 empty] | 연구원 | 1 | 0.1 | 80 | 96 | 0.05 | 320 | 384 | [5 empty] | 1 | 0.3 | 12 | 43.2 |  | 1 | 0.3 | 12 | 43.2 |  | 1 | 0.3 | 12 | 43.2 |  | 1 | 0.3 | 12 | 43.2
124 | 양극재기술 | 양극재2팀 | 분석/측정 실험 | 활물질 분석 | SEM 분석 | 소재 형태 및 성분 분석 | 이미지 생성 | 원하는 샘플 SEM 이미지 (입자의 형태를 잘 확인할 수 있는) 확인 후 배율별로 각각 캡쳐 (배율별, SE/BSE 모드 각각 촬영) | SEM (분석 담당 내 오픈 장비 사용 중 : Hitachi사 S4800 또는 JEOL IT710HR 등) | 입자 형태 | 1차입자 크기 |  |  | 실험일자, 실험장비, (x1k, x2k, x5k, x10k, 20k, 30k) 이미지, 단면이미지 |  |  | 연구원 | 1 | 2 | 80 | 1920 | 2 | 320 | 7680 | [5 empty] | 1 | 0.15 | 60 | 108 |  | 1 | 0.15 | 60 | 108 |  | 1 | 0.15 | 60 | 108 |  | 1 | 0.15 | 60 | 108
125 | 양극재기술 | 양극재2팀 | 분석/측정 실험 | 활물질 분석 | SEM 분석 | 소재 형태 및 성분 분석 | EDS 분석 | EDS 분석 | SEM (분석 담당 내 오픈 장비 사용 중 : Hitachi사 S4800 또는 JEOL IT710HR 등) |  | 표면 부산물 |  |  | 구성 원소 정성, 정량 분석 / 원소 분포 |  |  | 연구원 | 1 | 0.3 | 40 | 144 | 0 | 160 | 576 |  |  | MDS에 없음
126 | 양극재기술 | 양극재2팀 | 분석/측정 실험 | 활물질 분석 | SEM 분석 | 소재 형태 및 성분 분석 | Data 저장 | Data 저장 후 추출 | [8 empty] | 연구원 | 1 | 0.1 | 80 | 96 | 0.07 | 320 | 384
127 | 양극재기술 | 양극재2팀 | 분석/측정 실험 | 활물질 분석 | SEM 분석 | 소재 형태 및 성분 분석 | 샘플 홀더 자동 배출 | 샘플 홀더 배출 | [8 empty] | 연구원 | 1 | 0.1 | 50 | 60 | 0.07 | 200 | 240
128 | 양극재기술 | 양극재2팀 | 분석/측정 실험 | 활물질 분석 | SEM 분석 | 소재 형태 및 성분 분석 | 샘플 홀더 클리닝 | 샘플 홀더 클리닝 | [8 empty] | 연구원 | 1 | 0.05 | 10 | 6 | 0.035 | 40 | 24 | [5 empty] | 1 | 0.3 | 4 | 14.4 |  | 1 | 0.3 | 4 | 14.4 |  | 1 | 0.3 | 4 | 14.4 |  | 1 | 0.3 | 4 | 14.4
129 | 양극재기술 | 양극재2팀 | 샘플 제작 실험 | 슬러리 제작 | Slurry 제작 | 전극코팅을 위한 활물질/도전재/바인더/NMP혼합된 슬러리 제조 | 무게 측정 | 도전재+바인더 premixing 계량 (slurry 제작 전 믹서 사용하여 미리 대량 제조). 손실 방지위해 mixing통 (Nalgene bottle)에 직접 계량 | 정밀저울 | rpm | 점도 | [5 empty] | 연구원 | 2 | 0.33 | 80 | 633.6 | 0.231 | 320 | 2534.4 | 1소재, 1회 |  | 1명 기준으로 작성했으나, 2명이 진행 시 slurry 제조 전체 소요시간 절반으로 단축 가능 | [5 empty] | 0 |  |  |  |  | 0 |  |  |  |  | 0 |  |  |  |  | 0
130 | 양극재기술 | 양극재2팀 | 샘플 제작 실험 | 슬러리 제작 | Slurry 제작 | 전극코팅을 위한 활물질/도전재/바인더/NMP혼합된 슬러리 제조 | 무게 측정 | 활물질 계량 (유선지 대신 Al foil 이용) 뒤 mixing통에 혼합 (슬러리 조성은 평가 양극재마다 상이) | 정밀저울 | [7 empty] | 연구원 | [6 empty] | 0 | [8 empty] | 0 |  |  |  |  | 0 |  |  |  |  | 0 |  |  |  |  | 0
131 | 양극재기술 | 양극재2팀 | 샘플 제작 실험 | 슬러리 제작 | Slurry 제작 | 전극코팅을 위한 활물질/도전재/바인더/NMP혼합된 슬러리 제조 | 고형분 맞추기 | 고형분 양 고려하여 NMP 추가 투입 | 정밀저울 | [7 empty] | 연구원 | [6 empty] | 0 | [8 empty] | 0 |  |  |  |  | 0 |  |  |  |  | 0 |  |  |  |  | 0
132 | 양극재기술 | 양극재2팀 | 샘플 제작 실험 | 슬러리 제작 | Slurry 제작 | 전극코팅을 위한 활물질/도전재/바인더/NMP혼합된 슬러리 제조 | 1차 믹싱 | 슬러리 1차 혼합 (thinky mixer) (믹싱 rpm 및 시간은 평가 양극재마다 상이) | Thinky mixer | [7 empty] | 연구원 | [6 empty] | 0 | [5 empty] | 1 | 0.25 | 60 | 180 |  | 1 | 0.25 | 60 | 180 |  | 1 | 0.25 | 60 | 180 |  | 1 | 0.25 | 60 | 180
133 | 양극재기술 | 양극재2팀 | 샘플 제작 실험 | 슬러리 제작 | Slurry 제작 | 전극코팅을 위한 활물질/도전재/바인더/NMP혼합된 슬러리 제조 | 뭉친부분 풀어주기 | Nalgene bottle 개봉 뒤 spatula로 휘저으며 뭉친 부분 풀어주기 | spatula | [7 empty] | 연구원 | [6 empty] | 0
134 | 양극재기술 | 양극재2팀 | 샘플 제작 실험 | 슬러리 제작 | Slurry 제작 | 전극코팅을 위한 활물질/도전재/바인더/NMP혼합된 슬러리 제조 | 2차 믹싱 | 슬러리 2차 혼합 (thinky mixer) | Thinky mixer | [7 empty] | 연구원 | [6 empty] | 0
135 | 양극재기술 | 양극재2팀 | 샘플 제작 실험 | 슬러리 제작 | Slurry 제작 | 전극코팅을 위한 활물질/도전재/바인더/NMP혼합된 슬러리 제조 | 장비 세척 및 정리 | 믹싱 완료 후 장비 세척 및 정리 | [8 empty] | 연구원 | [6 empty] | 0
136 | 양극재기술 | 양극재2팀 | 샘플 제작 실험 | 전극 제작 | 양극 전극 제작_코인셀,모노셀 | 양극 활물질 평가를 위한 전극 코팅 | 소재준비 (이송) | 양극 슬러리 준비, Al foil 재단 및 coater 바닥에 밀착 (acetone 사용) | 작두, 전극 coater | [7 empty] | 연구원 | 2 | 0.1 | 80 | 192 | 0.231 | 320 | 768 | 1소재, 1회
137 | 양극재기술 | 양극재2팀 | 샘플 제작 실험 | 전극 제작 | 양극 전극 제작_코인셀,모노셀 | 양극 활물질 평가를 위한 전극 코팅 | 코팅 | 슬러리를 Al foil 위에 도포한 후, 목표 전극무게 수준이 되도록 doctor blade gap 조절하여 코팅 | [8 empty] | 연구원 | [6 empty] | 0 | 1소재, 1회
138 | 양극재기술 | 양극재2팀 | 샘플 제작 실험 | 전극 제작 | 양극 전극 제작_코인셀,모노셀 | 양극 활물질 평가를 위한 전극 건조 | 건조 | 코팅된 Al foil이 들뜨거나 기울어져 슬러리 로딩 불균일이 발생하지 않도록 건조과정 동안 고정 필요 | [8 empty] | 연구원 | 1 | 0.33 | 80 | 316.8 | 0.231 | 320 | 1267.2 | 1소재, 1회
139 | 양극재기술 | 양극재2팀 | 샘플 제작 실험 | 전극 제작 | 양극 전극 제작_코인셀,모노셀 | 양극 활물질 평가를 위한 전극 코팅 | 장비 세척 및 정리 | 사용한 코터 세척 및 정리 | 고온 챔버 | [7 empty] | 연구원 | [6 empty] | 0 | 1소재, 1회
140 | 양극재기술 | 양극재2팀 | 샘플 제작 실험 | 전극 제작 | 양극 전극 제작_코인셀,모노셀 | target porosity에 맞게 압연 | 압연 | 2cm 폭으로 전극 cutting 뒤 target porosity에 맞게 압연기 gap 조절하여 압연 2회 진행 (lab설비 기준) | roll press, 작두 | [7 empty] | 연구원 | 2 | 0.33 | 200 | 1584 | 0.231 | 800 | 6336 | 1소재, 1회 | [7 empty] | 0 |  |  |  |  | 0 |  |  |  |  | 0 |  |  |  |  | 0
141 | 양극재기술 | 양극재2팀 | 샘플 제작 실험 | 전극 제작 | 양극 전극 제작_코인셀,모노셀 | target porosity에 맞게 압연 | 장비 세척 및 정리 | 사용한 압연기 세척 및 정리 | [8 empty] | 연구원 | [6 empty] | 0 | 1소재, 1회 |  |  |  |  | 1 | 0.15 | 60 | 108 |  | 1 | 0.15 | 60 | 108 |  | 1 | 0.15 | 60 | 108 |  | 1 | 0.15 | 60 | 108
142 | 양극재기술 | 양극재2팀 | 샘플 제작 실험 | 셀 제작 | 코인셀 제작 | 코인셀 제작용 양극 타발 | 양극 타발 | 1.4875 cm2 크기로 양극 타발 | 코인셀 전극 타발기 | [7 empty] | 연구원 | [6 empty] | 0 | 1소재, 3회
143 | 양극재기술 | 양극재2팀 | 샘플 제작 실험 | 셀 제작 | 코인셀 제작 | 코인셀 제작용 양극 타발 | 두께 및 무게 측정 | 타발한 양극 무게 측정 및 두께측정기를 이용해 두께 측정 및 균일성 확인하여 target porosity 범위내에 들어오는지 확인 | 두께측정기 (flat형) | 두께 | porosity | [5 empty] | 연구원 | [6 empty] | 0 | 1소재, 3회 |  |  |  |  | 1 | 0.1 | 60 | 72 |  | 1 | 0.1 | 60 | 72 |  | 1 | 0.1 | 60 | 72 |  | 1 | 0.1 | 60 | 72
144 | 양극재기술 | 양극재2팀 | 샘플 제작 실험 | 셀 제작 | 코인셀 제작 | 소재 준비 | 분리막 타발 | 분리막 타발기 이용 | 분리막 타발기 | [7 empty] | 연구원 | 1 | 0.33 | 10 | 39.6 | 0.231 | 40 | 158.4 | 1소재, 3회 |  |  |  |  | 1 | 0.1 | 60 | 72 |  | 1 | 0.1 | 60 | 72 |  | 1 | 0.1 | 60 | 72 |  | 1 | 0.1 | 60 | 72
145 | 양극재기술 | 양극재2팀 | 샘플 제작 실험 | 셀 제작 | 코인셀 제작 | 소재 준비 | 부품 준비 (코인셀용 부품) | 제작할 코인셀 개수에 맞춰 코인셀용 부품 준비 | [8 empty] | 연구원 | 1 | 0.1 | 10 | 12 | 0.07 | 40 | 48 | 1소재, 3회
146 | 양극재기술 | 양극재2팀 | 샘플 제작 실험 | 셀 제작 | 코인셀 제작 | 소재 준비 | Li metal 타발 | 글러브박스 내에서 Li metal foil 소분 뒤 지름 16mm 크기로 제작할 코인셀 개수에 맞춰 타발 | 글러브박스, Li metal 타발기 | [7 empty] | 연구원 | 1 | 0.2 | 12 | 28.8 | 0.14 | 48 | 115.2 | 1소재, 3회 |  |  |  |  | 1 | 0.1 | 4 | 4.8 |  | 1 | 0.1 | 4 | 4.8 |  | 1 | 0.1 | 4 | 4.8 |  | 1 | 0.1 | 4 | 4.8
147 | 양극재기술 | 양극재2팀 | 샘플 제작 실험 | 셀 제작 | 코인셀 제작 | 코인셀 제작 | 코인셀 조립 | 바텀-전극-주액-분리막-가스켓-리튬-스페이서-스프링-탑 순서로 적층 → 프레스 | 글러브박스, 반자동 crimper | [7 empty] | 연구원 | 2 | 2 | 12 | 576 | 1.4 | 48 | 2304 | 1소재, 3회
148 | 양극재기술 | 양극재2팀 | 샘플 제작 실험 | 셀 제작 | 코인셀 제작 | 코인셀 제작 | 코인셀 조립 후 OCV측정 | OCV측정하여 불량 셀 선별 뒤 폐기 | [8 empty] | 연구원 | [6 empty] | 0 | 1소재, 3회 |  |  |  |  | 1 | 2 | 4 | 96 |  | 1 | 2 | 4 | 96 |  | 1 | 2 | 4 | 96 |  | 1 | 2 | 4 | 96
149 | 양극재기술 | 양극재2팀 | 샘플 제작 실험 | 셀 제작 | 모노셀 제작 | 전극 타발 | 모노셀 용 전극 타발 | 양극전용 / 음극전용 타발기를 사용하여 전극 타발 | 모노셀 전극 타발기 | [7 empty] | 외주 | 외주 (Ubett) |  |  |  | 외주 (Ubett) |  |  | 1소재, 3회 |  | 양극 활물질 Ubett에 제공하여 슬러리 제작 및 모노셀 제작까지 외주 진행 |  |  | 1 | 0.3 | 4 | 14.4 |  | 1 | 0.3 | 4 | 14.4 |  | 1 | 0.3 | 4 | 14.4 |  | 1 | 0.3 | 4 | 14.4
150 | 양극재기술 | 양극재2팀 | 샘플 제작 실험 | 셀 제작 | 모노셀 제작 | Tap 닦기 | 양/음극 tap 닦기 | tap 부분의 활물질 층 NMP 이용하여 제거 | [8 empty] | 외주 |  |  |  | 0 |  |  | 0 | 1소재, 3회 |  |  |  |  | 1 | 0.1 | 4 | 4.8 |  | 1 | 0.1 | 4 | 4.8 |  | 1 | 0.1 | 4 | 4.8 |  | 1 | 0.1 | 4 | 4.8
151 | 양극재기술 | 양극재2팀 | 샘플 제작 실험 | 셀 제작 | 모노셀 제작 | 전극 무게 측정 | 무게 측정 | 타발한 양극 무게 측정 및 target N/P ratio에 맞는 전극 선별 | 정밀저울, roll press | [7 empty] | 외주 |  |  |  | 0 |  |  | 0 | 1소재, 3회 |  |  |  |  | 1 | 0.1 | 4 | 4.8 |  | 1 | 0.1 | 4 | 4.8 |  | 1 | 0.1 | 4 | 4.8 |  | 1 | 0.1 | 4 | 4.8
152 | 양극재기술 | 양극재2팀 | 샘플 제작 실험 | 셀 제작 | 모노셀 제작 | 전극 압연 | 압연 | N/P ratio벗어난 전극 이용해 target porosity에 맞게 압연기 gap 조절 (압연 2회 진행 기준) | [8 empty] | 외주 |  |  |  | 0 |  |  | 0 | 1소재, 3회 |  |  |  |  | 1 | 0.05 | 4 | 2.4 |  | 1 | 0.05 | 4 | 2.4 |  | 1 | 0.05 | 4 | 2.4 |  | 1 | 0.05 | 4 | 2.4
153 | 양극재기술 | 양극재2팀 | 샘플 제작 실험 | 셀 제작 | 모노셀 제작 | 전극 압연 | 압연 | 타발한 양극 압연 2회씩 진행 | [8 empty] | 외주 |  |  |  | 0 |  |  | 0 | 1소재, 3회 | [7 empty] | 0 |  |  |  |  | 0 |  |  |  |  | 0 |  |  |  |  | 0
154 | 양극재기술 | 양극재2팀 | 샘플 제작 실험 | 셀 제작 | 모노셀 제작 | 전극 압연 | 압연 | 타발한 양극 무게 측정 및 두께측정기를 이용해 두께 측정 및 균일성 확인하여 target porosity 범위내에 들어오는지 확인 | 두께측정기 | [7 empty] | 외주 |  |  |  | 0 |  |  | 0 | 1소재, 3회 |  |  |  |  | 2 | 0.33 | 150 | 1188 |  | 2 | 0.33 | 150 | 1188 |  | 2 | 0.33 | 150 | 1188 |  | 2 | 0.33 | 150 | 1188
155 | 양극재기술 | 양극재2팀 | 샘플 제작 실험 | 셀 제작 | 모노셀 제작 | 전극 건조 | 건조 | Al foil로 감싼 후 드라이룸 내의 챔버에서 130℃ 진공상태에서 12h 건조 | 진공챔버 | [7 empty] | 외주 |  |  |  | 0 |  |  | 0 | 1소재, 3회
156 | 양극재기술 | 양극재2팀 | 샘플 제작 실험 | 셀 제작 | 모노셀 제작 | 모노셀 제작 | 실링 후, 모노셀 수작업실 전달 | 실링 후, 모노셀 수작업실 (전지동)에 전달 | [8 empty] | 외주 |  |  |  | 0 |  |  | 0 | 1소재, 3회
157 | 양극재기술 | 양극재2팀 | 샘플 제작 실험 | 셀 제작 | 모노셀 제작 | 모노셀 제작 | 수령 | 모노셀 수작업실(전지동)에서 모노셀 수령 | [8 empty] | 외주 |  |  |  | 0 |  |  | 0 | 1소재, 3회
158 | 양극재기술 | 양극재2팀 | 샘플 제작 실험 | 셀 제작 | 모노셀 제작 | 모노셀 건조 | 모노셀 건조 | 55℃ 진공 챔버에서 하루 이상 건조 | [8 empty] | 외주 |  |  |  | 0 |  |  | 0 | 1소재, 3회
159 | 양극재기술 | 양극재2팀 | 분석/측정 실험 | 전극 분석 실험 | 이온밀링 | 샘플의 단면 분석 | 샘플링 | 홀더에 carbon tape 부착 뒤 전극 loading | Hitachi ArBlade 5000 ion milling system, 광학현미경 | [7 empty] | 연구원 | 1 | 2 | 10 | 240 | 3.5 | 40 | 960 | 1소재, 1회
160 | 양극재기술 | 양극재2팀 | 분석/측정 실험 | 전극 분석 실험 | 이온밀링 | 샘플의 단면 분석 | 샘플링 | 이온밀링 홀더에 샘플 결착 후 광학현미경으로 보며 샘플 위치 정밀 조정 | [8 empty] | 연구원 | [6 empty] | 0
161 | 양극재기술 | 양극재2팀 | 분석/측정 실험 | 전극 분석 실험 | 이온밀링 | 샘플의 단면 분석 | 샘플 홀더 장비로 투입 | 이온밀링 챔버 오픈 및 결착 | [8 empty] | 연구원 | [6 empty] | 0
162 | 양극재기술 | 양극재2팀 | 분석/측정 실험 | 전극 분석 실험 | 이온밀링 | 샘플의 단면 분석 | 이온밀링 | 이온밀링 챔버 vacuum 뒤 이온밀링 시행 | [8 empty] | 연구원 | [6 empty] | 0 |  |  | 이온밀링 샘플당 1시간 진행 Q) 이온밀링 실험 시, 단일 실험당 연구원이 직접 수행 하는 실험이 5시간 소요? → 샘플링부터 장비 세팅 및 시작까지 1시간 소요로 수정
163 | 양극재기술 | 양극재2팀 | 전기화학평가 | 셀 평가_코인셀 | 코인셀 평가 | 코인셀 용량/효율 평가 (dQ/dV 포함) | 충방전 평가 진행 (0.1C 충/방 1회 측정) | 비어있는 충방전 채널에 코인셀 체결 및 충방전 평가 진행 (0.1C 충/방 1회 측정) |  | 전압, C-rate, 온도 | 용량/효율 | [5 empty] | 연구원 | 1 | 0.3 | 12 | 43.2 | 0.21 | 48 | 172.8 | 1소재, 3회 |  |  |  |  | 0 | 0.33 | 150 | 0 |  | 0 | 0.33 | 150 | 0 |  | 0 | 0.33 | 150 | 0 |  | 0 | 0.33 | 150 | 0
164 | 양극재기술 | 양극재2팀 | 전기화학평가 | 셀 평가_코인셀 | 코인셀 평가 | 코인셀 용량/효율 평가 (dQ/dV 포함) | Data 정리 | Data 정리 및 용량/효율 계산, 그래프 생성 | [8 empty] | 연구원 | 1 | 0.5 | 12 | 72 | 0.35 | 48 | 288 | 1소재, 3회 |  |  |  |  | 2 | 0.33 | 150 | 1188 |  | 2 | 0.33 | 150 | 1188 |  | 2 | 0.33 | 150 | 1188 |  | 2 | 0.33 | 150 | 1188
165 | 양극재기술 | 양극재2팀 | 전기화학평가 | 셀 평가_코인셀 | 코인셀 평가 | 코인셀 rate capability 평가 | Rate별 평가 | (용량 측정 후 이어서 진행) 충전 0.5C 고정, 방전 0.1C/0.2C/0.5C/1C/2C/5C 각각 1회씩 진행 | Toyo 혹은 PNE, 상온챔버 | 전압, C-rate, 온도 | rate capability | [5 empty] | 연구원 | 1 | 0.5 | 12 | 72 | 0.35 | 48 | 288 | 1소재, 3회 | [7 empty] | 0 |  |  |  |  | 0 |  |  |  |  | 0 |  |  |  |  | 0
166 | 양극재기술 | 양극재2팀 | 전기화학평가 | 셀 평가_코인셀 | 코인셀 평가 | 코인셀 rate capability 평가 | Data 정리 | Data 정리, 그래프 생성 | [5 empty] | rate 에 따른 용량 및 용량 유지율, 충방전 효율, voltage profile |  |  | 연구원 | 1 | 0.5 | 12 | 72 | 0.35 | 48 | 288 | 1소재, 3회 | [7 empty] | 0 |  |  |  |  | 0 |  |  |  |  | 0 |  |  |  |  | 0
167 | 양극재기술 | 양극재2팀 | 전기화학평가 | 셀 평가_코인셀 | 코인셀 평가 | 가혹 조건 (온도: 45~60도, 상한전압: 4.5~4.6V)에서 퇴화 정도 분석 | 가속화 평가 | 소재에 따라 조건 가변적 | PNE, 고온챔버 | 전압, C-rate, 온도 | 용량 유지율 / 저항 증가율 | [5 empty] | 연구원 | 1 | 0.3 | 12 | 43.2 | 0.21 | 48 | 172.8 | 1소재, 3회 |  |  |  |  | 1 | 0.33 | 4 | 15.84 |  | 1 | 0.33 | 4 | 15.84 |  | 1 | 0.33 | 4 | 15.84 |  | 1 | 0.33 | 4 | 15.84
168 | 양극재기술 | 양극재2팀 | 전기화학평가 | 셀 평가_코인셀 | 코인셀 평가 | 가혹 조건 (온도: 45~60도, 상한전압: 4.5~4.6V)에서 퇴화 정도 분석 | Data 정리 | data 정리, 그래프 생성 | [5 empty] | 실험일자, 측정온도, 활물질 무게, cycle 에 따른 용량 유지율, 저항 증가율, Cut-off조건, 상한전압, 하한전압, c-rate, |  |  | 연구원 | 1 | 0.5 | 12 | 72 | 0.35 | 48 | 288 | 1소재, 3회 |  |  |  |  | 1 | 0.1 | 4 | 4.8 |  | 1 | 0.1 | 4 | 4.8 |  | 1 | 0.1 | 4 | 4.8 |  | 1 | 0.1 | 4 | 4.8
169 | 양극재기술 | 양극재2팀 | 전기화학평가 | 셀 평가_코인셀 | 코인셀 평가 | 저온출력 평가 | 활성화 및 SOC 설정 | 상온 충방 0.1C/0.1C 1cyc → 0.1C충전 → DOD 80% 까지 0.1C 방전 | PNE, 저온챔버 | [7 empty] | 연구원 | 1 | 0.3 | 12 | 43.2 | 0.21 | 48 | 172.8 | 1소재, 3회 |  |  |  |  | 1 | 0.2 | 150 | 360 |  | 1 | 0.2 | 150 | 360 |  | 1 | 0.2 | 150 | 360 |  | 1 | 0.2 | 150 | 360
170 | 양극재기술 | 양극재2팀 | 전기화학평가 | 셀 평가_코인셀 | 코인셀 평가 | 저온출력 평가 | 챔버 온도 설정 | 챔버온도 -10도로 설정 뒤 soaking 5시간 | [8 empty] | 연구원 | [6 empty] | 0 | 1소재, 3회 |  |  |  |  | 2 | 2 | 12 | 576 |  | 2 | 2 | 12 | 576 |  | 2 | 2 | 12 | 576 |  | 2 | 2 | 12 | 576
171 | 양극재기술 | 양극재2팀 | 전기화학평가 | 셀 평가_코인셀 | 코인셀 평가 | 저온출력 평가 | 저온출력 평가 | 1C~5C 방전 pulse 진행 (cutoff 전압 1.5V) |  | 전압, C-rate, 온도 | 저온 출력 | [5 empty] | 연구원 | [6 empty] | 0 | 1소재, 3회 | [7 empty] | 0 |  |  |  |  | 0 |  |  |  |  | 0 |  |  |  |  | 0
172 | 양극재기술 | 양극재2팀 | 전기화학평가 | 셀 평가_코인셀 | 코인셀 평가 | 저온출력 평가 | Data 정리 | data 정리, 그래프 생성 및 2V 전압 도달 시간 계산 | [5 empty] | 실험일자, 측정온도, 활물질 무게, C-rate, current, 하한전압, Cut-off조건, 측정 SOC, 1.5V 도달시간, Voltage profile |  |  | 연구원 | 1 | 0.5 | 12 | 72 | 0.35 | 48 | 288 | 1소재, 3회 |  |  |  |  | 2 | 0.5 | 8 | 96 |  | 2 | 0.5 | 8 | 96 |  | 2 | 0.5 | 8 | 96 |  | 2 | 0.5 | 8 | 96
173 | 양극재기술 | 양극재2팀 | 샘플 제작 실험 | 셀 제작 | 모노셀 제작 | 모노셀 주액 | 전해액 주액 | 건조된 모노셀에 전해액 주액 | 피펫, 모노셀 degas 장비 | [7 empty] | 연구원 | 2 | 1 | 5 | 120 | 0.7 | 20 | 480 | 1소재, 3회 |  |  |  |  | 2 | 1 | 8 | 192 |  | 2 | 1 | 8 | 192 |  | 2 | 1 | 8 | 192 |  | 2 | 1 | 8 | 192
174 | 양극재기술 | 양극재2팀 | 샘플 제작 실험 | 셀 제작 | 모노셀 제작 | 모노셀 주액 | 전해액 wetting | 진공챔버에서 30초씩 2번 vacuum 시행 | [8 empty] | 연구원 | [6 empty] | 0 | 1소재, 3회 |  |  |  |  | 2 | 1.5 | 8 | 288 |  | 2 | 1.5 | 8 | 288 |  | 2 | 1.5 | 8 | 288 |  | 2 | 1.5 | 8 | 288
175 | 양극재기술 | 양극재2팀 | 샘플 제작 실험 | 셀 제작 | 모노셀 제작 | 모노셀 주액 | 모노셀 실링 | degas 장비에서 모노셀 실링(진공압착), 수기로 cell number 기입 | 모노셀 degas 장비 | [7 empty] | 연구원 | [6 empty] | 0 | 1소재, 3회
176 | 양극재기술 | 양극재2팀 | 샘플 제작 실험 | 셀 제작 | 모노셀 제작 | 모노셀 lamination | lamination | lamination 1회 진행 (60~130도, 5~300초) | [8 empty] | 연구원 | [6 empty] | 0 | 1소재, 3회
177 | 양극재기술 | 양극재2팀 | 샘플 제작 실험 | 셀 제작 | 모노셀 제작 | 모노셀 formation | 모노셀의 활성화 공정 | 12시간 상온 wetting 후, 3hr 충전 후 24시간 대기, 활성화 공정 진행 | PNE충방전기 (5V, 1A) , PC, 항온 챔버 | [7 empty] | 연구원 | 1 | 0.3 | 5 | 18 | 0.21 | 20 | 72 | 1소재, 3회 |  | 모노셀은 대부분 상온 SOC 30 까지 0.1C로 진해
178 | 양극재기술 | 양극재2팀 | 샘플 제작 실험 | 셀 제작 | 모노셀 제작 | 모노셀 degas & resealing | 활성화 완료된 모노셀, degas 장비로 이동 | 활성화 완료된 모노셀에 포스트잇 부착 +degas 장비(드라이룸)으로 이동 | [8 empty] | 연구원 | 1 | 1 | 5 | 60 | 0.7 | 20 | 240 | 1소재, 3회 | [7 empty] | 0 |  |  |  |  | 0 |  |  |  |  | 0 |  |  |  |  | 0
179 | 양극재기술 | 양극재2팀 | 샘플 제작 실험 | 셀 제작 | 모노셀 제작 | 모노셀 degas & resealing | 모노셀 resealing | 모노셀 부분 6cm로 맞추어 cutting | 작두 | [7 empty] | 연구원 | [6 empty] | 0 | 1소재, 3회 |  |  |  |  | 1 | 0.25 | 8 | 24 |  | 1 | 0.25 | 8 | 24 |  | 1 | 0.25 | 8 | 24 |  | 1 | 0.25 | 8 | 24
180 | 양극재기술 | 양극재2팀 | 샘플 제작 실험 | 셀 제작 | 모노셀 제작 | 모노셀 degas & resealing | 모노셀 부분 6-7cm로 맞추어 cutting | degas 장비에서 모노셀 re-실링(진공압착) | degas 장비 | [7 empty] | 연구원 | [6 empty] | 0 | 1소재, 3회 |  |  |  |  | 1 | 0.25 | 8 | 24 |  | 1 | 0.25 | 8 | 24 |  | 1 | 0.25 | 8 | 24 |  | 1 | 0.25 | 8 | 24
181 | 양극재기술 | 양극재2팀 | 샘플 제작 실험 | 셀 제작 | 모노셀 제작 | 모노셀 지그 체결 | zig 체결 | 지그 체결 (우레탄폼 cutting 포함) | 모노셀용 jig, 실리콘 패드 또는 우레탄폼, 토크렌치 | [7 empty] | 연구원 | 1 | 0.5 | 5 | 30 | 0.35 | 20 | 120 | 1소재, 3회 |  |  |  |  | 1 | 0.25 | 8 | 24 |  | 1 | 0.25 | 8 | 24 |  | 1 | 0.25 | 8 | 24 |  | 1 | 0.25 | 8 | 24
182 | 양극재기술 | 양극재2팀 | 전기화학평가 | 셀 평가_모노셀 | 모노셀_지그체결 | 용량 및 저항 분석 | 비어있는 충방전 채널에 모노셀 체결 | 충방전기 챔버로 이동 후, 지그에 모노셀 체결 및 충방전 패턴 설정 등 측정 준비 | 항온챔버, | [7 empty] | 연구원 | [6 empty] | 0 | 1소재, 3회 |  |  |  |  | 0 | 16 | 8 | 0 |  | 0 | 16 | 8 | 0 |  | 0 | 16 | 8 | 0 |  | 0 | 16 | 8 | 0
183 | 양극재기술 | 양극재2팀 | 전기화학평가 | 셀 평가_모노셀 | 모노셀 용량/ 저항 평가 | 용량 및 저항 분석 | 모노셀 용량 및 HPPC 평가 | 모노셀 용량 및 HPPC 평가 진행 | PNE충방전기 (5V, 1A) , PC, 항온 챔버 | 전압, C-rate, 온도 | 초기저항 | [5 empty] | 연구원 | 1 | 0.5 | 5 | 30 | 0.2 | 20 | 120 | 1소재, 3회 |  |  |  |  | 1 | 5 | 20 | 1200 |  | 1 | 5 | 20 | 1200 |  | 1 | 5 | 20 | 1200 |  | 1 | 5 | 20 | 1200
184 | 양극재기술 | 양극재2팀 | 전기화학평가 | 셀 평가_모노셀 | 모노셀 용량/ 저항 평가 | 용량 및 저항 분석 | Data 정리 | data 추출 및 정리 |  |  |  |  | 초가 HPPC 측정 raw data | 충/방전 pulse C-rate, 충/방전 SOC 별 저항 |  |  | 연구원 | 1 | 0.5 | 5 | 30 | 0.35 | 20 | 120 | 1소재, 3회
185 | 양극재기술 | 양극재2팀 | 전기화학평가 | 셀 평가_모노셀 | 모노셀 용량/ 저항 평가 | 용량 및 저항 분석 | 추가 평가를 위한 셀 선별 | 저항 유사한 순으로 셀 선별 | [5 empty] | 초기 용량, 저항, OCV 정보 등 |  |  | 연구원 | [6 empty] | 0 | 1소재, 3회
186 | 양극재기술 | 양극재2팀 | 전기화학평가 | 셀 평가_모노셀 | 모노셀 용량/ 저항 평가 | 용량 및 저항 분석 | 비어있는 충방전 채널에 모노셀 체결 (상온수명/고온수명/고온저장 각각) | 선별된 셀을 각각 상온/고온 충방전 챔버에 체결 및 충방전 패턴 설정/저장 설정, 고온 저장용 셀은 충전 후 별도 챔버에 보관 (HPPC 후 초기) | PNE, 상온챔버 | [7 empty] | 연구원 | 1 | 0.5 | 5 | 30 | 0.35 | 20 | 120 | 1소재, 3회
187 | 양극재기술 | 양극재2팀 | 전기화학평가 | 셀 평가_모노셀 | 모노셀 용량/ 저항 평가 | 용량 및 저항 분석 | 비어있는 충방전 채널에 모노셀 체결 (상온수명/고온수명/고온저장 각각) | cycle 및 storage RPT 측정을 위한 cell 이동 체결/충방전 패턴 설정 | [8 empty] | 연구원 | 1 | 0.5 | 5 | 30 | 0.35 | 20 | 120 | 1소재, 3회 |  |  |  |  | 1 | 0.3 | 12 | 43.2 |  | 1 | 0.3 | 12 | 43.2 |  | 1 | 0.3 | 12 | 43.2 |  | 1 | 0.3 | 12 | 43.2
188 | 양극재기술 | 양극재2팀 | 샘플 제작 실험 | 셀 제작 | 모노셀 제작_가스발생 평가용 셀 | 가스평가용 모노셀 제작 | 모노셀 분해 | HPPC측정 완료된 모노셀에서 양극+분리막 분리 | [8 empty] | 연구원 | 2 | 1 | 15 | 360 | 0.7 | 60 | 1440 | 1소재, 3회 |  |  |  |  | 1 | 0.5 | 4 | 24 |  | 1 | 0.5 | 4 | 24 |  | 1 | 0.5 | 4 | 24 |  | 1 | 0.5 | 4 | 24
189 | 양극재기술 | 양극재2팀 | 샘플 제작 실험 | 셀 제작 | 모노셀 제작_가스발생 평가용 셀 | 가스평가용 모노셀 제작 | 양극+분리막 세척 | DMC로 세척 및 면봉 이용해 이물 제거 | [8 empty] | 연구원 | [6 empty] | 0 | 1소재, 3회 |  |  |  |  | 1 | 0.5 | 12 | 72 |  | 1 | 0.5 | 12 | 72 |  | 1 | 0.5 | 12 | 72 |  | 1 | 0.5 | 12 | 72
190 | 양극재기술 | 양극재2팀 | 샘플 제작 실험 | 셀 제작 | 모노셀 제작_가스발생 평가용 셀 | 가스평가용 모노셀 제작 | 모노셀 파우치 제작 | 양극+분리막 2개씩 포개어 모노셀 파우치에 삽입 | [8 empty] | 연구원 | [6 empty] | 0 | 1소재, 3회 |  |  |  |  | 1 | 0.5 | 4 | 24 |  | 1 | 0.5 | 4 | 24 |  | 1 | 0.5 | 4 | 24 |  | 1 | 0.5 | 4 | 24
191 | 양극재기술 | 양극재2팀 | 샘플 제작 실험 | 셀 제작 | 모노셀 제작_가스발생 평가용 셀 | 가스평가용 모노셀 제작 | 모노셀 건조 | 60도 진공오븐에서 1시간 건조 | 진공오븐 | [7 empty] | 연구원 | [6 empty] | 0 | 1소재, 3회 |  |  |  |  | 1 | 0.3 | 12 | 43.2 |  | 1 | 0.3 | 12 | 43.2 |  | 1 | 0.3 | 12 | 43.2 |  | 1 | 0.3 | 12 | 43.2
192 | 양극재기술 | 양극재2팀 | 샘플 제작 실험 | 셀 제작 | 모노셀 제작_가스발생 평가용 셀 | 가스평가용 모노셀 제작 | 전해액 주액 | 전해액 400uL 주액 | 피펫, 모노셀 degas 장비 | [7 empty] | 연구원 | [6 empty] | 0 | 1소재, 3회 |  |  |  |  | 1 | 0.5 | 12 | 72 |  | 1 | 0.5 | 12 | 72 |  | 1 | 0.5 | 12 | 72 |  | 1 | 0.5 | 12 | 72
193 | 양극재기술 | 양극재2팀 | 샘플 제작 실험 | 셀 제작 | 모노셀 제작_가스발생 평가용 셀 | 가스평가용 모노셀 제작 | 모노셀 실링 | degas 장비에서 진공압착 | [8 empty] | 연구원 | [6 empty] | 0 | 1소재, 3회 |  |  |  |  | 1 | 0.3 | 12 | 43.2 |  | 1 | 0.3 | 12 | 43.2 |  | 1 | 0.3 | 12 | 43.2 |  | 1 | 0.3 | 12 | 43.2
194 | 양극재기술 | 양극재2팀 | 샘플 제작 실험 | 셀 제작 | 모노셀 제작_가스발생 평가용 셀 | 가스평가용 모노셀 제작 | 모노셀 부분 6-7cm로 맞추어 cutting | 실링된 부분 맞추어 cutting | [8 empty] | 연구원 | [6 empty] | 0 | 1소재, 3회
195 | 양극재기술 | 양극재2팀 | 전기화학평가 | 셀 평가_모노셀 | 모노셀 수명 평가 | 수명 평가 | 수명 평가 | (In-situ cycle) 45도 챔버에서 평가. 매 100cyc Cycle RPT, DCIR 측정 | PNE충방전기 (5V, 1A) , PC, 항온 챔버 |  |  |  |  | 실험일자, 측정온도, C-rate, Current, 상한전압, 하한전압, Cut-off조건, 저항 측정 방전 pulse C-rate, 저항 측정 SOC, 저항 (0.1s), 저항 (0.1-10s), cycle에 따른 용량유지율/저항증가율 |  |  | 연구원 | 1 | 0.3 | 5 | 18 | 0.21 | 20 | 72 | 1소재, 3회
196 | 양극재기술 | 양극재2팀 | 전기화학평가 | 셀 평가_모노셀 | 모노셀 고온 성능 평가 | 고온 내구성 평가 | 고온 내구성 평가 | (Storage RPT) HPPC후 충전된 모노셀 60도 챔버에서 보관 뒤 1주/2주/4주/8주/12주 차에 꺼내 상온에서 storage RPT, DCIR 측정 | PNE충방전기 (5V, 1A) , PC, 항온 챔버 |  |  |  |  | 실험일자, 측정온도, C-rate, Current, 상한전압, 하한전압, Cut-off조건, 저항 측정 방전 pulse C-rate, 저항 측정 SOC, 저항 (0.1s), 저항 (0.1-10s), 고온저장 시간에 따른 용량유지율/저항증가율 |  |  | 연구원 | 1 | 0.3 | 5 | 18 | 0.21 | 20 | 72 | 1소재, 3회 |  |  |  |  | 1 | 0.5 | 4 | 24 |  | 1 | 0.5 | 4 | 24 |  | 1 | 0.5 | 4 | 24 |  | 1 | 0.5 | 4 | 24
197 | 양극재기술 | 양극재2팀 | 전기화학평가 | 셀 평가_모노셀 | 모노셀 고온 성능 평가 | 고온 내구성 평가 | Data 정리 | 셀 평가 및 Data 정리 | [8 empty] | 연구원 | 1 | 0.3 | 5 | 18 | 0.21 | 20 | 72 | 1소재, 3회 |  |  |  |  | 1 | 1 | 12 | 144 |  | 1 | 1 | 12 | 144 |  | 1 | 1 | 12 | 144 |  | 1 | 1 | 12 | 144
198 | 양극재기술 | 양극재2팀 | 분석/측정 실험 | 셀 분석 실험 | 모노셀 가스발생 평가 | 양극의 가스발생량 평가 | 양극의 가스발생량 평가 | 0주차 무게 측정 (공기중/수중 무게 각각 측정). 60도 챔버에서 보관 뒤 1주/2주/4주/8주/12주 차에 꺼내 동일하게 측정 뒤 부피변화 계산 | 부피측정장비 | 온도, 부피 | 무게 | [5 empty] | 연구원 | 1 | 1 | 24 | 288 | 0.7 | 96 | 1152 | 1소재, 3회
199 | 양극재기술 | 양극재2팀 | 분석/측정 실험 | 셀 분석 실험 | 모노셀 가스발생 평가 | 양극의 가스발생량 평가 | Data 정리 | 셀 평가 및 Data 정리 | [5 empty] | 실험일자, 측정 온도, 가스 발생량, 부피 증가율 |  |  | 연구원 | 1 | 0.3 | 24 | 86.4 | 0.21 | 24 | 86.4 | 1소재, 3회 | [7 empty] | 0 |  |  |  |  | 0 |  |  |  |  | 0 |  |  |  |  | 0
200 | 양극재기술 | 양극재3팀 | 분석/측정 실험 | 활물질 분석 | PSD 분석 | 입도 분석 | 샘플링 | 장비 세팅 분산제 투입 (10방울) 및 measure background 클릭 | Malvern mastersize, 스포이드, spatula | 입자 크기 | 분포량 | 소재 type (NCM 2.2) 초음파 처리 조건 (1500rpm 70%) 입자 검출 범위 | 소재 type |  |  |  | 연구원 | 1 | 0.15 | 150 | 270 | 0.1 | 300 | 540 | 1소재, 5회 |  |  |  |  | 1 | 0.3 | 12 | 43.2 |  | 1 | 0.3 | 12 | 43.2 |  | 1 | 0.3 | 12 | 43.2 |  | 1 | 0.3 | 12 | 43.2
201 | 양극재기술 | 양극재3팀 | 분석/측정 실험 | 활물질 분석 | PSD 분석 | 입도 분석 | 외부 초음파 | 파우더 전처리 파우더 투입 후 초음파 처리 (소듐 양극재의 경우 파우더와 분산제 미리 혼합하여 선분산액 제조 필요) | [8 empty] | 연구원 | [6 empty] | 0 | [5 empty] | 1 | 1 | 12 | 144 |  | 1 | 1 | 12 | 144 |  | 1 | 1 | 12 | 144 |  | 1 | 1 | 12 | 144
202 | 양극재기술 | 양극재3팀 | 분석/측정 실험 | 활물질 분석 | PSD 분석 | 입도 분석 | 입도 측정 | 측정 (3회) | [8 empty] | 연구원 | [6 empty] | 0 | [5 empty] | 1 | 0.5 | 12 | 72 |  | 1 | 0.5 | 12 | 72 |  | 1 | 0.5 | 12 | 72 |  | 1 | 0.5 | 12 | 72
203 | 양극재기술 | 양극재3팀 | 분석/측정 실험 | 활물질 분석 | PSD 분석 | 입도 분석 | 장비 세척 | 측정 장비를 세척한다. | [8 empty] | 연구원 | [6 empty] | 0 | [5 empty] | 1 | 0.5 | 12 | 72 |  | 1 | 0.5 | 12 | 72 |  | 1 | 0.5 | 12 | 72 |  | 1 | 0.5 | 12 | 72
204 | 양극재기술 | 양극재3팀 | 분석/측정 실험 | 활물질 분석 | PSD 분석 | 입도 분석 | Data 정리 | Data 추출 (vol. /Num. 기준 각각) 및 정리/그래프 그리기, (측정 및 클리닝에 사용되는 폐수 주기적으로 별도 폐기 필요) | [5 empty] | 실험일자, 실험장비, 실험조건, dmin, d10, d50, d90, dmax, Span, 1um 이하 미분 (Vol. Num. 기준 각각) 5회 측정 값 및 평균값 각각 도출 전체 입도 분포 그래프 |  |  | 연구원 | 1 | 0.3 | 4 | 14.4 | 0.05 | 8 | 28.8 | 1소재, 1회 |  | 평균 사용 | [5 empty] | 0 |  |  |  |  | 0 |  |  |  |  | 0 |  |  |  |  | 0
205 | 양극재기술 | 양극재3팀 | 분석/측정 실험 | 활물질 분석 | BET 측정 | 표면적 및 기공구조 분석 | 업체 데이터 사용중 | 업체 데이터 사용중 | [5 empty] | 비표면적, 기공구조 |  |  | 외주 | 0 | 0 | 0 | 0 | 0 | 0 | 0 |  |  | 업체에서 측정한 데이터 사용 |  |  | 1 | 1 | 12 | 144 |  | 1 | 1 | 12 | 144 |  | 1 | 1 | 12 | 144 |  | 1 | 1 | 12 | 144
206 | 양극재기술 | 양극재3팀 | 분석/측정 실험 | 활물질 분석 | Tap 밀도 분석 (수직식) | Tap 밀도 분석 | 업체 데이터 사용중 | 업체 데이터 사용중 | [8 empty] | 외주 | 0 | 0 | 0 | 0 | 0 | 0 | 0 |  |  | 업체에서 측정한 데이터 사용
207 | 양극재기술 | 양극재3팀 | 분석/측정 실험 | 활물질 분석 | Pellet density 분석 | 압연밀도 (이차입자: 2ton, 단결정: 9ton) 측정 | 장비 세팅 | 장비세팅 장비에 빈 몰드 로딩 뒤 원점 측정. (같은 몰드 사용한 연속측정 시 본 step 생략) | 2ton PD: 분체저항측정기 (HPRM-AM2) 9ton PD: Hantech Auto Lab Press | 압력 | pallet 밀도 혹은 두께 | 유지시간 3s 시료 무게: 5.0g (2ton), 3.0g (9ton) 원점 (22.2~22.4) | 시료 초기 무게, 설정 압력 | 펠렛 두께, 펠렛 밀도 (2ton, 9ton), 활물질 무게 |  |  | 연구원 | 1 | 0.25 | 150 | 450 | 0.2 | 300 | 900 | 1소재, 1회
208 | 양극재기술 | 양극재3팀 | 분석/측정 실험 | 활물질 분석 | Pellet density 분석 | 압연밀도 (이차입자: 2ton, 단결정: 9ton) 측정 | 무게 측정 | 계량 몰드 회수 후 파우더 계량 (2ton: 5.0g, 9ton: 3.0g) | [8 empty] | 연구원 | [6 empty] | 0
209 | 양극재기술 | 양극재3팀 | 분석/측정 실험 | 활물질 분석 | Pellet density 분석 | 압연밀도 (이차입자: 2ton, 단결정: 9ton) 측정 | 샘플링 | 몰드 뚜껑 부분 열고 파우더 투입. 파우더 넘침 방지 위해 테이블을 몰드 바닥면으로 쳐서 다지기 (절반 정도 넣고 시행, 총 2회) | [8 empty] | 연구원 | [6 empty] | 0
210 | 양극재기술 | 양극재3팀 | 분석/측정 실험 | 활물질 분석 | Pellet density 분석 | 압연밀도 (이차입자: 2ton, 단결정: 9ton) 측정 | 몰드 조립 | 몰드 조립 몰드 천천히 닫기 (좌, 우로 돌려가며 몰드 내 trap된 공기 빼주면서 시행 | [8 empty] | 연구원 | [6 empty] | 0
211 | 양극재기술 | 양극재3팀 | 분석/측정 실험 | 활물질 분석 | Pellet density 분석 | 압연밀도 (이차입자: 2ton, 단결정: 9ton) 측정 | 몰드 결착 | 측정장비에 몰드 결착 장비에 몰드 탑재 | [8 empty] | 연구원 | [6 empty] | 0
212 | 양극재기술 | 양극재3팀 | 분석/측정 실험 | 활물질 분석 | Pellet density 분석 | 압연밀도 (이차입자: 2ton, 단결정: 9ton) 측정 | PD측정 | 측정 시작 측정 및 압연밀도 기록 | [8 empty] | 연구원 | [6 empty] | 0 | [5 empty] | 1 | 0.3 | 12 | 43.2 |  | 1 | 0.3 | 12 | 43.2 |  | 1 | 0.3 | 12 | 43.2 |  | 1 | 0.3 | 12 | 43.2
213 | 양극재기술 | 양극재3팀 | 분석/측정 실험 | 활물질 분석 | Pellet density 분석 | 압연밀도 (이차입자: 2ton, 단결정: 9ton) 측정 | 장비 세척 | 세정 파우더 폐기 및 몰드 세척 (물, 아세톤), 건조 | [8 empty] | 연구원 | [6 empty] | 0 | [5 empty] | 1 | 0.3 | 12 | 43.2 |  | 1 | 0.3 | 12 | 43.2 |  | 1 | 0.3 | 12 | 43.2 |  | 1 | 0.3 | 12 | 43.2
214 | 양극재기술 | 양극재3팀 | 분석/측정 실험 | 활물질 분석 | Pellet density 분석 | 압연밀도 (이차입자: 2ton, 단결정: 9ton) 측정 | Data 정리 | Data 추출 및 정리 | [8 empty] | 연구원 | 1 | 0.2 | 4 | 9.6 | 0.05 | 8 | 19.2 | 1소재, 1회 |  |  |  |  | 1 | 1 | 12 | 144 |  | 1 | 1 | 12 | 144 |  | 1 | 1 | 12 | 144 |  | 1 | 1 | 12 | 144
215 | 양극재기술 | 양극재3팀 | 분석/측정 실험 | 활물질 분석 | ICP 분석 | 특정 원소 함량 분석 | 분석 담당 의뢰중 | [6 empty] | 메인원소, 도핑원소, 코팅원소 |  |  | 외주 | 0 | 0 | 0 | 0 | 0 | 0 | 0 |  |  | 무기분석팀 의뢰 |  |  | 1 | 0.3 | 12 | 43.2 |  | 1 | 0.3 | 12 | 43.2 |  | 1 | 0.3 | 12 | 43.2 |  | 1 | 0.3 | 12 | 43.2
216 | 양극재기술 | 양극재3팀 | 분석/측정 실험 | 활물질 분석 | XRD 분석 | 결정구조/상(phase) 분석 | 샘플링 | 드라이룸에서 시료 소분 후 분석실 이동 --> 샘플 홀더에 powder 평평하게 샘플링 (한 소재당 1개의 시료/1회 측정), 홀더 주변 클리닝 (에틸알콜 등), 홀더에 샘플명/이름/날짜 수기로 기입, 샘플 홀더 장비에 투입 후 측정 패턴 및 저장 setting | 샘플 홀더, XRD (분석 담당 내 오픈 장비 사용 중 : Bruker사 D8 Endeavor 사용 중) | 2 theta | peak intensity |  | scan 조건 (각도 범위) step size, step 당 머무르는 시간, 전압, 전류 | scan 한 풀 패턴 데이터 리트벨트 분석을 통한 cell parameter, c/a ratio, 부피, 밀도, strain, cation mixing, 결정 크기, 불순물 여부 등 |  |  | 연구원 | 1 | 0.15 | 150 | 270 | 0.1 | 300 | 540 | 1소재, 1회 or 2회 |  | Co coating품의 경우 표면 LCO픽 확인 위해 2회 측정
217 | 양극재기술 | 양극재3팀 | 분석/측정 실험 | 활물질 분석 | XRD 분석 | 결정구조/상(phase) 분석 | XRD 측정 | XRD 측정 | XRD (분석 담당 내 오픈 장비 사용 중 : Bruker사 D8 Endeavor 사용 중) | [7 empty] | 연구원 | [6 empty] | 0
218 | 양극재기술 | 양극재3팀 | 분석/측정 실험 | 활물질 분석 | XRD 분석 | 결정구조/상(phase) 분석 | Data 변환 및 fitting | 분석실 이동 + XRD 측정 컴퓨터에 있는 Eva/ topas 프로그램을 이용하여 data 변환 및 추출 | [8 empty] | 연구원 | 1 | 0.1 | 150 | 180 | 0.05 | 300 | 360
219 | 양극재기술 | 양극재3팀 | 분석/측정 실험 | 활물질 분석 | XRD 분석 | 결정구조/상(phase) 분석 | 세척 및 정리 | 사용한 샘플홀더 세척 및 정리 | [8 empty] | 연구원 | 1 | 0.1 | 150 | 180 | 0.1 | 300 | 360
220 | 양극재기술 | 양극재3팀 | 분석/측정 실험 | 활물질 분석 | XRD 분석 | 결정구조/상(phase) 분석 | 그래프 생성 | 추출한 data로 그래프 생성 | [8 empty] | 연구원 | 1 | 0.3 | 4 | 14.4 | 0.05 | 8 | 28.8 | 1소재, 1회
221 | 양극재기술 | 양극재3팀 | 분석/측정 실험 | 활물질 분석 | SEM 분석 | 소재 형태 및 성분 분석 | 샘플링 | 샘플홀더에 카본테이브 부착 후, 소량의 powder (혹은 전극) 부착 | SEM 홀더, 카본테이프 |  |  | 작동거리 (WD) 10 정도 가속전압 5kV |  | 실험일자, 실험장비, (x1k, x2k, x5k, x10k, 20k, 30k) 이미지, 단면이미지 |  |  | 연구원 | 1 | 0.1 | 4 | 4.8 | 0.05 | 20 | 24 | 1소재, 1회
222 | 양극재기술 | 양극재3팀 | 분석/측정 실험 | 활물질 분석 | SEM 분석 | 소재 형태 및 성분 분석 | 샘플 홀더 장비로 투입 | 분석실로 이동+샘플 홀더 장비로 투입 | [8 empty] | 연구원 | 1 | 0.05 | 4 | 2.4 | 0.05 | 20 | 12 | 1소재, 1회
223 | 양극재기술 | 양극재3팀 | 분석/측정 실험 | 활물질 분석 | SEM 분석 | 소재 형태 및 성분 분석 | 이미지 생성 | 원하는 샘플 SEM 이미지 (입자의 형태를 잘 확인할 수 있는) 확인 후 배율별로 각각 캡쳐 (배율별, SE/BSE 모드 각각 촬영) | SEM (분석 담당 내 오픈 장비 사용 중 : Hitachi사 S4800 또는 JEOL IT710HR 등) | [7 empty] | 연구원 | 1 | 2 | 4 | 96 | 2 | 20 | 480 | 1소재, 1회
224 | 양극재기술 | 양극재3팀 | 분석/측정 실험 | 활물질 분석 | SEM 분석 | 소재 형태 및 성분 분석 | EDS 분석 | EDS 분석 | SEM (분석 담당 내 오픈 장비 사용 중 : Hitachi사 S4800 또는 JEOL IT710HR 등) |  |  | 가속전압 15kV |  | 구성 원소 정성, 정량 분석 / 원소 분포 |  |  | 연구원 | 1 | 0.3 | 4 | 14.4 | 0.3 | 20 | 72 | 1소재, 1회 |  | MDS에 없음
225 | 양극재기술 | 양극재3팀 | 분석/측정 실험 | 활물질 분석 | SEM 분석 | 소재 형태 및 성분 분석 | Data 저장 | Data 저장 후 추출 | [8 empty] | 연구원 | 1 | 0.1 | 4 | 4.8 | 0.05 | 20 | 24 | 1소재, 1회
226 | 양극재기술 | 양극재3팀 | 분석/측정 실험 | 활물질 분석 | SEM 분석 | 소재 형태 및 성분 분석 | 샘플 홀더 자동 배출 | 샘플 홀더 배출 | [8 empty] | 연구원 | 1 | 0.1 | 4 | 4.8 | 0.1 | 20 | 24 | 1소재, 1회
227 | 양극재기술 | 양극재3팀 | 분석/측정 실험 | 활물질 분석 | SEM 분석 | 소재 형태 및 성분 분석 | 샘플 홀더 클리닝 | 샘플 홀더 클리닝 | [8 empty] | 연구원 | 1 | 0.05 | 4 | 2.4 | 0.05 | 20 | 12 | 1소재, 1회
228 | 양극재기술 | 양극재3팀 | 샘플 제작 실험 | 슬러리 제작 | Slurry 제작 | 전극코팅을 위한 활물질/도전재/바인더/NMP혼합된 슬러리 제조 | 무게 측정 | 도전재+바인더 premixing 계량 (slurry 제작 전 믹서 사용하여 미리 대량 제조). 손실 방지위해 mixing통 (Nalgene bottle)에 직접 계량 | 정밀저울 | [7 empty] | 연구원 | 1 | 0.3 | 150 | 540 | 0.3 | 200 | 720 | 1소재, 1회 |  | Q, 슬러리제작시에 단일 실험의 수행 시간이 총 15분 정도 소요? (232행 ~ 238행 까지) → 전과정 통합하여 작성하였습니다
229 | 양극재기술 | 양극재3팀 | 샘플 제작 실험 | 슬러리 제작 | Slurry 제작 | 전극코팅을 위한 활물질/도전재/바인더/NMP혼합된 슬러리 제조 | 무게 측정 | 활물질 계량 (유선지 대신 Al foil 이용) 뒤 mixing통에 혼합 (슬러리 조성은 평가 양극재마다 상이) | 정밀저울 | [7 empty] | 연구원 | [6 empty] | 0
230 | 양극재기술 | 양극재3팀 | 샘플 제작 실험 | 슬러리 제작 | Slurry 제작 | 전극코팅을 위한 활물질/도전재/바인더/NMP혼합된 슬러리 제조 | 고형분 맞추기 | 고형분 양 고려하여 NMP 추가 투입 | 정밀저울 | [7 empty] | 연구원 | [6 empty] | 0
231 | 양극재기술 | 양극재3팀 | 샘플 제작 실험 | 슬러리 제작 | Slurry 제작 | 전극코팅을 위한 활물질/도전재/바인더/NMP혼합된 슬러리 제조 | 1차 믹싱 | 슬러리 1차 혼합 (thinky mixer) (믹싱 rpm 및 시간은 평가 양극재마다 상이) | Thinky mixer |  |  | 1350 rpm 10min 1500 rpm 3min |  |  |  |  | 연구원 | [6 empty] | 0
232 | 양극재기술 | 양극재3팀 | 샘플 제작 실험 | 슬러리 제작 | Slurry 제작 | 전극코팅을 위한 활물질/도전재/바인더/NMP혼합된 슬러리 제조 | 뭉친부분 풀어주기 | Nalgene bottle 개봉 뒤 spatula로 휘저으며 뭉친 부분 풀어주기 | spatula | [7 empty] | 연구원 | [6 empty] | 0
233 | 양극재기술 | 양극재3팀 | 샘플 제작 실험 | 슬러리 제작 | Slurry 제작 | 전극코팅을 위한 활물질/도전재/바인더/NMP혼합된 슬러리 제조 | 2차 믹싱 | 슬러리 2차 혼합 (thinky mixer) | Thinky mixer | [7 empty] | 연구원 | [6 empty] | 0
234 | 양극재기술 | 양극재3팀 | 샘플 제작 실험 | 슬러리 제작 | Slurry 제작 | 전극코팅을 위한 활물질/도전재/바인더/NMP혼합된 슬러리 제조 | 장비 세척 및 정리 | 믹싱 완료 후 장비 세척 및 정리 | [8 empty] | 연구원 | [6 empty] | 0
235 | 양극재기술 | 양극재3팀 | 샘플 제작 실험 | 전극 제작 | 양극 전극 제작_코인셀,모노셀 | 양극 활물질 평가를 위한 전극 코팅 | 소재준비 (이송) | 양극 슬러리 준비, Al foil 재단 및 coater 바닥에 밀착 (acetone 사용) | 작두, 전극 coater | [7 empty] | 연구원 | 1 | 0.01 | 150 | 18 | 0.05 | 200 | 24 | 1소재, 1회
236 | 양극재기술 | 양극재3팀 | 샘플 제작 실험 | 전극 제작 | 양극 전극 제작_코인셀,모노셀 | 양극 활물질 평가를 위한 전극 코팅 | 코팅 | 슬러리를 Al foil 위에 도포한 후, 목표 전극무게 수준이 되도록 doctor blade gap 조절하여 코팅 | [8 empty] | 연구원 | 1 | 0.1 | 150 | 180 | 0.05 | 200 | 240 | 1소재, 1회
237 | 양극재기술 | 양극재3팀 | 샘플 제작 실험 | 전극 제작 | 양극 전극 제작_코인셀,모노셀 | 양극 활물질 평가를 위한 전극 코팅 | 건조 | 코팅된 Al foil이 들뜨거나 기울어져 슬러리 로딩 불균일이 발생하지 않도록 건조과정 동안 고정 필요 | [8 empty] | 연구원 | 1 | 0.35 | 150 | 630 | 0.35 | 200 | 840 | 1소재, 1회
238 | 양극재기술 | 양극재3팀 | 샘플 제작 실험 | 전극 제작 | 양극 전극 제작_코인셀,모노셀 | 양극 활물질 평가를 위한 전극 코팅 | 장비 세척 및 정리 | 사용한 코터 세척 및 정리 | 고온 챔버 | [7 empty] | 연구원 | 1 | 0.02 | 150 | 36 | 0.01 | 200 | 48 | 1소재, 1회 |  | Q, 자동 세척? / 연구원이 수행하는 작업이면 인원수 표기 필요 → 수정 完
239 | 양극재기술 | 양극재3팀 | 샘플 제작 실험 | 전극 제작 | 양극 전극 제작_코인셀,모노셀 | target porosity에 맞게 전극 압연 | 압연 | 2cm 폭으로 전극 cutting 뒤 target porosity에 맞게 압연기 gap 조절하여 압연 2회 진행 (lab설비 기준) | roll press, 작두 | [7 empty] | 연구원 | 2 | 0.33 | 150 | 1188 | 0.2 | 200 | 1584 | 1소재, 1회
240 | 양극재기술 | 양극재3팀 | 샘플 제작 실험 | 전극 제작 | 양극 전극 제작_코인셀,모노셀 | target porosity에 맞게 전극 압연 | 장비 세척 및 정리 | 사용한 압연기 세척 및 정리 | [8 empty] | 연구원 | [6 empty] | 0 | 1소재, 1회
241 | 양극재기술 | 양극재3팀 | 샘플 제작 실험 | 셀 제작 | 코인셀 제작 | 코인셀 제작용 양극 타발 | 양극 타발 | 1.4875 cm2 크기로 양극 타발 | 코인셀 전극 타발기 | [7 empty] | 연구원 | [6 empty] | 0 | 1소재, 3회
242 | 양극재기술 | 양극재3팀 | 샘플 제작 실험 | 셀 제작 | 코인셀 제작 | 코인셀 제작용 양극 타발 및 Porosity 측정 | 두께 및 무게 측정 | 타발한 양극 무게 측정 및 두께측정기를 이용해 두께 측정 및 균일성 확인하여 target porosity 범위내에 들어오는지 확인 | 두께측정기 (flat형) | [7 empty] | 연구원 | [6 empty] | 0 | 1소재, 3회
243 | 양극재기술 | 양극재3팀 | 샘플 제작 실험 | 셀 제작 | 코인셀 제작 | 소재 준비 | 분리막 타발 | 분리막 타발기 이용 | 분리막 타발기 | [7 empty] | 연구원 | 1 | 0.33 | 4 | 15.84 | 0.1 | 20 | 79.2 | 1소재, 3회
244 | 양극재기술 | 양극재3팀 | 샘플 제작 실험 | 셀 제작 | 코인셀 제작 | 소재 준비 | 부품 준비 (코인셀용 부품) | 제작할 코인셀 개수에 맞춰 코인셀용 부품 준비 | [8 empty] | 연구원 | 1 | 0.1 | 4 | 4.8 | 0.05 | 20 | 24 | 1소재, 3회
245 | 양극재기술 | 양극재3팀 | 샘플 제작 실험 | 셀 제작 | 코인셀 제작 | 소재 준비 | Li metal 타발 | 글러브박스 내에서 Li metal foil 소분 뒤 지름 16mm 크기로 제작할 코인셀 개수에 맞춰 타발 | 글러브박스, Li metal 타발기 | [7 empty] | 연구원 | 1 | 0.2 | 150 | 360 | 0.2 | 200 | 480 | 1소재, 3회
246 | 양극재기술 | 양극재3팀 | 샘플 제작 실험 | 셀 제작 | 코인셀 제작 | 코인셀 제작 | 코인셀 조립 | 바텀-전극-주액-분리막-가스켓-리튬-스페이서-스프링-탑 순서로 적층 → 프레스 | 글러브박스, 반자동 crimper | [7 empty] | 연구원 | 2 | 2 | 12 | 576 |  |  | 0 | 1소재, 3회
247 | 양극재기술 | 양극재3팀 | 샘플 제작 실험 | 셀 제작 | 코인셀 제작 | 코인셀 제작 | 코인셀 조립 후 OCV측정 | OCV측정하여 불량 셀 선별 뒤 폐기 | [8 empty] | 연구원 | [6 empty] | 0 | 1소재, 3회
248 | 양극재기술 | 양극재3팀 | 샘플 제작 실험 | 셀 제작 | 모노셀 제작 | 모노셀 제작 | 모노셀 용 전극 타발 | 양극전용 / 음극전용 타발기를 사용하여 전극 타발 | 모노셀 전극 타발기 | [7 empty] | 연구원 | 2 | 0.5 | 8 | 96 | 0.2 | 16 | 192 | 1소재, 3회
249 | 양극재기술 | 양극재3팀 | 샘플 제작 실험 | 셀 제작 | 모노셀 제작 | 모노셀 제작 | 양/음극 tap 닦기 | tap 부분의 활물질 층 NMP 이용하여 제거 | [8 empty] | 연구원 | 2 | 1 | 8 | 192 | 0.5 | 16 | 384 | 1소재, 3회
250 | 양극재기술 | 양극재3팀 | 샘플 제작 실험 | 셀 제작 | 모노셀 제작 | 모노셀 제작 | 무게 측정 | 타발한 양극 무게 측정 및 target N/P ratio에 맞는 전극 선별 | 정밀저울, roll press |  |  | NP 108 (106~110) |  |  |  |  | 연구원 | 2 | 1.5 | 8 | 288 | 0.5 | 16 | 576 | 1소재, 3회
251 | 양극재기술 | 양극재3팀 | 샘플 제작 실험 | 셀 제작 | 모노셀 제작 | 모노셀 제작 | 압연 | N/P ratio벗어난 전극 이용해 target porosity에 맞게 압연기 gap 조절 (압연 2회 진행 기준) | [8 empty] | 연구원 | [6 empty] | 0 | 1소재, 3회
252 | 양극재기술 | 양극재3팀 | 샘플 제작 실험 | 셀 제작 | 모노셀 제작 | 모노셀 제작 | 압연 | 타발한 양극 압연 2회씩 진행 | [8 empty] | 연구원 | [6 empty] | 0 | 1소재, 3회
253 | 양극재기술 | 양극재3팀 | 샘플 제작 실험 | 셀 제작 | 모노셀 제작 | 모노셀 제작 | 압연 | 타발한 양극 무게 측정 및 두께측정기를 이용해 두께 측정 및 균일성 확인하여 target porosity 범위내에 들어오는지 확인 | 두께측정기 | [7 empty] | 연구원 | [6 empty] | 0 | 1소재, 3회
254 | 양극재기술 | 양극재3팀 | 샘플 제작 실험 | 셀 제작 | 모노셀 제작 | 모노셀 제작 | 건조 | Al foil로 감싼 후 드라이룸 내의 챔버에서 130℃ 진공상태에서 12h 건조 | 진공챔버 | [7 empty] | 연구원 | 1 | 0.25 | 8 | 24 | 0.2 | 16 | 48 | 1소재, 3회
255 | 양극재기술 | 양극재3팀 | 샘플 제작 실험 | 셀 제작 | 모노셀 제작 | 모노셀 제작 | 실링 후, 모노셀 수작업실 전달 | 실링 후, 모노셀 수작업실 (전지동)에 전달 | [8 empty] | 도급 | 1 | 0.25 | 8 | 24 | 0.25 | 16 | 48 | 1소재, 3회 |  | 도급으로 진행. 수행시간은 연구원이 실링 및 도급 맡기러 갈때 소요되는 작업 및 이동시간 반영
256 | 양극재기술 | 양극재3팀 | 샘플 제작 실험 | 셀 제작 | 모노셀 제작 | 모노셀 제작 | 수령 | 모노셀 수작업실(전지동)에서 모노셀 수령 | [8 empty] | 연구원 | 1 | 0.25 | 8 | 24 | 0.25 | 16 | 48 | 1소재, 3회
257 | 양극재기술 | 양극재3팀 | 샘플 제작 실험 | 셀 제작 | 모노셀 제작 | 모노셀 제작 | 모노셀 건조 | 55℃ 진공 챔버에서 하루 이상 건조 | [8 empty] | 연구원 | 1 | 0.01 | 8 | 0.96 | 0.01 | 16 | 1.92 | 1소재, 3회
258 | 양극재기술 | 양극재3팀 | 분석/측정 실험 | 전극 분석 실험 | 이온밀링 | 샘플의 단면 분석 | 샘플링 | 홀더에 carbon tape 부착 뒤 전극 loading | Hitachi ArBlade 5000 ion milling system, 광학현미경 | [7 empty] | 연구원 | 1 | 0.4 | 20 | 96 | 0.4 | 40 | 192 | 1소재, 1회
259 | 양극재기술 | 양극재3팀 | 분석/측정 실험 | 전극 분석 실험 | 이온밀링 | 샘플의 단면 분석 | 샘플링 | 이온밀링 홀더에 샘플 결착 후 광학현미경으로 보며 샘플 위치 정밀 조정 | [8 empty] | 연구원 | 1 | 0.1 | 20 | 24 | 0.05 | 40 | 48 | 1소재, 1회
260 | 양극재기술 | 양극재3팀 | 분석/측정 실험 | 전극 분석 실험 | 이온밀링 | 샘플의 단면 분석 | 샘플 홀더 장비로 투입 | 이온밀링 챔버 오픈 및 결착 | [8 empty] | 연구원 | 1 | 0.05 | 20 | 12 | 0.05 | 40 | 24 | 1소재, 1회
261 | 양극재기술 | 양극재3팀 | 분석/측정 실험 | 전극 분석 실험 | 이온밀링 | 샘플의 단면 분석 | 이온밀링 | 이온밀링 챔버 vacuum 뒤 이온밀링 시행 |  |  |  | 방전 전류 370 정도 밀링 시간 전극 3장 2시간 |  |  |  |  | 연구원 | 1 | 0.05 | 20 | 12 | 5 | 40 | 24 | 1소재, 1회 |  | 이온밀링 샘플당 1시간 진행. Q) 이온밀링 실험 시, 단일 실험당 연구원이 직접 수행 하는 실험이 5시간 소요? → 3분으로 수정 完
262 | 양극재기술 | 양극재3팀 | 전기화학평가 | 셀 평가_코인셀 | 코인셀 평가 | 코인셀 용량/효율 평가 (dQ/dV 포함) | 충방전 평가 진행 (0.1C 충/방 1회 측정) | 비어있는 충방전 채널에 코인셀 체결 및 충방전 평가 진행 (0.1C 충/방 1회 측정) |  | 충방전 조건 | 충방전 용량 |  | 전극 활물질 용량 충방전 pattern |  |  |  | 연구원 | 1 | 0.3 | 12 | 43.2 | 0.3 | 24 | 86.4 | 1소재, 3회
263 | 양극재기술 | 양극재3팀 | 전기화학평가 | 셀 평가_코인셀 | 코인셀 평가 | 코인셀 용량/효율 평가 (dQ/dV 포함) | Data 정리 | Data 정리 및 용량/효율 계산, 그래프 생성 | [8 empty] | 연구원 | 1 | 0.5 | 12 | 72 | 0.1 | 24 | 144 | 1소재, 3회
264 | 양극재기술 | 양극재3팀 | 전기화학평가 | 셀 평가_코인셀 | 코인셀 평가 | 코인셀 rate capability 평가 | Rate별 평가 | (용량 측정 후 이어서 진행) 충전 0.5C 고정, 방전 0.1C/0.2C/0.5C/1C/2C/5C 각각 1회씩 진행 | Toyo 혹은 PNE, 상온챔버 | C-rate, 전압대 | 용량 및 용량 유지율 |  | 전극 활물질 용량 충방전 pattern |  |  |  | 연구원 | 1 | 0.5 | 12 | 72 | 0.1 | 24 | 144 | 1소재, 3회
265 | 양극재기술 | 양극재3팀 | 전기화학평가 | 셀 평가_코인셀 | 코인셀 평가 | 코인셀 rate capability 평가 | Data 정리 | Data 정리, 그래프 생성 | [5 empty] | rate 에 따른 용량 및 용량 유지율, 충방전 효율, voltage profile |  |  | 연구원 | 1 | 0.5 | 12 | 72 | 0.1 | 24 | 144 | 1소재, 3회
266 | 양극재기술 | 양극재3팀 | 전기화학평가 | 셀 평가_코인셀 | 코인셀 평가 | 가혹 조건 (온도: 45~60도, 상한전압: 4.5~4.6V)에서 퇴화 정도 분석 | 가속화 평가 | (Gen3 Ni68양극재 기준) 전해액 120uL 주액, 60도 챔버, 상한전압 4.6V, 충방 0.2C/0.5C formation, 이후 충방 0.5C/1C에서 사이클 진행 (소재에 따라 조건 가변적) | PNE, 고온챔버 | C-rate, 전압대, cycle 횟수 | 용량 및 수명 유지율 |  | 전극 활물질 용량 충방전 pattern |  |  |  | 연구원 | 1 | 0.3 | 12 | 43.2 | 0.15 | 24 | 86.4 | 1소재, 3회
267 | 양극재기술 | 양극재3팀 | 전기화학평가 | 셀 평가_코인셀 | 코인셀 평가 | 가혹 조건 (온도: 45~60도, 상한전압: 4.5~4.6V)에서 퇴화 정도 분석 | Data 정리 | data 정리, 그래프 생성 | [5 empty] | 실험일자, 측정온도, 활물질 무게, cycle 에 따른 용량 유지율, 저항 증가율, Cut-off조건, 상한전압, 하한전압, c-rate, |  |  | 연구원 | 1 | 0.5 | 12 | 72 | 0.1 | 24 | 144 | 1소재, 3회
268 | 양극재기술 | 양극재3팀 | 전기화학평가 | 셀 평가_코인셀 | 코인셀 평가 | 저온출력 평가 | 활성화 및 SOC 설정 | 상온 충방 0.1C/0.1C 1cyc → 0.1C충전 → DOD 80% 까지 0.1C 방전 | PNE, 저온챔버 | [7 empty] | 연구원 | 1 | 0.3 | 12 | 43.2 | 0.15 | 24 | 86.4 | 1소재, 3회
269 | 양극재기술 | 양극재3팀 | 전기화학평가 | 셀 평가_코인셀 | 코인셀 평가 | 저온출력 평가 | 챔버 온도 설정 | 챔버온도 -10도로 설정 뒤 soaking 5시간 | [8 empty] | 연구원 | 1 | 0.01 | 12 | 1.44 | 0.01 | 24 | 2.88 | 1소재, 3회
270 | 양극재기술 | 양극재3팀 | 전기화학평가 | 셀 평가_코인셀 | 코인셀 평가 | 저온출력 평가 | 저온출력 평가 | 1C~5C 방전 pulse 진행 (cutoff 전압 1.5V) |  | C-rate, 전압대 | 용량 및 용량 유지율 |  | 전극 활물질 용량 충방전 pattern |  |  |  | 연구원 | 1 | 0.02 | 12 | 2.88 | 0.02 | 24 | 5.76 | 1소재, 3회
271 | 양극재기술 | 양극재3팀 | 전기화학평가 | 셀 평가_코인셀 | 코인셀 평가 | 저온출력 평가 | Data 정리 | data 정리, 그래프 생성 및 2V 전압 도달 시간 계산 | [8 empty] | 연구원 | 1 | 0.5 | 12 | 72 | 0.1 | 24 | 144 | 1소재, 3회
272 | 양극재기술 | 양극재3팀 | 샘플 제작 실험 | 셀 제작 | 모노셀 제작 | 모노셀 주액 | 전해액 주액 | 건조된 모노셀에 전해액 주액 | 피펫, 모노셀 degas 장비 |  |  |  |  | 실험일자, 측정온도, 활물질 무게, C-rate, current, 하한전압, Cut-off조건, 측정 SOC, 1.5V 도달시간, Voltage profile |  |  | 연구원 | 1 | 1 | 12 | 144 | 1 | 60 | 720 | 1소재, 3회
273 | 양극재기술 | 양극재3팀 | 샘플 제작 실험 | 셀 제작 | 모노셀 제작 | 모노셀 주액 | 전해액 wetting | 진공챔버에서 30초씩 2번 vacuum 시행 | [8 empty] | 연구원 | [6 empty] | 0 | 1소재, 3회
274 | 양극재기술 | 양극재3팀 | 샘플 제작 실험 | 셀 제작 | 모노셀 제작 | 모노셀 주액 | 모노셀 실링 | degas 장비에서 모노셀 실링(진공압착), 수기로 cell number 기입 | 모노셀 degas 장비 | [7 empty] | 연구원 | [6 empty] | 0 | 1소재, 3회
275 | 양극재기술 | 양극재3팀 | 샘플 제작 실험 | 셀 제작 | 모노셀 제작 | 모노셀 lamination | lamination | lamination 1회 진행 (60~130도, 5~300초) | [8 empty] | 연구원 | [6 empty] | 0 | 1소재, 3회
276 | 양극재기술 | 양극재3팀 | 샘플 제작 실험 | 셀 제작 | 모노셀 제작 | 모노셀 formation | 모노셀의 활성화 공정 | 12시간 상온 wetting 후, 3hr 충전 후 24시간 대기, 활성화 공정 진행 | PNE충방전기 (5V, 1A) , PC, 항온 챔버 | [7 empty] | 연구원 | 1 | 0.3 | 12 | 43.2 | 0.2 | 24 | 86.4 | 1소재, 3회 |  | 모노셀은 대부분 상온 SOC 30 까지 0.1C로 진해
277 | 양극재기술 | 양극재3팀 | 샘플 제작 실험 | 셀 제작 | 모노셀 제작 | 모노셀 degas & resealing | 활성화 완료된 모노셀, degas 장비로 이동 | 활성화 완료된 모노셀에 포스트잇 부착 +degas 장비(드라이룸)으로 이동 | [8 empty] | 연구원 | 1 | 1 | 12 | 144 | 1 | 60 | 720 | 1소재, 3회
278 | 양극재기술 | 양극재3팀 | 샘플 제작 실험 | 셀 제작 | 모노셀 제작 | 모노셀 degas & resealing | 모노셀 resealing | 모노셀 부분 6cm로 맞추어 cutting | 작두 | [7 empty] | 연구원 | [6 empty] | 0 | 1소재, 3회
279 | 양극재기술 | 양극재3팀 | 샘플 제작 실험 | 셀 제작 | 모노셀 제작 | 모노셀 degas & resealing | 모노셀 부분 6-7cm로 맞추어 cutting | degas 장비에서 모노셀 re-실링(진공압착) | degas 장비 | [7 empty] | 연구원 | [6 empty] | 0 | 1소재, 3회
280 | 양극재기술 | 양극재3팀 | 샘플 제작 실험 | 셀 제작 | 모노셀 제작 | 모노셀 지그 체결 | zig 체결 | 지그 체결 (우레탄폼 cutting 포함) | 모노셀용 jig, 실리콘 패드 또는 우레탄폼, 토크렌치 | [7 empty] | 연구원 | 1 | 1 | 12 | 144 | 0.5 | 60 | 720 | 1소재, 3회
281 | 양극재기술 | 양극재3팀 | 전기화학평가 | 셀 평가_모노셀 | 모노셀_지그체결 | 용량 및 저항 분석 | 비어있는 충방전 채널에 모노셀 체결 | 충방전기 챔버로 이동 후, 지그에 모노셀 체결 및 충방전 패턴 설정 등 측정 준비 | 항온챔버, | [7 empty] | 연구원 | [6 empty] | 0 | 1소재, 3회
282 | 양극재기술 | 양극재3팀 | 전기화학평가 | 셀 평가_모노셀 | 모노셀 용량/ 저항 평가 | 용량 및 저항 분석 | 모노셀 용량 및 HPPC 평가 | 모노셀 용량 및 HPPC 평가 진행 | PNE충방전기 (5V, 1A) , PC, 항온 챔버 | SOC | 저항 | [5 empty] | 연구원 | [6 empty] | 0 | 1소재, 3회
283 | 양극재기술 | 양극재3팀 | 전기화학평가 | 셀 평가_모노셀 | 모노셀 용량/ 저항 평가 | 용량 및 저항 분석 | Data 정리 | data 추출 및 정리 |  |  |  |  | 초가 HPPC 측정 raw data | 충/방전 pulse C-rate, 충/방전 SOC 별 저항 |  |  | 연구원 | 1 | 2 | 12 | 288 | 0.05 | 60 | 1440 | 1소재, 3회
284 | 양극재기술 | 양극재3팀 | 전기화학평가 | 셀 평가_모노셀 | 모노셀 용량/ 저항 평가 | 용량 및 저항 분석 | 추가 평가를 위한 셀 선별 | 저항 유사한 순으로 셀 선별 | [5 empty] | 초기 용량, 저항, OCV 정보 등 |  |  | 연구원 |  |  |  | 0 |  |  | 0 | 1소재, 3회
285 | 양극재기술 | 양극재3팀 | 전기화학평가 | 셀 평가_모노셀 | 모노셀 용량/ 저항 평가 | 용량 및 저항 분석 | 비어있는 충방전 채널에 모노셀 체결 (상온수명/고온수명/고온저장 각각) | 선별된 셀을 각각 상온/고온 충방전 챔버에 체결 및 충방전 패턴 설정/저장 설정, 고온 저장용 셀은 충전 후 별도 챔버에 보관 (HPPC 후 초기) | PNE, 상온챔버 | [7 empty] | 연구원 | 1 | 0.5 | 12 | 72 | 0.25 | 24 | 144 | 1소재, 3회
286 | 양극재기술 | 양극재3팀 | 전기화학평가 | 셀 평가_모노셀 | 모노셀 용량/ 저항 평가 | 용량 및 저항 분석 | 비어있는 충방전 채널에 모노셀 체결 (상온수명/고온수명/고온저장 각각) | cycle 및 storage RPT 측정을 위한 cell 이동 체결/충방전 패턴 설정 | [8 empty] | 연구원 | 1 | 0.5 | 12 | 72 | 0.25 | 24 | 144 | 1소재, 3회
287 | 양극재기술 | 양극재3팀 | 샘플 제작 실험 | 셀 제작 | 모노셀 제작_가스발생 평가용 셀 | 가스평가용 모노셀 제작 | 모노셀 분해 | HPPC측정 완료된 모노셀에서 양극+분리막 분리 | [8 empty] | 연구원 | 2 | 1 | 12 | 288 | 1 | 60 | 1440 | 1소재, 3회
288 | 양극재기술 | 양극재3팀 | 샘플 제작 실험 | 셀 제작 | 모노셀 제작_가스발생 평가용 셀 | 가스평가용 모노셀 제작 | 양극+분리막 세척 | DMC로 세척 및 면봉 이용해 이물 제거 | [8 empty] | 연구원 |  |  |  | 0 |  |  | 0 | 1소재, 3회
289 | 양극재기술 | 양극재3팀 | 샘플 제작 실험 | 셀 제작 | 모노셀 제작_가스발생 평가용 셀 | 가스평가용 모노셀 제작 | 모노셀 파우치 제작 | 양극+분리막 2개씩 포개어 모노셀 파우치에 삽입 | [8 empty] | 연구원 |  |  |  | 0 |  |  | 0 | 1소재, 3회
290 | 양극재기술 | 양극재3팀 | 샘플 제작 실험 | 셀 제작 | 모노셀 제작_가스발생 평가용 셀 | 가스평가용 모노셀 제작 | 모노셀 건조 | 60도 진공오븐에서 1시간 건조 | 진공오븐 | [7 empty] | 연구원 | 1 | 0.03 | 12 | 4.32 | 0.03 | 60 | 21.6 | 1소재, 3회
291 | 양극재기술 | 양극재3팀 | 샘플 제작 실험 | 셀 제작 | 모노셀 제작_가스발생 평가용 셀 | 가스평가용 모노셀 제작 | 전해액 주액 | 전해액 400uL 주액 | 피펫, 모노셀 degas 장비 | [7 empty] | 연구원 | 1 | 0.5 | 12 | 72 | 0.5 | 60 | 360 | 1소재, 3회
292 | 양극재기술 | 양극재3팀 | 샘플 제작 실험 | 셀 제작 | 모노셀 제작_가스발생 평가용 셀 | 가스평가용 모노셀 제작 | 모노셀 실링 | degas 장비에서 진공압착 | [8 empty] | 연구원 |  |  |  | 0 |  |  | 0 | 1소재, 3회
293 | 양극재기술 | 양극재3팀 | 샘플 제작 실험 | 셀 제작 | 모노셀 제작_가스발생 평가용 셀 | 가스평가용 모노셀 제작 | 모노셀 부분 6-7cm로 맞추어 cutting | 실링된 부분 맞추어 cutting | [8 empty] | 연구원 |  |  |  | 0 |  |  | 0 | 1소재, 3회
294 | 양극재기술 | 양극재3팀 | 전기화학평가 | 셀 평가_모노셀 | 모노셀 수명 평가 | 수명 평가 | 수명 평가 | (In-situ cycle) 45도 챔버에서 평가. 매 100cyc Cycle RPT, DCIR 측정 | PNE충방전기 (5V, 1A) , PC, 항온 챔버 | C-rate, 전압대, cycle 횟수 | 용량 및 수명 유지율, 저항 | CCCV, 0.33C, 45도 200 cycle | 전극 활물질 용량 충방전 pattern | 실험일자, 측정온도, C-rate, Current, 상한전압, 하한전압, Cut-off조건, 저항 측정 방전 pulse C-rate, 저항 측정 SOC, 저항 (0.1s), 저항 (0.1-10s), cycle에 따른 용량유지율/저항증가율 |  |  | 연구원 | 1 | 0.3 | 12 | 43.2 | 0.3 | 60 | 216 | 1소재, 3회
295 | 양극재기술 | 양극재3팀 | 전기화학평가 | 셀 평가_모노셀 | 모노셀 고온 성능 평가 | 고온 내구성 평가 | 고온 내구성 평가 | (Storage RPT) HPPC후 충전된 모노셀 60도 챔버에서 보관 뒤 1주/2주/4주/8주/12주 차에 꺼내 상온에서 storage RPT, DCIR 측정 | PNE충방전기 (5V, 1A) , PC, 항온 챔버 | 고온 노출 시간 | 용량 유지율, 저항 | SOC 100, 60도 | 전극 활물질 용량 충방전 pattern | 실험일자, 측정온도, C-rate, Current, 상한전압, 하한전압, Cut-off조건, 저항 측정 방전 pulse C-rate, 저항 측정 SOC, 저항 (0.1s), 저항 (0.1-10s), 고온저장 시간에 따른 용량유지율/저항증가율 |  |  | 연구원 | 1 | 0.3 | 12 | 43.2 | 0.3 | 60 | 216 | 1소재, 3회
296 | 양극재기술 | 양극재3팀 | 전기화학평가 | 셀 평가_모노셀 | 모노셀 고온 성능 평가 | 고온 내구성 평가 | Data 정리 | 셀 평가 및 Data 정리 | [8 empty] | 연구원 | 1 | 0.3 | 12 | 43.2 | 0.05 | 60 | 216 | 1소재, 3회
297 | 양극재기술 | 양극재3팀 | 분석/측정 실험 | 셀 분석 실험 | 모노셀 가스발생 평가 | 양극의 가스발생량 평가 | 양극의 가스발생량 평가 | 0주차 무게 측정 (공기중/수중 무게 각각 측정). 60도 챔버에서 보관 뒤 1주/2주/4주/8주/12주 차에 꺼내 동일하게 측정 뒤 부피변화 계산 | 부피측정장비 | 날짜 (n주 차) | 가스 발생량 (mL 혹은 mL/.g) | 기기 내 수위 일정하게 유지 |  |  |  |  | 연구원 | 1 | 1 | 12 | 144 | 1 | 60 | 720 | 1소재, 3회
298 | 양극재기술 | 양극재3팀 | 분석/측정 실험 | 셀 분석 실험 | 모노셀 가스발생 평가 | 양극의 가스발생량 평가 | Data 정리 | 셀 평가 및 Data 정리 | [5 empty] | 실험일자, 측정 온도, 가스 발생량, 부피 증가율 |  |  | 연구원 | 1 | 0.3 | 12 | 43.2 | 0.05 | 60 | 216 | 1소재, 3회
299 | 양극재기술 | 양극재선행 | 분석/측정 실험 | 활물질 분석 | PSD 분석 | 입도 분석 | 시료 준비 | 분산액 제조 (Powder + 분산제 + DI Water) powder 드라이품에서 소분, 분산제 (triton-X,1% sol) 준비, 3차 증류수 받기 -> 분산액 제조 (powder ~0.04g + 분산제 0.1ml, DI water 10g) | [8 empty] | 연구원 | 1 | 0.08 | 60 | 57.6 | 0.08 | 90 | 86.4 | 1소재, 3회
300 | 양극재기술 | 양극재선행 | 분석/측정 실험 | 활물질 분석 | PSD 분석 | 입도 분석 | 장비 세팅 | 고형분 장비를 켠 후 DI water를 통해 background를 측정한다. | [8 empty] | 연구원 | 1 | 0.08 | 60 | 57.6 | 0.08 | 90 | 86.4 | 1소재, 3회
301 | 양극재기술 | 양극재선행 | 분석/측정 실험 | 활물질 분석 | PSD 분석 | 입도 분석 | 전처리 | 분산액이 담긴 vial에 대해 외부 초음파 처리 1min | [8 empty] | 연구원 | 1 | 0.08 | 60 | 57.6 | 0.08 | 90 | 86.4 | 1소재, 3회
302 | 양극재기술 | 양극재선행 | 분석/측정 실험 | 활물질 분석 | PSD 분석 | 입도 분석 | 샘플 loading 및 측정 | 장비에 분산액 투입 및 측정 시작 | 입도 분석기 (Malvern Panalytical-mastersizer3000, hydro-EV (수동분산) or MV (자동 분산)선택 필요) | [7 empty] | 연구원 | 1 | 0.08 | 60 | 57.6 | 0.08 | 90 | 86.4 | 1소재, 3회
303 | 양극재기술 | 양극재선행 | 분석/측정 실험 | 활물질 분석 | PSD 분석 | 입도 분석 | 장비 세척 | 측정 장비를 세척한다. | [8 empty] | 연구원 | 1 | 0.08 | 60 | 57.6 | 0.08 | 90 | 86.4 | 1소재, 3회
304 | 양극재기술 | 양극재선행 | 분석/측정 실험 | 활물질 분석 | PSD 분석 | 입도 분석 | data 추출 및 정리 | data 추출 (vol. /Num. 기준 각각) 및 정리/그래프 그리기, (측정 및 클리닝에 사용되는 폐수 주기적으로 별도 폐기 필요) | [5 empty] | D90 D50 D10 Span |  |  | 연구원 | 1 | 0.08 | 60 | 57.6 | 0.08 | 90 | 86.4 | 1소재, 3회
305 | 양극재기술 | 양극재선행 | 분석/측정 실험 | 활물질 분석 | BET 측정 | 비표면적 분석 | 샘플 소분 및 샘플링 | 비어있는 BET 초자의 무게 측정 -> 초자에 샘플 투입 (powder 0.2~2g/밀도가 낮은 샘플은 g수를 더 낮춰서 투입) -> 초자 neck부분에 묻어있는 시료는 면봉으로 닦아주기, 전처리 장비에 초자 연결 | Microtac사 Belsorp |  |  |  | 활물질 무게 | 비표면적 |  |  | 연구원 | 1 | 0.08 | 60 | 57.6 | 0.08 | 90 | 86.4 | 1소재, 1회
306 | 양극재기술 | 양극재선행 | 분석/측정 실험 | 활물질 분석 | BET 측정 | 비표면적 분석 | 전처리 | 130℃ 진공상태에서 5시간동안 전처리 진행 (pore V.이 큰 원료의 경우, 전처리 시간 증가) --> 상온으로 식히기 | [8 empty] | 연구원 | 0 | 300 | 60 | 0 | 300 | 90 | 0 | 1소재, 1회
307 | 양극재기술 | 양극재선행 | 분석/측정 실험 | 활물질 분석 | BET 측정 | 비표면적 분석 | 무게 측정 | 전처리 진행한 샘플이 담긴 BET 초자의 무게 측정-> 샘플 무게 계산 | [8 empty] | 연구원 | 1 | 0.08 | 60 | 57.6 | 0.08 | 90 | 86.4 | 1소재, 1회
308 | 양극재기술 | 양극재선행 | 분석/측정 실험 | 활물질 분석 | BET 측정 | 비표면적 분석 | 측정 준비 | BET 장비에 초자 장착 -> 가스보관실에서 액체 질소 소분 후 장비 용기에 덜어주기, 측정 패턴/파일명 등 설정 | [8 empty] | 연구원 | 1 | 0.08 | 60 | 57.6 | 0.08 | 90 | 86.4 | 1소재, 1회
309 | 양극재기술 | 양극재선행 | 분석/측정 실험 | 활물질 분석 | BET 측정 | 비표면적 분석 | 측정 | 측정 시작 (장비에 따라 2개 소재 동시 분석 가능) | [8 empty] | 연구원 | 0 | 300 | 60 | 0 | 300 | 90 | 0 | 1소재, 1회
310 | 양극재기술 | 양극재선행 | 분석/측정 실험 | 활물질 분석 | BET 측정 | 비표면적 분석 | Data 정리 | data 추출 및 정리 (그래프 그리기, pore 크기별 비율 계산 등) | [8 empty] | 연구원 | 1 | 0.08 | 60 | 57.6 | 0.08 | 90 | 86.4 | 1소재, 1회
311 | 양극재기술 | 양극재선행 | 분석/측정 실험 | 활물질 분석 | BET 측정 | 비표면적 분석 | 세척 및 정리 | 사용한 초자 세척 및 정리 | [8 empty] | 연구원 | 1 | 0.08 | 60 | 57.6 | 0.08 | 90 | 86.4 | 1소재, 1회
312 | 양극재기술 | 양극재선행 | 분석/측정 실험 | 활물질 분석 | pH 측정 | PH분석 | 측정장비 셋팅 | 증류수 100ml에 활물질 5g을 넣고 stirring 5분 | stirring plate, pH titrator |  |  |  |  | Initial pH Excess Li Li2CO3 LiOH Total EP1 EP2 FP1 |  |  | 연구원 | 1 | 0.17 | 60 | 122.4 | 0.17 | 90 | 183.6 | 1소재, 1회
313 | 양극재기술 | 양극재선행 | 분석/측정 실험 | 활물질 분석 | pH 측정 | PH분석 | 활물질 전처리 | 활물질 입도에 맞는 filter paper를 사용하여 filtering 진행 | [8 empty] | 연구원 | 1 | 0.17 | 60 | 122.4 | 0.17 | 90 | 183.6 | 1소재, 1회
314 | 양극재기술 | 양극재선행 | 분석/측정 실험 | 활물질 분석 | pH 측정 | PH분석 | 측정 및 계산 | 여과된 증류수로 pH 적정 후 변곡점을 활용하여 잔류리튬 계산 | [8 empty] | 연구원 | 1 | 0.17 | 60 | 122.4 | 0.17 | 90 | 183.6 | 1소재, 1회
315 | 양극재기술 | 양극재선행 | 분석/측정 실험 | 활물질 분석 | Pellet density 분석 | 압연밀도 분석 | 장비 세팅 | 장비에 빈 몰드 로딩 뒤 원점 측정. (같은 몰드 사용한 연속측정 시 본 step 생략) | carver press |  |  |  | press 전/후 몰드 높이 차이 | 밀도 1.5ton 2ton 3ton 9ton |  |  | 연구원 | 1 | 0.08 | 60 | 57.6 | 0.08 | 90 | 86.4 | 1소재, 1회
316 | 양극재기술 | 양극재선행 | 분석/측정 실험 | 활물질 분석 | Pellet density 분석 | 압연밀도 분석 | 계량 | 몰드 회수 후 파우더 계량 (3g) |  |  |  |  | 활물질 질량 |  |  |  | 연구원 | 1 | 0.08 | 60 | 57.6 | 0.08 | 90 | 86.4 | 1소재, 1회
317 | 양극재기술 | 양극재선행 | 분석/측정 실험 | 활물질 분석 | Pellet density 분석 | 압연밀도 분석 | 측정 전 전처리 | 몰드 뚜껑 부분 열고 파우더 투입. 파우더 넘침 방지 위해 테이블을 몰드 바닥면으로 쳐서 다지기 (절반 정도 넣고 시행, 총 2회) | [8 empty] | 연구원 | 1 | 0.08 | 60 | 57.6 | 0.08 | 90 | 86.4 | 1소재, 1회
318 | 양극재기술 | 양극재선행 | 분석/측정 실험 | 활물질 분석 | Pellet density 분석 | 압연밀도 분석 | 몰드 조립 | 몰드 천천히 닫기 (좌, 우로 돌려가며 몰드 내 trap된 공기 빼주면서 시행 | [8 empty] | 연구원 | 1 | 0.017 | 60 | 12.24 | 0.017 | 90 | 18.36 | 1소재, 1회
319 | 양극재기술 | 양극재선행 | 분석/측정 실험 | 활물질 분석 | Pellet density 분석 | 압연밀도 분석 | 측정장비에 몰드 결착 | 장비에 몰드 탑재 | [8 empty] | 연구원 | 1 | 0.017 | 60 | 12.24 | 0.017 | 90 | 18.36 | 1소재, 1회
320 | 양극재기술 | 양극재선행 | 분석/측정 실험 | 활물질 분석 | Pellet density 분석 | 압연밀도 분석 | 측정시작 | 측정 및 압연밀도 기록 | [8 empty] | 연구원 | 1 | 0.08 | 60 | 57.6 | 0.08 | 90 | 86.4 | 1소재, 1회
321 | 양극재기술 | 양극재선행 | 분석/측정 실험 | 활물질 분석 | Pellet density 분석 | 압연밀도 분석 | 세정 | 파우더 폐기 및 몰드 세척 (물, 아세톤), 건조 | [8 empty] | 연구원 | 1 | 0.08 | 60 | 57.6 | 0.08 | 90 | 86.4 | 1소재, 1회
322 | 양극재기술 | 양극재선행 | 분석/측정 실험 | 활물질 분석 | Pellet density 분석 | 압연밀도 분석 | Data 정리 | data 추출 및 정리 | [8 empty] | 연구원 | 1 | 0.08 | 60 | 57.6 | 0.08 | 90 | 86.4 | 1소재, 1회
323 | 양극재기술 | 양극재선행 | 분석/측정 실험 | 활물질 분석 | 입자깨짐 측정 | 압연후 활물질 입도 변화 분석 | Pellet 만들기 | Pellet density 측정과 동일 protocol로 press 진행 | [8 empty] | 연구원 | 1 | 0.17 | 60 | 122.4 | 0.17 | 90 | 183.6 | 1소재, 1회
324 | 양극재기술 | 양극재선행 | 분석/측정 실험 | 활물질 분석 | 입자깨짐 측정 | 압연후 활물질 입도 변화 분석 | 측정 전 전처리 | press된 샘플을 몰드에서 분해 후 유발로 입자 뭉침을 풀어줌 | [8 empty] | 연구원 | 1 | 0.08 | 60 | 57.6 | 0.08 | 90 | 86.4 | 1소재, 1회
325 | 양극재기술 | 양극재선행 | 분석/측정 실험 | 활물질 분석 | 입자깨짐 측정 | 압연후 활물질 입도 변화 분석 | 측정 | PSD와 동일 프로토콜로 delta PSD 측정 | [5 empty] | D90 D50 D10 Span |  |  | 연구원 | 1 | 0.4 | 60 | 288 | 0.4 | 90 | 432 | 1소재, 1회
326 | 양극재기술 | 양극재선행 | 분석/측정 실험 | 활물질 분석 | 입자깨짐 측정 | 압연후 활물질 입도 변화 분석 | Data 비교 및 결과정리 | press 전/후 D50 변화량, 1um 이하 미분량을 계산하여 입자깨짐 결과로 정리 | [5 empty] | 교차점 X축 값 PSD Raw Data 강도유지율 부피변화율 |  |  | 연구원 | 1 | 0.8 | 60 | 576 | 0.8 | 90 | 864 | 1소재, 1회
327 | 양극재기술 | 양극재선행 | 분석/측정 실험 | 활물질 분석 | XRD 분석 | 결정구조/상(phase) 분석 | 샘플 소분 | 시료 소분 후 분석실 이동 | XRD | [7 empty] | 연구원 | 1 | 0.8 | 60 | 576 | 0.8 | 90 | 864 | 1소재, 1회
328 | 양극재기술 | 양극재선행 | 분석/측정 실험 | 활물질 분석 | XRD 분석 | 결정구조/상(phase) 분석 | 샘플링 | 샘플 홀더에 powder 평평하게 샘플링 | XRD | [7 empty] | 연구원 | 1 | 0.1 | 60 | 72 | 0.17 | 90 | 108 | 1소재, 1회
329 | 양극재기술 | 양극재선행 | 분석/측정 실험 | 활물질 분석 | XRD 분석 | 결정구조/상(phase) 분석 | 샘플링 | 홀더 주변 클리닝 (에틸알콜 등), | XRD | [7 empty] | 연구원 | 1 | 0.1 | 60 | 72 | 0.17 | 90 | 108 | 1소재, 1회
330 | 양극재기술 | 양극재선행 | 분석/측정 실험 | 활물질 분석 | XRD 분석 | 결정구조/상(phase) 분석 | 샘플링 | 홀더에 샘플명/이름/날짜 수기로 기입, | XRD | [7 empty] | 연구원 | 1 | 0.1 | 60 | 72 | 0.17 | 90 | 108 | 1소재, 1회
331 | 양극재기술 | 양극재선행 | 분석/측정 실험 | 활물질 분석 | XRD 분석 | 결정구조/상(phase) 분석 | 샘플링 | 샘플 홀더 장비에 투입 후 측정 패턴 및 저장 setting | XRD | [7 empty] | 연구원 | 1 | 0.1 | 60 | 72 | 0.17 | 90 | 108 | 1소재, 1회
332 | 양극재기술 | 양극재선행 | 분석/측정 실험 | 활물질 분석 | XRD 분석 | 결정구조/상(phase) 분석 | XRD 측정 | XRD 측정 | XRD | [7 empty] | 연구원 | 0 | 120 | 60 | 0 | 120 | 90 | 0 | 1소재, 1회 |  | Q) 분석 담당에 전량 의뢰? / 직접 측정하는 경우 분할하여 직접 수행 시 인원 및 수행 빈도수 표기 필요 → 분석을위한 Step 정의되어있으며, 해당 스텝은 분석장비만 작동 (完)
333 | 양극재기술 | 양극재선행 | 분석/측정 실험 | 활물질 분석 | XRD 분석 | 결정구조/상(phase) 분석 | Data 변환 및 fitting | ① Topaz 프로그램 활용하여 Rietveld refinement진행, 필요 데이터 계산 및 추출 (strain, crystal density, lattice parameter, cation mixing, X-size) ② EVA 프로그램 활용하여 (003), (104) peak FWHM 계산 및 추출, raw data는 xy형식 파일로 저장하여 추출 / 결정립 fitting ③xy파일로 raw data불러와 origin 또는 MDS이용해 그래프 생성 | [5 empty] | c/a Ratio 부피 밀도 Cry size (strain free) Cry size (strain) Crystallinity Strain Li Disorder Lc(002 Peak) Lc(D-Spacing) La(100 Peak) La(D-Spacing) |  |  | 연구원 | 1 | 0.17 | 60 | 122.4 | 0.17 | 90 | 183.6 | 1소재, 1회
334 | 양극재기술 | 양극재선행 | 분석/측정 실험 | 활물질 분석 | XRD 분석 | 결정구조/상(phase) 분석 | 세척 및 정리 | 사용한 샘플홀더 세척 및 정리 | [8 empty] | 연구원 | 1 | 0.17 | 60 | 122.4 | 0.17 | 90 | 183.6 | 1소재, 1회
335 | 양극재기술 | 양극재선행 | 분석/측정 실험 | 활물질 분석 | SEM 분석 | 소재 이미지 분석 | 샘플링 | 샘플홀더에 카본테이브 부착 후, 소량의 powder (혹은 전극) 부착 | [8 empty] | 연구원 | 1 | 0.08 | 60 | 57.6 | 0.08 | 90 | 86.4 | 1소재, 1회
336 | 양극재기술 | 양극재선행 | 분석/측정 실험 | 활물질 분석 | SEM 분석 | 소재 이미지 분석 | 샘플 홀더 장비로 투입 | 샘플 홀더 장비로 투입 | [8 empty] | 연구원 | 1 | 0.3 | 60 | 216 | 0.3 | 90 | 324 | 1소재, 1회
337 | 양극재기술 | 양극재선행 | 분석/측정 실험 | 활물질 분석 | SEM 분석 | 소재 이미지 분석 | 이미지 생성 | 원하는 샘플 SEM 이미지 (입자의 형태를 잘 확인할 수 있는) 확인 후 배율별로 각각 캡쳐 | [8 empty] | 연구원 | 1 | 0.3 | 60 | 216 | 0.3 | 90 | 324 | 1소재, 1회
338 | 양극재기술 | 양극재선행 | 분석/측정 실험 | 활물질 분석 | SEM 분석 | 소재 이미지 분석 | EDS 분석 | EDS 분석 | [8 empty] | 연구원 | 1 | 0.08 | 60 | 57.6 | 0.08 | 90 | 86.4 | 1소재, 1회
339 | 양극재기술 | 양극재선행 | 분석/측정 실험 | 활물질 분석 | SEM 분석 | 소재 이미지 분석 | Data 저장 | Data 저장 후 추출 | [5 empty] | x1000 x2000 x5000 x10000 x20000 x30000 단면 이미지 |  |  | 연구원 | 1 | 0.08 | 60 | 57.6 | 0.08 | 90 | 86.4 | 1소재, 1회
340 | 양극재기술 | 양극재선행 | 분석/측정 실험 | 활물질 분석 | SEM 분석 | 소재 이미지 분석 | 샘플 홀더 자동 배출 | 샘플 홀더 배출 | [8 empty] | 연구원 | 1 | 0.08 | 60 | 57.6 | 0.08 | 90 | 86.4 | 1소재, 1회
341 | 양극재기술 | 양극재선행 | 분석/측정 실험 | 활물질 분석 | SEM 분석 | 소재 이미지 분석 | 샘플 홀더 클리닝 | 샘플 홀더 클리닝 | [8 empty] | 연구원 | 1 | 0.08 | 60 | 57.6 | 0.08 | 90 | 86.4 | 1소재, 1회
342 | 양극재기술 | 양극재선행 | 샘플 제작 실험 | 슬러리 제작 | Slurry 제작 | 코인셀용 양극 슬러리 제조 | 1차 재료 계량 | 도전재+바인더 premixing 계량 (slurry 제작 전 믹서 사용하여 미리 대량 제조). 손실 방지위해 mixing통 (Nalgene bottle)에 직접 계량 | 정밀저울, Thinky mixer | [7 empty] | 연구원 | 1 | 0.08 | 60 | 57.6 | 0.08 | 90 | 86.4 | 1소재, 1회 |  | 1명 기준으로 작성했으나, 2명이 진행 시 slurry 제조 전체 소요시간 절반으로 단축 가능
343 | 양극재기술 | 양극재선행 | 샘플 제작 실험 | 슬러리 제작 | Slurry 제작 | 코인셀용 양극 슬러리 제조 | 2차 계량 | 유산지에 활물질 계량 뒤 mixing통에 혼합 | [8 empty] | 연구원 | 1 | 0.08 | 60 | 57.6 | 0.08 | 90 | 86.4 | 1소재, 1회 |  | Q, 슬러리제작시에 단일 실험의 수행 시간이 총 26분 정도 소요? (343행 ~ 349행 까지)
344 | 양극재기술 | 양극재선행 | 샘플 제작 실험 | 슬러리 제작 | Slurry 제작 | 코인셀용 양극 슬러리 제조 | 고형분 맞추기 | 고형분 양 고려하여 NMP 추가 투입 | [8 empty] | 연구원 | 1 | 0.08 | 60 | 57.6 | 0.08 | 90 | 86.4 | 1소재, 1회
345 | 양극재기술 | 양극재선행 | 샘플 제작 실험 | 슬러리 제작 | Slurry 제작 | 코인셀용 양극 슬러리 제조 | 1차 믹싱 | 슬러리 1차 혼합 (thinky mixer, 1200rpm, 3min) | [8 empty] | 연구원 | 1 | 0.05 | 60 | 36 | 0.05 | 90 | 54 | 1소재, 1회
346 | 양극재기술 | 양극재선행 | 샘플 제작 실험 | 슬러리 제작 | Slurry 제작 | 코인셀용 양극 슬러리 제조 | 뭉친부분 풀어주기 | Nalgene bottle 개봉 뒤 spatula로 휘저으며 뭉친 부분 풀어주기 | [8 empty] | 연구원 | 1 | 0.017 | 60 | 12.24 | 0.017 | 90 | 18.36 | 1소재, 1회
347 | 양극재기술 | 양극재선행 | 샘플 제작 실험 | 슬러리 제작 | Slurry 제작 | 코인셀용 양극 슬러리 제조 | 2차 믹싱 | 슬러리 2차 혼합 (thinky mixer, 1200rpm, 3min) | [8 empty] | 연구원 | 1 | 0.05 | 60 | 36 | 0.05 | 90 | 54 | 1소재, 1회
348 | 양극재기술 | 양극재선행 | 샘플 제작 실험 | 슬러리 제작 | Slurry 제작 | 코인셀용 양극 슬러리 제조 | 장비 세척 및 정리 | 믹싱 완료 후 장비 세척 및 정리 | [8 empty] | 연구원 | 1 | 0.08 | 60 | 57.6 | 0.08 | 90 | 86.4 | 1소재, 1회
349 | 양극재기술 | 양극재선행 | 샘플 제작 실험 | 전극 제작 | 코인셀 용 양극 전극 제작 | 코인셀용 양극 전극 코팅 | 소재준비 (이송) | 양극 슬러리 준비 | 작두, 전극 coater | [7 empty] | 연구원 | 1 | 0.01 | 60 | 7.2 | 0.01 | 90 | 10.8 | 1소재, 1회
350 | 양극재기술 | 양극재선행 | 샘플 제작 실험 | 전극 제작 | 코인셀 용 양극 전극 제작 | 코인셀용 양극 전극 코팅 | 코팅 | 슬러리를 Al foil 위에 도포한 후, 목표 전극무게 (~420mg/25cm2) 수준이 되도록 doctor blade gap 조절하여 코팅 | [6 empty] | O (사용 or 재제작 결정) | 휴먼 | 연구원 | 1 | 0.08 | 60 | 57.6 | 0.08 | 90 | 86.4 | 1소재, 1회
351 | 양극재기술 | 양극재선행 | 샘플 제작 실험 | 전극 제작 | 코인셀 용 양극 전극 제작 | 코인셀 용 양극 전극 건조 | 건조 | 코팅된 Al foil이 들뜨거나 기울어져 슬러리 로딩 불균일이 발생하지 않도록 건조과정 동안 고정 필요 | 고온 챔버 | [7 empty] | 연구원 | 1 | 0.08 | 60 | 57.6 | 0.08 | 90 | 86.4 | 1소재, 1회
352 | 양극재기술 | 양극재선행 | 샘플 제작 실험 | 전극 제작 | 코인셀 용 양극 전극 제작 | 코인셀 용 양극 전극 건조 | 장비 세척 및 정리 | 사용한 코터 세척 및 정리 | [8 empty] | 연구원 | 1 | 0.08 | 60 | 57.6 | 0.08 | 90 | 86.4 | 1소재, 1회
353 | 양극재기술 | 양극재선행 | 샘플 제작 실험 | 전극 제작 | 코인셀 용 양극 전극 제작 | 코인셀 용 양극 전극 압연 | 압연 | 2cm 폭으로 전극 cutting 뒤 target porosity에 맞게 압연기 gap 조절하여 압연 2회 진행 (lab설비 기준) | [8 empty] | 연구원 | 1 | 0.08 | 60 | 57.6 | 0.08 | 90 | 86.4 | 1소재, 1회
354 | 양극재기술 | 양극재선행 | 샘플 제작 실험 | 전극 제작 | 코인셀 용 양극 전극 제작 | 코인셀 용 양극 전극 압연 | 장비 세척 및 정리 | 사용한 압연기 세척 및 정리 | [8 empty] | 연구원 | 1 | 0.08 | 60 | 57.6 | 0.08 | 90 | 86.4 | 1소재, 6회
355 | 양극재기술 | 양극재선행 | 샘플 제작 실험 | 셀 제작 | 코인셀 제작 | 전극 타발 | 코인셀용 양/음극 타발 | 코인셀용 1.4875 cm2 크기로 양극 타발 (1소재당 코인셀 4~5개 제조) | 코인셀 전극 타발기 | [7 empty] | 연구원 | 1 | 0.08 | 60 | 57.6 | 0.08 | 90 | 86.4 | 1소재, 6회
356 | 양극재기술 | 양극재선행 | 샘플 제작 실험 | 셀 제작 | 코인셀 제작 | 코인셀 무게 측정 | 무게 측정/기록 | 타발된 전극 무게 측정 (target 무게에 젤 적합한 전극 사용), Al foil 무게 측정 | [8 empty] | 연구원 | 1 | 0.08 | 60 | 57.6 | 0.08 | 90 | 86.4 | 1소재, 6회
357 | 양극재기술 | 양극재선행 | 샘플 제작 실험 | 셀 제작 | 코인셀 제작 | 코인셀 두께 측정 | 두께 측정/기록 | 타발된 전극 두께 측정 (target 두께에 젤 적합한 전극 사용), Al Al 두께 측정 | 두계측정기 (flat형) | [7 empty] | 연구원 | 1 | 0.08 | 60 | 57.6 | 0.08 | 90 | 86.4 | 1소재, 6회
358 | 양극재기술 | 양극재선행 | 샘플 제작 실험 | 셀 제작 | 코인셀 제작 | 소재 준비 | Li metal 타발 | 글러브박스 내에 있는 Li metal 소분 -> 드라이룸으로 이동 후 타발 | 글러브박스, Li metal 타발기 | [7 empty] | 연구원 | 1 | 0.08 | 60 | 57.6 | 0.08 | 90 | 86.4 | 1소재, 6회
359 | 양극재기술 | 양극재선행 | 샘플 제작 실험 | 셀 제작 | 코인셀 제작 | 소재 준비 | 분리막 타발 | 분리막타발 | 분리막 타발기 | [7 empty] | 연구원 | 1 | 0.08 | 60 | 57.6 | 0.08 | 90 | 86.4 | 1소재, 6회
360 | 양극재기술 | 양극재선행 | 샘플 제작 실험 | 셀 제작 | 코인셀 제작 | 소재 준비 | 부품 준비 | 제작할 코인셀 개수에 맞춰 코인셀용 부품 준비 | [8 empty] | 연구원 | 1 | 0.08 | 60 | 57.6 | 0.08 | 90 | 86.4 | 1소재, 6회
361 | 양극재기술 | 양극재선행 | 샘플 제작 실험 | 셀 제작 | 코인셀 제작 | 코인셀 조립 | 코인셀 조립 | 코인셀 조립 및 클램핑, 에틸알콜로 누액된 전해액 닦기 등 | 글러브박스, 반자동 crimper | [7 empty] | 연구원 | 1 | 0.08 | 60 | 57.6 | 0.08 | 90 | 86.4 | 1소재, 6회
362 | 양극재기술 | 양극재선행 | 샘플 제작 실험 | 셀 제작 | 코인셀 제작 | OCV 측정 | 코인셀 조립 후 OCV 측정 | OCV 측정 | [8 empty] | 연구원 | 1 | 0.08 | 60 | 57.6 | 0.08 | 90 | 86.4 | 1소재, 6회
363 | 양극재기술 | 양극재선행 | 전기화학평가 | 셀 평가_코인셀 | 코인셀 제작_소재준비 | 코인셀 용량/효율 평가 (dQ/dV 포함) | 비어있는 충방전 채널에 코인셀 체결 | 코인셀 체결 | PNE | [7 empty] | 연구원 | 1 | 0.08 | 60 | 57.6 | 0.08 | 90 | 86.4 | 1소재, 2회
364 | 양극재기술 | 양극재선행 | 전기화학평가 | 셀 평가_코인셀 | 코인셀 제작_소재준비 | 코인셀 용량/효율 평가 (dQ/dV 포함) | 충방전 평가 진행 | 충방전 평가 진행 (0.1C 충/방 1회 측정) (전압 범위 및 온도는 평가 양극재에 따라 상이) | PNE |  |  |  | current | 초기 충전용량 초기 방전용량 효율 초기 DC-IR 0.1 Sec 0.1 ~ 10 Sec 10 Sec 0.1 ~ 30 Sec 30 Sec 0.1 ~ 180 Sec 180 Sec 1st Cycle 충전 용량 방전 용량 dQdV (Capacity) 2nd Cycle 3rd Cycle |  |  | 연구원 | 0 | 20 | 60 | 0 | 20 | 90 | 0 | 1소재, 2회
365 | 양극재기술 | 양극재선행 | 전기화학평가 | 셀 평가_코인셀 | 코인셀 제작_소재준비 | 코인셀 용량/효율 평가 (dQ/dV 포함) | Data 정리 및 용량/효율 계산 | data추출 및 정리 |  |  |  |  | voltage range |  |  |  | 연구원 | 1 | 0.08 | 60 | 57.6 | 0.08 | 90 | 86.4 | 1소재, 2회
366 | 양극재기술 | 양극재선행 | 전기화학평가 | 셀 평가_코인셀 | 코인셀 제작_소재준비 | 코인셀 용량/효율 평가 (dQ/dV 포함) | 그래프 생성 | 오리진 프로그램으로 그래프 생성 | [8 empty] | 연구원 | 1 | 0.08 | 60 | 57.6 | 0.08 | 90 | 86.4 | 1소재, 2회
367 | 양극재기술 | 양극재선행 | 전기화학평가 | 셀 평가_코인셀 | 코인셀 제작_소재준비 | 코인셀 rate capability 평가 | 비어있는 충방전 채널에 코인셀 체결 | 전극 로딩 반영, C-rate에 해당하는 current값 확인, 충방전기 챔버로 이동 후 , 코인셀 체결, 충방전 패턴 설정 및 저장 | PNE | [7 empty] | 연구원 | 1 | 0.08 | 60 | 57.6 | 0.08 | 90 | 86.4 | 1소재, 2회
368 | 양극재기술 | 양극재선행 | 전기화학평가 | 셀 평가_코인셀 | 코인셀 평가 | 코인셀 rate capability 평가 | Rate 별 평가 | 0.33C. 0.5C. 1.0C Rate로 방전하여 rate capability 측정 | PNE |  |  |  | current | 방전 C-rate 별 용량 방전 C-Rate 별 Voltage Profile Voltage profile (Capacity) Voltage profile (Specific Capacity) Voltage profile (Normalized Capacity) Capacity (vs C-rate) 0.1C 0.2C 0.33C 0.5C 1.0C 2.0C 3.0C 4.0C |  |  | 연구원 | 0 | 30 | 60 | 0 | 30 | 90 | 0 | 1소재, 2회
369 | 양극재기술 | 양극재선행 | 전기화학평가 | 셀 평가_코인셀 | 코인셀 평가 | 코인셀 rate capability 평가 | Data 정리 | data추출 및 정리 |  |  |  |  | voltage range |  |  |  | 연구원 | 1 | 0.08 | 60 | 57.6 | 0.08 | 90 | 86.4 | 1소재, 2회
370 | 양극재기술 | 양극재선행 | 전기화학평가 | 셀 평가_코인셀 | 코인셀 평가 | 코인셀 rate capability 평가 | 그래프 생성 | 오리진 프로그램으로 그래프 생성 | [8 empty] | 연구원 | 1 | 0.08 | 60 | 57.6 | 0.08 | 90 | 86.4 | 1소재, 2회
371 | 양극재기술 | 양극재선행 | 전기화학평가 | 셀 평가_코인셀 | 코인셀 평가 | 코인셀 사이클 평가 | 비어있는 충방전 채널에 코인셀 체결 | 코인셀 체결 |  |  |  |  | current | 용량 0 Cycle 50 Cycle 100 Cycle 300 Cycle 용량 유지율 저항 증가율 |  |  | 연구원 | 1 | 0.08 | 60 | 57.6 | 0.08 | 90 | 86.4 | 1소재, 2회
372 | 양극재기술 | 양극재선행 | 전기화학평가 | 셀 평가_코인셀 | 코인셀 평가 | 코인셀 사이클 평가 | 코인셀로 수명 평가 | C-rate 및 온도 확인하여 수명 평가 진행 (50cycle) 평가 조건은 양극재마다 상이 | PNE |  |  |  | cycle 횟수 |  |  |  | 연구원 | 0 | 300 | 60 | 0 | 300 | 90 | 0 | 1소재, 2회
373 | 양극재기술 | 양극재선행 | 전기화학평가 | 셀 평가_코인셀 | 코인셀 평가 | 코인셀 사이클 평가 | Data 정리 | data 정리, 그래프 생성 | [8 empty] | 연구원 | 1 | 0.08 | 60 | 57.6 | 0.08 | 90 | 86.4 | 1소재, 2회
374 | 양극재기술 | 양극재선행 | 전기화학평가 | 셀 평가_코인셀 | 코인셀 평가 | 코인셀 사이클 평가 | 그래프 생성 | 오리진 프로그램으로 그래프 생성 | [8 empty] | 연구원 | 1 | 0.08 | 60 | 57.6 | 0.08 | 90 | 86.4 | 1소재, 2회
375 | 양극재기술 | 양극재선행 | 샘플 제작 실험 | 셀 제작 | 모노셀 제작 | 모노셀 제작 | 모노셀 제작은 외주 의뢰 | 작업사양서 작성 후 도급 의뢰 (원재료는 파우더로만) | [8 empty] | 도급 | 0 | 0 | 0 | 0 | 0 | 0 | 0 | 1소재, 10회
376 | 양극재기술 | 양극재선행 | 샘플 제작 실험 | 셀 제작 | 모노셀 제작 | 모노셀 제작 | 전해액 주액 | 건조된 모노셀에 전해액 180uL 주액 | 피펫, 모노셀 degas 장비 | [7 empty] | 연구원 | 1 | 0.08 | 60 | 57.6 | 0.08 | 90 | 86.4 | 1소재, 10회 | [19 empty] | 1 | 1 | 12 | 144
377 | 양극재기술 | 양극재선행 | 샘플 제작 실험 | 셀 제작 | 모노셀 제작 | 모노셀 제작 | 전해액 wetting | 진공챔버에서 30초씩 2번 vacuum 시행 | [8 empty] | 연구원 | 1 | 0.08 | 60 | 57.6 | 0.08 | 90 | 86.4 | 1소재, 10회
378 | 양극재기술 | 양극재선행 | 샘플 제작 실험 | 셀 제작 | 모노셀 제작 | 모노셀 제작 | lamination | degas 장비에서 모노셀 진공압착 뒤 lamination 1회 진행 (130도, 5초) | 모노셀 degas 장비 | [7 empty] | 연구원 | 1 | 0.08 | 60 | 57.6 | 0.08 | 90 | 86.4 | 1소재, 10회 | [22 empty] | 0
379 | 양극재기술 | 양극재선행 | 샘플 제작 실험 | 셀 제작 | 모노셀 제작 | 모노셀 제작 | 주액된 모노셀의 활성화 공정 | 10시간 상온 wetting 후 활성화 진행 | PNE, 상온챔버 | [7 empty] | 연구원 | 0 | 30 | 60 | 0 | 30 | 90 | 0 | 1소재, 10회 |  | 모노셀은 대부분 상온 SOC 30 까지 0.1C로 진핼 Q) Wetting 시, 연구원이 수행 실험인가? / 설비만 가동시에는 수행 인원은 0 명으로 표기 → 수정 (完) | [17 empty] | 1 | 0.3 | 12 | 43.2
380 | 양극재기술 | 양극재선행 | 샘플 제작 실험 | 셀 제작 | 모노셀 제작 | 모노셀 제작 | 모노셀 resealing | 활성화 완료된 모노셀 degassing뒤 실링된 부분 맞추어 cutting | 모노셀 degas 장비 | [7 empty] | 연구원 | 1 | 0.5 | 60 | 360 | 0.5 | 90 | 540 | 1소재, 10회 | [19 empty] | 1 | 1 | 12 | 144
381 | 양극재기술 | 양극재선행 | 전기화학평가 | 셀 평가_모노셀 | 모노셀 용량/ 저항 평가 | 용량 및 저항 분석 | 모노셀 용량 및 HPPC 평가 | 모노셀 용량 및 HPPC 평가 진행 | PNE, 상온챔버 | [7 empty] | 연구원 | 1 | 0.5 | 60 | 360 | 0.5 | 90 | 540 | 1소재, 10회 | [19 empty] | 1 | 0.5 | 12 | 72
382 | 양극재기술 | 양극재선행 | 전기화학평가 | 셀 평가_모노셀 | 모노셀 용량/ 저항 평가 | 용량 및 저항 분석 | Data 추출 및 정리 | data 추출 및 정리 | [5 empty] | 초기용량 방전 저항 SOC 별 저항 값 0.1 Sec 0.1 ~ 10 Sec 10 Sec 0.1 ~ 30 Sec 30 Sec 0.1 ~ 180 Sec 180 Sec 인가전류 OCV SOC 90 SOC 80 SOC 70 SOC 60 SOC 50 SOC 40 SOC 30 SOC 20 SOC 10 SOC 저항 그래프 SOC 별 Voltage Profile OCV Profile 충전 저항 |  |  | 연구원 | 1 | 0.5 | 60 | 360 | 0.5 | 90 | 540 | 1소재, 10회 | [19 empty] | 1 | 0.5 | 12 | 72
383 | 양극재기술 | 양극재선행 | 전기화학평가 | 셀 평가_모노셀 | 모노셀 용량/ 저항 평가 | 용량 및 저항 분석 | 모노셀 선별 | 저항 유사한 순으로 셀 선별 | [8 empty] | 연구원 | 1 | 0.17 | 60 | 122.4 | 0.17 | 90 | 183.6 | 1소재, 10회 | [22 empty] | 0
384 | 양극재기술 | 양극재선행 | 전기화학평가 | 셀 평가_모노셀 | 모노셀 평가 | 사이클 평가 | 셀 평가 (고온수명) | (In-situ cycle) 45도 챔버에서 평가. 매 100cyc Cycle RPT 측정 | PNE, 고온챔버 |  |  |  |  | 용량 0 Cycle 50 Cycle 100 Cycle 300 Cycle 용량 유지율 저항 증가율 |  |  | 연구원 | 0 | 10 | 60 | 0 | 10 | 90 | 0 | 1소재, 3회 |  | Q) Wetting 시, 연구원이 수행 실험인가? / 설비만 가동시에는 수행 인원은 0 명으로 표기 → 수정 (完) | [17 empty] | 1 | 0.3 | 12 | 43.2
385 | 양극재기술 | 양극재선행 | 전기화학평가 | 셀 평가_모노셀 | 모노셀 고온 성능 평가 | 고온저장 성능 평가 | 셀 평가 (고온저장) | (Storage RPT) HPPC후 충전된 모노셀 60도 챔버에서 보관 뒤 1주/2주/4주/8주/12주 차에 꺼내 상온에서 storage RPT 측정 | PNE, 고온챔버 |  |  |  |  | 0 Week 1 Week 2 Week 3 Week 4 Week 6 Week 8 Week 용량 유지율 저항 증가율 |  |  | 연구원 | 0 | 10 | 60 | 0 | 10 | 90 | 0 | 1소재, 3회 |  | Q) Wetting 시, 연구원이 수행 실험인가? / 설비만 가동시에는 수행 인원은 0 명으로 표기 → 수정 (完) | [17 empty] | 1 | 0.3 | 12 | 43.2
386 | 양극재기술 | 양극재선행 | 전기화학평가 | 셀 평가_모노셀 | 모노셀 평가 | 모노셀 평가 | 셀 평가 및 Data 정리 | 셀 평가 및 Data 정리 | [8 empty] | 연구원 | 1 | 0.17 | 60 | 122.4 | 0.17 | 90 | 183.6 | 1소재, 3회 | [19 empty] | 1 | 0.3 | 12 | 43.2
387 | 양극재기술 | 양극재선행 | 샘플 제작 실험 | 셀 제작 | 모노셀 제작_가스발생 평가용 셀 | 모노셀 분해 | 샘플 분리 | 모노셀 분해하여 양극+분리막 분리 | [8 empty] | 연구원 | 1 | 0.3 | 60 | 216 | 0.3 | 90 | 324 | 1소재, 3회 | [19 empty] | 1 | 1 | 12 | 144
388 | 양극재기술 | 양극재선행 | 샘플 제작 실험 | 셀 제작 | 모노셀 제작_가스발생 평가용 셀 | 모노셀 분해 | 샘플 이물 제거 | DMC로 세척 및 면봉 이용해 이물 제거 | [8 empty] | 연구원 | 1 | 0.17 | 60 | 122.4 | 0.17 | 90 | 183.6 | 1소재, 3회
389 | 양극재기술 | 양극재선행 | 샘플 제작 실험 | 셀 제작 | 모노셀 제작_가스발생 평가용 셀 | 가스평가용 모노셀 제작 | 파우치를 이용해 샘플 제조 | 양극+분리막 2개씩 포개어 모노셀 파우치에 삽입 | [8 empty] | 연구원 | 1 | 0.17 | 60 | 122.4 | 0.17 | 90 | 183.6 | 1소재, 3회
390 | 양극재기술 | 양극재선행 | 샘플 제작 실험 | 셀 제작 | 모노셀 제작_가스발생 평가용 셀 | 가스평가용 모노셀 제작 | 건조 | 60도 진공오븐에서 1시간 건조 | 진공오븐 | [7 empty] | 연구원 | 0 | 60 | 60 | 0 | 60 | 90 | 0 | 1소재, 3회 |  | Q) 해당 공정/작업 수행 시, 연구원이 직접 수행하는 실험인가? / 설비만 가동시에는 수행 인원은 0 명으로 표기 → 수정 (完)
391 | 양극재기술 | 양극재선행 | 샘플 제작 실험 | 셀 제작 | 모노셀 제작_가스발생 평가용 셀 | 가스평가용 모노셀 제작 | 전해액 주액 | 전해액 400uL 주액 | 피펫, 모노셀 degas 장비 | [7 empty] | 연구원 | 1 | 0.08 | 60 | 57.6 | 0.08 | 90 | 86.4 | 1소재, 3회
392 | 양극재기술 | 양극재선행 | 샘플 제작 실험 | 셀 제작 | 모노셀 제작_가스발생 평가용 셀 | 가스평가용 모노셀 제작 | 진공압착 | degas 장비에서 진공압착 | [8 empty] | 연구원 | 1 | 0.08 | 60 | 57.6 | 0.08 | 90 | 86.4 | 1소재, 3회
393 | 양극재기술 | 양극재선행 | 샘플 제작 실험 | 셀 제작 | 모노셀 제작_가스발생 평가용 셀 | 가스평가용 모노셀 제작 | 샘플 제조 완료 | 실링된 부분 맞추어 cutting | [8 empty] | 연구원 | 1 | 0.08 | 60 | 57.6 | 0.08 | 90 | 86.4 | 1소재, 3회
394 | 양극재기술 | 양극재선행 | 분석/측정 실험 | 셀 분석 실험 | 모노셀 가스발생 평가 | 60도 보관중인 양극의 가스발생량 확인 | 샘플 무게 측정 | 0주차 무게 측정 (공기중/수중 무게 각각 측정). 60도 챔버에서 보관 뒤 1주/2주/4주/8주/12주 차에 꺼내 동일하게 측정 뒤 부피변화 계산 | 부피측정장비 |  |  |  |  | Gas 함량 H2 CO CO2 CH4 C2H2 C2H4 C2H6 C3H6 C3H8 Total Gas 함량 백분율 |  |  | 연구원 | 1 | 0.17 | 60 | 122.4 | 0.17 | 90 | 183.6 | 1소재, 3회 | [19 empty] | 1 | 1 | 12 | 144
395 | 양극재기술 | 양극재선행 | 분석/측정 실험 | 셀 분석 실험 | 모노셀 가스발생 평가 | 60도 보관중인 양극의 가스발생량 확인 | 셀 평가 및 Data 정리 | 셀 평가 및 Data 정리 | [8 empty] | 연구원 | 1 | 0.17 | 60 | 122.4 | 0.17 | 90 | 183.6 | 1소재, 3회 | [19 empty] | 1 | 0.3 | 12 | 43.2
396 | 양극재기술 | 양극재선행 | 샘플 제작 실험 | 셀 제작_전고체 | 지그하프셀 제작_전고체전지용 | 믹싱 (솔리드 믹싱) | 샘플 1차 믹싱 | 양극 활물질과 고체전해질 믹싱 | voltex | [7 empty] | 연구원 | 1 | 0.17 | 15 | 30.6 | 0.17 | 22.5 | 45.9 | 1소재, 3회
397 | 양극재기술 | 양극재선행 | 샘플 제작 실험 | 셀 제작_전고체 | 지그하프셀 제작_전고체전지용 | 믹싱 (솔리드 믹싱) | 2차 계량 및 믹싱 | 위 혼합물에 도전재 투입하여 도전재까지 믹싱 (이 단계까지 완료된 샘플을 복합 양극으로 명명) | [8 empty] | 연구원 | 1 | 0.3 | 15 | 54 | 0.3 | 22.5 | 81 | 1소재, 3회
398 | 양극재기술 | 양극재선행 | 샘플 제작 실험 | 셀 제작_전고체 | 지그하프셀 제작_전고체전지용 | 지그하프셀 제작 | 샘플 1차 압연 | 지그하프셀용 지그 몰드에 복합 양극 넣고 press | carver press | [7 empty] | 연구원 | 1 | 0.08 | 15 | 14.4 | 0.08 | 22.5 | 21.6 | 1소재, 3회
399 | 양극재기술 | 양극재선행 | 샘플 제작 실험 | 셀 제작_전고체 | 지그하프셀 제작_전고체전지용 | 지그하프셀 제작 | 샘플 전해질 추가 후 압연 | 분리막용 전해질 투입하여 press | carver press | [7 empty] | 연구원 | 1 | 0.08 | 15 | 14.4 | 0.08 | 22.5 | 21.6 | 1소재, 3회
400 | 양극재기술 | 양극재선행 | 샘플 제작 실험 | 셀 제작_전고체 | 지그하프셀 제작_전고체전지용 | 지그하프셀 제작 | 최종 샘플 지그 체결 | Li metal, sus 투입 후 지그 체결 | [8 empty] | 연구원 | 1 | 0.08 | 15 | 14.4 | 0.08 | 22.5 | 21.6 | 1소재, 3회
401 | 양극재기술 | 양극재선행 | 전기화학평가 | 셀 평가_전고체 | 지그하프셀_지그체결 | 용량/효율 평가 (dQ/dV 포함) | 충방전 평가 진행 (0.1C 충/방 1회 측정) | 지그하프셀 체결 | PNE |  |  |  | current | 초기 DC-IR (SOC 100,방전) 10 Sec 60 Sec 1st Cycle 충전 용량 방전 용량 dQdV (Capacity) dVdQ profile 2nd Cycle 3rd Cycle |  |  | 연구원 | 0 | 20 | 15 | 0 | 20 | 22.5 | 0 | 1소재, 3회 |  | 지그 체결 작업은 연구원이 수행 할 것이므로 지그 체결 작업과 충방전 실험은 분리하여 작성필요 → 연구원이 수행하는 작업은 인원수 표기 하고, 설비만 가동시에는 수행 인원은 0 명으로 표기 >> 수정완료
402 | 양극재기술 | 양극재선행 | 전기화학평가 | 셀 평가_전고체 | 지그하프셀 평가 | 용량/효율 평가 (dQ/dV 포함) | 충방전 평가 진행 (0.1C 충/방 1회 측정) | 충방전 평가 진행 (0.1C 충/방 1회 측정) (전압 범위 및 온도는 평가 목적에 따라 상이) | PNE |  |  |  | current | 초기 충전, 방전 용량, 효율 |  |  | 연구원 | 0 | 20 | 15 | 0 | 20 | 22.5 | 0 | 1소재, 3회
403 | 양극재기술 | 양극재선행 | 전기화학평가 | 셀 평가_전고체 | 지그하프셀 평가 | 용량/효율 평가 (dQ/dV 포함) | Data 추출 및 정리 | 충전, 방전 용량 데이터 추출하여 정리 |  |  |  |  | voltage range |  |  |  | 연구원 | 1 | 0.08 | 15 | 14.4 | 0.08 | 22.5 | 21.6 | 1소재, 3회
404 | 양극재기술 | 양극재선행 | 전기화학평가 | 셀 평가_전고체 | 지그하프셀 평가 | rate capability 평가 | 초기 용량 측정 후 Rate 측정 | 0.33C. 0.5C. 1.0C Rate로 방전하여 rate capability 측정 | PNE |  |  |  | current | 방전 C-rate 별 용량 방전 C-Rate 별 Voltage Profile Voltage profile (Capacity) Voltage profile (Specific Capacity) Voltage profile (Normalized Capacity) Capacity (vs C-rate) 0.1C 0.33C 0.5C 1.0C 3.0C |  |  | 연구원 | 0 | 50 | 15 | 0 | 50 | 22.5 | 0 | 1소재, 3회 |  | Q) 해당 공정/작업 수행 시, 연구원이 직접 수행하는 실험인가? → 설비만 가동시에는 수행 인원은 0 명으로 표기 / 연구원 수행 작업이 있는 경우에는 분리 표기 >> 수정완료
405 | 양극재기술 | 양극재선행 | 전기화학평가 | 셀 평가_전고체 | 지그하프셀 평가 | rate capability 평가 | Data 추출 및 정리 | Data 정리, 그래프 생성 |  |  |  |  | voltage range |  |  |  | 연구원 | 1 | 0.08 | 15 | 14.4 | 0.08 | 22.5 | 21.6 | 1소재, 3회
406 | 양극재기술 | 전구체 | 분석/측정 실험 | 활물질 분석 | PSD 분석 | 입도 분석 | 시료 준비 | 분산액 제조 (Powder + 분산제 + DI Water) powder 드라이품에서 소분, 분산제 (triton-X,1% sol) 준비, 3차 증류수 받기 -> 분산액 제조 (powder ~0.04g + 분산제 0.1ml, DI water 10g) | [8 empty] | 연구원 | 1 | 0.15 | 60 | 108 | 0.05 | 78 | 140.4 | 1소재, 3회
407 | 양극재기술 | 전구체 | 분석/측정 실험 | 활물질 분석 | PSD 분석 | 입도 분석 | 장비 세팅 | 고형분 장비를 켠 후 DI water를 통해 background를 측정한다. | [8 empty] | 연구원 | 1 | 0.05 | 60 | 36 | 0.05 | 78 | 46.8 | 1소재, 3회
408 | 양극재기술 | 전구체 | 분석/측정 실험 | 활물질 분석 | PSD 분석 | 입도 분석 | 전처리 | 분산액이 담긴 vial에 대해 외부 초음파 처리 1min | [8 empty] | 연구원 | 1 | 0.05 | 60 | 36 | 0.05 | 78 | 46.8 | 1소재, 3회
409 | 양극재기술 | 전구체 | 분석/측정 실험 | 활물질 분석 | PSD 분석 | 입도 분석 | 샘플 loading 및 측정 | 장비에 분산액 투입 및 측정 시작 | 입도 분석기 (Malvern Panalytical-mastersizer3000, hydro-EV (수동분산) or MV (자동 분산)선택 필요) | [7 empty] | 연구원 | 1 | 0.05 | 60 | 36 | 0.05 | 78 | 46.8 | 1소재, 3회
410 | 양극재기술 | 전구체 | 분석/측정 실험 | 활물질 분석 | PSD 분석 | 입도 분석 | 장비 세척 | 측정 장비를 세척한다. | [8 empty] | 연구원 | 1 | 0.05 | 60 | 36 | 0.1 | 78 | 46.8 | 1소재, 3회
411 | 양극재기술 | 전구체 | 분석/측정 실험 | 활물질 분석 | PSD 분석 | 입도 분석 | data 추출 및 정리 | data 추출 (vol. /Num. 기준 각각) 및 정리/그래프 그리기, (측정 및 클리닝에 사용되는 폐수 주기적으로 별도 폐기 필요) | [5 empty] | D90 D50 D10 Span |  |  | 연구원 | 1 | 0.05 | 60 | 36 | 0.05 | 78 | 46.8 | 1소재, 3회
412 | 양극재기술 | 전구체 | 분석/측정 실험 | 활물질 분석 | Pellet density 분석 | 압연밀도 분석 | 장비 세팅 | 장비에 빈 몰드 로딩 뒤 원점 측정. (같은 몰드 사용한 연속측정 시 본 step 생략) | Hantech Auto Lab Press | [7 empty] | 협력사 | 0 | 0.1 | 20 | 0 | 0.1 | 26 | 0 | 1소재, 1회 |  | 압연밀도 (이차입자: 6ton, 단결정: 12ton) 측정
413 | 양극재기술 | 전구체 | 분석/측정 실험 | 활물질 분석 | Pellet density 분석 | 압연밀도 분석 | 계량 | 몰드 회수 후 파우더 계량 (2ton: 5.0g, 9ton: 3.0g) | [8 empty] | 협력사 | 0 | 0.03 | 20 | 0 | 0.03 | 26 | 0 | 1소재, 1회
414 | 양극재기술 | 전구체 | 분석/측정 실험 | 활물질 분석 | Pellet density 분석 | 압연밀도 분석 | 측정 전 전처리 | 몰드 뚜껑 부분 열고 파우더 투입. 파우더 넘침 방지 위해 테이블을 몰드 바닥면으로 쳐서 다지기 (절반 정도 넣고 시행, 총 2회) | [8 empty] | 협력사 | 0 | 0.05 | 20 | 0 | 0.05 | 26 | 0 | 1소재, 1회
415 | 양극재기술 | 전구체 | 분석/측정 실험 | 활물질 분석 | Pellet density 분석 | 압연밀도 분석 | 몰드 조립 | 몰드 천천히 닫기 (좌, 우로 돌려가며 몰드 내 trap된 공기 빼주면서 시행 | [8 empty] | 협력사 | 0 | 0.03 | 20 | 0 | 0.03 | 26 | 0 | 1소재, 1회
416 | 양극재기술 | 전구체 | 분석/측정 실험 | 활물질 분석 | Pellet density 분석 | 압연밀도 분석 | 측정장비에 몰드 결착 | 장비에 몰드 탑재 | [8 empty] | 협력사 | 0 | 0.01 | 20 | 0 | 0.01 | 26 | 0 | 1소재, 1회
417 | 양극재기술 | 전구체 | 분석/측정 실험 | 활물질 분석 | Pellet density 분석 | 압연밀도 분석 | 측정시작 | 측정 및 압연밀도 기록 | [8 empty] | 협력사 | 0 | 0.05 | 20 | 0 | 0.05 | 26 | 0 | 1소재, 1회
418 | 양극재기술 | 전구체 | 분석/측정 실험 | 활물질 분석 | Pellet density 분석 | 압연밀도 분석 | 세정 | 파우더 폐기 및 몰드 세척 (물, 아세톤), 건조 | [8 empty] | 협력사 | 0 | 0.05 | 20 | 0 | 0.05 | 26 | 0 | 1소재, 1회
419 | 양극재기술 | 전구체 | 분석/측정 실험 | 활물질 분석 | Pellet density 분석 | 압연밀도 분석 | Data 정리 | data 추출 및 정리 |  | press 힘 | 밀도 |  |  | 밀도 1.5ton 2ton 3ton 9ton | O (재측정 or 데이터 확정 결정) | 휴먼 | 협력사 | 0 | 0.05 | 20 | 0 | 0.05 | 26 | 0 | 1소재, 1회
420 | 양극재기술 | 전구체 | 분석/측정 실험 | 활물질 분석 | XRD 분석 | 결정구조/상(phase) 분석 | 샘플 소분 | 시료 소분 후 분석실 이동 | XRD | [7 empty] | 연구원 | 1 | 0.05 | 40 | 24 | 0.05 | 52 | 31.2 | 1소재, 1회
421 | 양극재기술 | 전구체 | 분석/측정 실험 | 활물질 분석 | XRD 분석 | 결정구조/상(phase) 분석 | 샘플링 | 샘플 홀더에 powder 평평하게 샘플링 | [8 empty] | 연구원 | 1 | 0.05 | 40 | 24 | 0.05 | 52 | 31.2 | 1소재, 1회
422 | 양극재기술 | 전구체 | 분석/측정 실험 | 활물질 분석 | XRD 분석 | 결정구조/상(phase) 분석 | 샘플링 | 홀더 주변 클리닝 (에틸알콜 등), | [8 empty] | 연구원 | 1 | 0.05 | 40 | 24 | 0.05 | 52 | 31.2 | 1소재, 1회
423 | 양극재기술 | 전구체 | 분석/측정 실험 | 활물질 분석 | XRD 분석 | 결정구조/상(phase) 분석 | 샘플링 | 홀더에 샘플명/이름/날짜 수기로 기입, | [8 empty] | 연구원 | 1 | 0.05 | 40 | 24 | 0.05 | 52 | 31.2 | 1소재, 1회
424 | 양극재기술 | 전구체 | 분석/측정 실험 | 활물질 분석 | XRD 분석 | 결정구조/상(phase) 분석 | 샘플링 | 샘플 홀더 장비에 투입 후 측정 패턴 및 저장 setting | [8 empty] | 연구원 | 1 | 0.05 | 40 | 24 | 0.05 | 52 | 31.2 | 1소재, 1회
425 | 양극재기술 | 전구체 | 분석/측정 실험 | 활물질 분석 | XRD 분석 | 결정구조/상(phase) 분석 | XRD 측정 | XRD 측정 | [8 empty] | 연구원 | 0 | 120 | 40 | 0 | 120 | 52 | 0 | 1소재, 1회 |  | Q) 분석 담당에 전량 의뢰? 분석을위한 Step 정의되어있음 해당 스텝은 분석장비만 작동 → 직접 측정하는 경우 분할하여 직접 수행 시 인원 및 수행 빈도수 표기 필요
426 | 양극재기술 | 전구체 | 분석/측정 실험 | 활물질 분석 | XRD 분석 | 결정구조/상(phase) 분석 | Data 변환 및 fitting | ① Topaz 프로그램 활용하여 Rietveld refinement진행, 필요 데이터 계산 및 추출 (strain, crystal density, lattice parameter, cation mixing, X-size) ② EVA 프로그램 활용하여 (003), (104) peak FWHM 계산 및 추출, raw data는 xy형식 파일로 저장하여 추출 / 결정립 fitting ③xy파일로 raw data불러와 origin 또는 MDS이용해 그래프 생성 | [5 empty] | c/a Ratio 부피 밀도 Cry size (strain free) Cry size (strain) Crystallinity Strain Li Disorder Lc(002 Peak) Lc(D-Spacing) La(100 Peak) La(D-Spacing) |  |  | 연구원 | 1 | 0.05 | 40 | 24 | 0.05 | 52 | 31.2 | 1소재, 1회
427 | 양극재기술 | 전구체 | 분석/측정 실험 | 활물질 분석 | XRD 분석 | 결정구조/상(phase) 분석 | 세척 및 정리 | 사용한 샘플홀더 세척 및 정리 | [8 empty] | 연구원 | 1 | 0.05 | 15 | 9 | 0.05 | 19.5 | 11.7 | 1소재, 1회
428 | 양극재기술 | 전구체 | 분석/측정 실험 | 활물질 분석 | SEM 분석 | 소재 이미지 분석 | 샘플링 | 샘플홀더에 카본테이브 부착 후, 소량의 powder (혹은 전극) 부착 | [8 empty] | 연구원 | 1 | 0.05 | 40 | 24 | 0.05 | 52 | 31.2 | 1소재, 1회
429 | 양극재기술 | 전구체 | 분석/측정 실험 | 활물질 분석 | SEM 분석 | 소재 이미지 분석 | 샘플 홀더 장비로 투입 | 샘플 홀더 장비로 투입 | [8 empty] | 연구원 | 1 | 0.05 | 40 | 24 | 0.05 | 52 | 31.2 | 1소재, 1회
430 | 양극재기술 | 전구체 | 분석/측정 실험 | 활물질 분석 | SEM 분석 | 소재 이미지 분석 | 이미지 생성 | 원하는 샘플 SEM 이미지 (입자의 형태를 잘 확인할 수 있는) 확인 후 배율별로 각각 캡쳐 | [8 empty] | 연구원 | 1 | 0.2 | 40 | 96 | 0.2 | 52 | 124.8 | 1소재, 1회
431 | 양극재기술 | 전구체 | 분석/측정 실험 | 활물질 분석 | SEM 분석 | 소재 이미지 분석 | EDS 분석 | EDS 분석 | [8 empty] | 연구원 | 1 | 0.2 | 40 | 96 | 0.2 | 52 | 124.8 | 1소재, 1회
432 | 양극재기술 | 전구체 | 분석/측정 실험 | 활물질 분석 | SEM 분석 | 소재 이미지 분석 | Data 저장 | Data 저장 후 추출 | [5 empty] | x1000 x2000 x5000 x10000 x20000 x30000 단면 이미지 |  |  | 연구원 | 1 | 0.1 | 40 | 48 | 0.1 | 52 | 62.4 | 1소재, 1회
433 | 양극재기술 | 전구체 | 분석/측정 실험 | 활물질 분석 | SEM 분석 | 소재 이미지 분석 | 샘플 홀더 자동 배출 | 샘플 홀더 배출 | [8 empty] | 연구원 | 1 | 0.05 | 40 | 24 | 0.05 | 52 | 31.2 | 1소재, 1회
434 | 양극재기술 | 전구체 | 분석/측정 실험 | 활물질 분석 | SEM 분석 | 소재 이미지 분석 | 샘플 홀더 클리닝 | 샘플 홀더 클리닝 | [8 empty] | 연구원 | 1 | 0.05 | 40 | 24 | 0.05 | 52 | 31.2 | 1소재, 1회
435 | 양극재기술 | 전구체 | 샘플 제작 실험 | 슬러리 제작 | Slurry 제작 | 코인셀 용 양극슬러리 제조 | 1차 재료 계량 | 도전재+바인더 premixing 계량 (slurry 제작 전 믹서 사용하여 미리 대량 제조). 손실 방지위해 mixing통 (Nalgene bottle)에 직접 계량 | 정밀저울, Thinky mixer | [7 empty] | 연구원 | 1 | 0.05 | 40 | 24 | 2 | 52 | 31.2 | 1소재, 1회
436 | 양극재기술 | 전구체 | 샘플 제작 실험 | 슬러리 제작 | Slurry 제작 | 코인셀 용 양극슬러리 제조 | 2차 계량 | 유산지에 활물질 계량 뒤 mixing통에 혼합 | [8 empty] | 연구원 | 1 | 0.05 | 40 | 24 | 0.05 | 52 | 31.2 | 1소재, 1회
437 | 양극재기술 | 전구체 | 샘플 제작 실험 | 슬러리 제작 | Slurry 제작 | 코인셀 용 양극슬러리 제조 | 고형분 맞추기 | 고형분 양 고려하여 NMP 추가 투입 | [8 empty] | 연구원 | 1 | 0.05 | 40 | 24 | 0.01 | 52 | 31.2 | 1소재, 1회
438 | 양극재기술 | 전구체 | 샘플 제작 실험 | 슬러리 제작 | Slurry 제작 | 코인셀 용 양극슬러리 제조 | 1차 믹싱 | 슬러리 1차 혼합 (thinky mixer, 1200rpm, 3min) | [8 empty] | 연구원 | 1 | 0.05 | 40 | 24 | 0.05 | 52 | 31.2 | 1소재, 1회
439 | 양극재기술 | 전구체 | 샘플 제작 실험 | 슬러리 제작 | Slurry 제작 | 코인셀 용 양극슬러리 제조 | 뭉친부분 풀어주기 | Nalgene bottle 개봉 뒤 spatula로 휘저으며 뭉친 부분 풀어주기 | [8 empty] | 연구원 | 1 | 0.05 | 40 | 24 | 0.02 | 52 | 31.2 | 1소재, 1회
440 | 양극재기술 | 전구체 | 샘플 제작 실험 | 슬러리 제작 | Slurry 제작 | 코인셀 용 양극슬러리 제조 | 2차 믹싱 | 슬러리 2차 혼합 (thinky mixer, 1200rpm, 3min) | [8 empty] | 연구원 | 1 | 0.05 | 40 | 24 | 0.05 | 52 | 31.2 | 1소재, 1회
441 | 양극재기술 | 전구체 | 샘플 제작 실험 | 슬러리 제작 | Slurry 제작 | 코인셀 용 양극슬러리 제조 | 장비 세척 및 정리 | 믹싱 완료 후 장비 세척 및 정리 | [8 empty] | 연구원 | 1 | 0.05 | 40 | 24 | 0.05 | 52 | 31.2 | 1소재, 1회
442 | 양극재기술 | 전구체 | 샘플 제작 실험 | 전극 제작 | 코인셀 용 양극 전극 제작 | 코인셀용 양극 전극 코팅 | 소재준비 (이송) | 양극 슬러리 준비 | 작두, 전극 coater | [7 empty] | 연구원 | 1 | 0.05 | 40 | 24 | 0.05 | 52 | 31.2 | 1소재, 1회
443 | 양극재기술 | 전구체 | 샘플 제작 실험 | 전극 제작 | 코인셀 용 양극 전극 제작 | 코인셀용 양극 전극 코팅 | 코팅 | 슬러리를 Al foil 위에 도포한 후, 목표 전극무게 (~420mg/25cm2) 수준이 되도록 doctor blade gap 조절하여 코팅 | [6 empty] | O (사용 or 재제작 결정) | 휴먼 | 연구원 | 1 | 0.05 | 40 | 24 | 0.05 | 52 | 31.2 | 1소재, 1회
444 | 양극재기술 | 전구체 | 샘플 제작 실험 | 전극 제작 | 코인셀 용 양극 전극 제작 | 코인셀 용 양극 전극 건조 | 건조 | 코팅된 Al foil이 들뜨거나 기울어져 슬러리 로딩 불균일이 발생하지 않도록 건조과정 동안 고정 필요 | 고온 챔버 | [7 empty] | 연구원 | 1 | 0.3 | 40 | 144 | 0.3 | 52 | 187.2 | 1소재, 1회
445 | 양극재기술 | 전구체 | 샘플 제작 실험 | 전극 제작 | 코인셀 용 양극 전극 제작 | 코인셀 용 양극 전극 건조 | 장비 세척 및 정리 | 사용한 코터 세척 및 정리 | [8 empty] | 연구원 | 1 | 0.05 | 40 | 24 | 0.05 | 52 | 31.2 | 1소재, 1회
446 | 양극재기술 | 전구체 | 샘플 제작 실험 | 전극 제작 | 코인셀 용 양극 전극 제작 | 코인셀 용 양극 전극 압연 | 압연 | 2cm 폭으로 전극 cutting 뒤 target porosity에 맞게 압연기 gap 조절하여 압연 2회 진행 (lab설비 기준) | [8 empty] | 연구원 | 1 | 0.05 | 40 | 24 | 0.05 | 52 | 31.2 | 1소재, 1회
447 | 양극재기술 | 전구체 | 샘플 제작 실험 | 전극 제작 | 코인셀 용 양극 전극 제작 | 코인셀 용 양극 전극 압연 | 장비 세척 및 정리 | 사용한 압연기 세척 및 정리 | [8 empty] | 연구원 | 1 | 0.05 | 40 | 24 | 0.05 | 52 | 31.2 | 1소재, 1회
448 | 양극재기술 | 전구체 | 샘플 제작 실험 | 셀 제작 | 코인셀 제작 | 코인셀 제작_소재준비 | 코인셀용 양/음극 타발 | 코인셀용 양/음극 타발 (1소재당 코인셀 4~5개 제조) | [8 empty] | 연구원 | 1 | 0.05 | 40 | 24 | 0.5 | 52 | 31.2 | 1소재, 9회
449 | 양극재기술 | 전구체 | 샘플 제작 실험 | 셀 제작 | 코인셀 제작 | 코인셀 제작_소재준비 | 무게 측정/기록 | 타발된 전극 무게 측정 (target 무게에 젤 적합한 전극 사용), Cu foil 무게 측정 | [8 empty] | 연구원 | 1 | 0.2 | 40 | 96 | 0.5 | 52 | 124.8 | 1소재, 9회
450 | 양극재기술 | 전구체 | 샘플 제작 실험 | 셀 제작 | 코인셀 제작 | 코인셀 제작_소재준비 | 두께 측정/기록 | 타발된 전극 두께 측정 (target 두께에 젤 적합한 전극 사용), Cu foil 두께 측정 | [8 empty] | 연구원 | 1 | 0.2 | 40 | 96 | 0.5 | 52 | 124.8 | 1소재, 9회
451 | 양극재기술 | 전구체 | 샘플 제작 실험 | 셀 제작 | 코인셀 제작 | 코인셀 제작_소재준비 | Li metal 타발 | 글러브박스 내에 있는 Li metal 소분 -> 드라이룸으로 이동 후 타발+Ni mesh 부착 | [8 empty] | 연구원 | 1 | 0.05 | 40 | 24 | 0.3 | 52 | 31.2 | 1소재, 9회
452 | 양극재기술 | 전구체 | 샘플 제작 실험 | 셀 제작 | 코인셀 제작 | 코인셀 제작_소재준비 | 분리막 타발 | 분리막타발 | [8 empty] | 연구원 | 1 | 0.05 | 40 | 24 | 0.5 | 52 | 31.2 | 1소재, 9회
453 | 양극재기술 | 전구체 | 샘플 제작 실험 | 셀 제작 | 코인셀 제작 | 코인셀 제작_소재준비 | 부품 준비 | 제작할 코인셀 개수에 맞춰 코인셀용 부품 준비 | [8 empty] | 연구원 | 1 | 0.05 | 40 | 24 | 0.1 | 52 | 31.2 | 1소재, 9회
454 | 양극재기술 | 전구체 | 샘플 제작 실험 | 셀 제작 | 코인셀 제작 | 코인셀 제작 | 코인셀 조립 | 코인셀 조립 및 클램핑, 에틸알콜로 누액된 전해액 닦기 등 | [8 empty] | 연구원 | 1 | 0.2 | 40 | 96 | 0.1 | 52 | 124.8 | 1소재, 9회
455 | 양극재기술 | 전구체 | 샘플 제작 실험 | 셀 제작 | 코인셀 제작 | 코인셀 제작 | 코인셀 조립 후 OCV 측정 | OCV 측정 | [8 empty] | 연구원 | 1 | 0.05 | 40 | 24 | 0.1 | 52 | 31.2 | 1소재, 9회
456 | 양극재기술 | 전구체 | 전기화학평가 | 셀 평가_코인셀 | 코인셀 평가 | 코인셀 용량/효율 평가 (dQ/dV 포함) | 비어있는 충방전 채널에 코인셀 체결 | 코인셀 체결 | PNE | [7 empty] | 연구원 | 1 | 0.2 | 40 | 96 | 0.08 | 52 | 124.8 | 1소재, 3회
457 | 양극재기술 | 전구체 | 전기화학평가 | 셀 평가_코인셀 | 코인셀 평가 | 코인셀 용량/효율 평가 (dQ/dV 포함) | 충방전 평가 진행 | 충방전 평가 진행 (0.1C 충/방 1회 측정) (전압 범위 및 온도는 평가 양극재에 따라 상이) | PNE |  |  |  | current | 초기 충전용량 초기 방전용량 효율 초기 DC-IR 0.1 Sec 0.1 ~ 10 Sec 10 Sec 0.1 ~ 30 Sec 30 Sec 0.1 ~ 180 Sec 180 Sec 1st Cycle 충전 용량 방전 용량 dQdV (Capacity) 2nd Cycle 3rd Cycle |  |  | 연구원 | 0 | 20 | 40 | 0 | 20 | 52 | 0 | 1소재, 3회
458 | 양극재기술 | 전구체 | 전기화학평가 | 셀 평가_코인셀 | 코인셀 평가 | 코인셀 용량/효율 평가 (dQ/dV 포함) | Data 정리 및 용량/효율 계산 | data추출 및 정리 |  |  |  |  | voltage range |  |  |  | 연구원 | 1 | 0.2 | 40 | 96 | 0.08 | 52 | 124.8 | 1소재, 3회
459 | 양극재기술 | 전구체 | 전기화학평가 | 셀 평가_코인셀 | 코인셀 평가 | 코인셀 용량/효율 평가 (dQ/dV 포함) | 그래프 생성 | 오리진 프로그램으로 그래프 생성 | [8 empty] | 연구원 | 1 | 0.2 | 40 | 96 | 0.08 | 52 | 124.8 | 1소재, 3회
460 | 양극재기술 | 전구체 | 전기화학평가 | 셀 평가_코인셀 | 코인셀 평가 | 코인셀 rate capability 평가 | 비어있는 충방전 채널에 코인셀 체결 | 전극 로딩 반영, C-rate에 해당하는 current값 확인, 충방전기 챔버로 이동 후 , 코인셀 체결, 충방전 패턴 설정 및 저장 | PNE | [7 empty] | 연구원 | 1 | 0.2 | 40 | 96 | 0.08 | 52 | 124.8 | 1소재, 3회
461 | 양극재기술 | 전구체 | 전기화학평가 | 셀 평가_코인셀 | 코인셀 평가 | 코인셀 rate capability 평가 | Rate 별 평가 | 0.33C. 0.5C. 1.0C Rate로 방전하여 rate capability 측정 | PNE |  |  |  | current | 방전 C-rate 별 용량 방전 C-Rate 별 Voltage Profile Voltage profile (Capacity) Voltage profile (Specific Capacity) Voltage profile (Normalized Capacity) Capacity (vs C-rate) 0.1C 0.2C 0.33C 0.5C 1.0C 2.0C 3.0C 4.0C |  |  | 연구원 | 0 | 30 | 40 | 0 | 30 | 52 | 0 | 1소재, 3회
462 | 양극재기술 | 전구체 | 전기화학평가 | 셀 평가_코인셀 | 코인셀 평가 | 코인셀 rate capability 평가 | Data 정리 | data추출 및 정리 |  |  |  |  | voltage range |  |  |  | 연구원 | 1 | 0.2 | 40 | 96 | 0.08 | 52 | 124.8 | 1소재, 3회
463 | 양극재기술 | 전구체 | 전기화학평가 | 셀 평가_코인셀 | 코인셀 평가 | 코인셀 rate capability 평가 | 그래프 생성 | 오리진 프로그램으로 그래프 생성 | [8 empty] | 연구원 | 1 | 0.2 | 40 | 96 | 0.08 | 52 | 124.8 | 1소재, 3회
464 | 양극재기술 | 전구체 | 전기화학평가 | 셀 평가_코인셀 | 코인셀 평가 | 코인셀 가속화 평가 | 가속 충방전 진행 | (Ni70 대 양극재 기준) 전해액 120uL 주액, 60도 챔버, 상한전압 4.6V, 충방 0.2C/0.5C formation, 이후 충방 0.5C/1C에서 사이클 진행 (소재에 따라 조건 가변적) |  |  |  |  | current | 방전 C-Rate 별 Voltage Profile Voltage profile (Capacity) Voltage profile (Specific Capacity) Voltage profile (Normalized Capacity) 방전 C-Rate 별 용량 방전 인가 전류 충전 인가 전류 충전 C-Rate 별 효율 |  |  | 연구원 | 1 | 0.2 | 40 | 96 | 0.08 | 52 | 124.8 | 1소재, 3회 |  | Q) 해당 실험동안 연구원 참여율 고려하여 수행인원 표기 필요 - 짧은 test의 경우 인원이 옆에 있을 수 있는데, 이 경우에는 수행인원 표기 필요? >> 개인가능
465 | 양극재기술 | 전구체 | 전기화학평가 | 셀 평가_코인셀 | 코인셀 평가 | 코인셀 가속화 평가 | Data 추출 및 정리 | data 정리, 그래프 생성 | PNE |  |  |  | cycle 횟수 |  |  |  | 연구원 | 1 | 0.2 | 40 | 96 | 300 | 52 | 124.8 | 1소재, 3회 |  | Q) Data 정리 및 그래프 생성에 시간이 300 시간 소요? Q) Data 정리 및 그래프 생성이 자동 수행? >> 수정완료
466 | 양극재기술 | 전구체 | 전기화학평가 | 셀 평가_코인셀 | 코인셀 평가 | 코인셀 저온출력 평가 | 저온출력 평가 진행 | 상온 충방 0.1C/0.1C 1cyc → 0.1C충전 → DOD 80% 까지 0.1C 방전 | [8 empty] | 연구원 | 0 | 0.3 | 40 | 0 | 0.3 | 52 | 0 | 1소재, 3회
467 | 양극재기술 | 전구체 | 전기화학평가 | 셀 평가_코인셀 | 코인셀 평가 | 코인셀 저온출력 평가 | 챔버 온도 조정 및 Soaking 진행 | 챔버온도 -10도로 설정 뒤 soaking 5시간 | [8 empty] | 연구원 | 0 | 0.01 | 40 | 0 | 0.01 | 52 | 0 | 1소재, 3회
468 | 양극재기술 | 전구체 | 전기화학평가 | 셀 평가_코인셀 | 코인셀 평가 | 코인셀 저온출력 평가 | 추가 출력 평가 진행 | 1C~5C 방전 pulse 진행 (cutoff 전압 1.5V) | [8 empty] | 연구원 | 0 | 0.02 | 40 | 0 | 0.02 | 52 | 0 | 1소재, 3회
469 | 양극재기술 | 전구체 | 전기화학평가 | 셀 평가_코인셀 | 코인셀 평가 | 코인셀 저온출력 평가 | Data 추출 및 정리 | data 정리, 그래프 생성 및 2V 전압 도달 시간 계산 | [5 empty] | 차트 활물질 무게 0.1s 전압 타깃s 전압 0.1s 저항 타깃s 저항 1.5V 도달시간 |  |  | 연구원 | 1 | 0.5 | 40 | 240 | 0.5 | 52 | 312 | 1소재, 3회
470 | 양극재기술 | 전구체 | 샘플 제작 실험 | 셀 제작 | 모노셀 제작 | 모노셀 제작 | 모노셀 제작용 양극/음극 타발 | 양극전용 / 음극전용 타발기를 사용하여 전극 타발 | 모노셀 전극 타발기 | [7 empty] | 연구원 | 1 | 0.3 | 40 | 144 | 0.3 | 52 | 187.2 | 1소재, 16회
471 | 양극재기술 | 전구체 | 샘플 제작 실험 | 셀 제작 | 모노셀 제작 | 모노셀 제작 | 양/음극 tap 닦기 | tap 부분의 활물질 층 NMP 이용하여 제거 | [8 empty] | 연구원 | 1 | 0.2 | 40 | 96 | 0.2 | 52 | 124.8 | 1소재, 16회
472 | 양극재기술 | 전구체 | 샘플 제작 실험 | 셀 제작 | 모노셀 제작 | 모노셀 제작 | 샘플 질량 측정 | 타발한 양극 무게 측정 | 정밀저울, roll press | [7 empty] | 연구원 | 1 | 0.3 | 40 | 144 | 0.3 | 52 | 187.2 | 1소재, 16회
473 | 양극재기술 | 전구체 | 샘플 제작 실험 | 셀 제작 | 모노셀 제작 | 모노셀 제작 | 샘플 선별 | target N/P ratio에 맞는 전극 선별 | [8 empty] | 연구원 | 1 | 0.3 | 40 | 144 | 0.3 | 52 | 187.2 | 1소재, 16회
474 | 양극재기술 | 전구체 | 샘플 제작 실험 | 셀 제작 | 모노셀 제작 | 모노셀 제작 | 압연진행 | N/P ratio벗어난 전극 이용해 target porosity에 맞게 압연기 gap 조절 (압연 2회 진행 기준) | [8 empty] | 연구원 | 1 | 0.2 | 40 | 96 | 0.2 | 52 | 124.8 | 1소재, 16회
475 | 양극재기술 | 전구체 | 샘플 제작 실험 | 셀 제작 | 모노셀 제작 | 모노셀 제작 | 최종 압연진행 | 타발한 양극 압연 2회씩 진행 | [8 empty] | 연구원 | 1 | 0.5 | 40 | 240 | 0.5 | 52 | 312 | 1소재, 16회
476 | 양극재기술 | 전구체 | 샘플 제작 실험 | 셀 제작 | 모노셀 제작 | 모노셀 제작 | target porosity에 맞게 압연 되었는지 측정 | 타발한 양극 무게 측정 및 두께측정기를 이용해 두께 측정 및 균일성 확인하여 target porosity 범위내에 들어오는지 확인 | 두께측정기 | [5 empty] | O (사용 or 재제작 결정) | 휴먼 | 연구원 | 1 | 0.5 | 40 | 240 | 0.5 | 52 | 312 | 1소재, 16회
477 | 양극재기술 | 전구체 | 샘플 제작 실험 | 셀 제작 | 모노셀 제작 | 모노셀 제작 | 모노셀 건조 | Al foil로 감싼 후 드라이룸 내의 챔버에서 130℃ 진공상태에서 12h 건조 | 진공챔버 | [7 empty] | 연구원 | 0 | 12 | 20 | 0 | 12 | 26 | 0 | 1소재, 16회
478 | 양극재기술 | 전구체 | 샘플 제작 실험 | 셀 제작 | 모노셀 제작 | 모노셀 제작 | 샘플 전달 | 실링 후, 모노셀 수작업실 (전지동)에 전달 | [8 empty] | 연구원 | 1 | 0.3 | 20 | 72 | 0.3 | 26 | 93.6 | 1소재, 16회
479 | 양극재기술 | 전구체 | 샘플 제작 실험 | 셀 제작 | 모노셀 제작 | 모노셀 제작 | 샘플 수령 | 모노셀 수작업실(전지동)에서 모노셀 수령 | [8 empty] | 도급 / 외주 | 1 | 0.3 | 20 | 72 | 0.3 | 26 | 93.6 | 1소재, 16회
480 | 양극재기술 | 전구체 | 샘플 제작 실험 | 셀 제작 | 모노셀 제작 | 모노셀 제작 | 모노셀 건조 | 55℃ 진공 챔버에서 하루 이상 건조 | [8 empty] | 도급 / 외주 | 0 | 24 | 20 | 0 | 24 | 26 | 0 | 1소재, 16회
481 | 양극재기술 | 전구체 | 샘플 제작 실험 | 셀 제작 | 모노셀 제작 | 모노셀 제작 | 전해액 주액 | 건조된 모노셀에 전해액 180uL 주액 | 피펫, 모노셀 degas 장비 | [7 empty] | 연구원 | 1 | 0.1 | 60 | 72 | 0.08 | 78 | 93.6 | 1소재, 16회
482 | 양극재기술 | 전구체 | 샘플 제작 실험 | 셀 제작 | 모노셀 제작 | 모노셀 제작 | 전해액 wetting | 진공챔버에서 30초씩 2번 vacuum 시행 | [8 empty] | 연구원 | 1 | 0.1 | 60 | 72 | 0.08 | 78 | 93.6 | 1소재, 16회
483 | 양극재기술 | 전구체 | 샘플 제작 실험 | 셀 제작 | 모노셀 제작 | 모노셀 제작 | lamination | degas 장비에서 모노셀 진공압착 뒤 lamination 1회 진행 (130도, 5초) | 모노셀 degas 장비 | [7 empty] | 연구원 | 1 | 0.1 | 60 | 72 | 0.08 | 78 | 93.6 | 1소재, 16회
484 | 양극재기술 | 전구체 | 샘플 제작 실험 | 셀 제작 | 모노셀 제작 | 모노셀 제작 | 주액된 모노셀의 활성화 공정 | 10시간 상온 wetting 후 활성화 진행 | PNE, 상온챔버 | [7 empty] | 연구원 | 0 | 30 | 60 | 0 | 30 | 78 | 0 | 1소재, 16회 |  | Q) 해당 공정/작업 수행 시, 연구원이 직접 수행하는 실험인가? → 설비만 가동시에는 수행 인원은 0 명으로 표기 → 연구원이 참여하는 작업은 분할하여 별도 표기 >>수정완료
485 | 양극재기술 | 전구체 | 샘플 제작 실험 | 셀 제작 | 모노셀 제작 | 모노셀 제작 | 모노셀 resealing | 활성화 완료된 모노셀 degassing뒤 실링된 부분 맞추어 cutting | 모노셀 degas 장비 | [7 empty] | 연구원 | 1 | 0.5 | 60 | 360 | 0.5 | 78 | 468 | 1소재, 16회
486 | 양극재기술 | 전구체 | 전기화학평가 | 셀 평가_모노셀 | 모노셀 용량/ 저항 평가 | 용량 및 저항 분석 | 모노셀 용량 및 HPPC 평가 | 모노셀 용량 및 HPPC 평가 진행 | PNE, 상온챔버 | [7 empty] | 연구원 | 0 | 0.5 | 60 | 0 | 0.5 | 78 | 0 | 1소재, 16회
487 | 양극재기술 | 전구체 | 전기화학평가 | 셀 평가_모노셀 | 모노셀 용량/ 저항 평가 | 용량 및 저항 분석 | Data 추출 및 정리 | data 추출 및 정리 | [5 empty] | 초기용량 방전 저항 SOC 별 저항 값 0.1 Sec 0.1 ~ 10 Sec 10 Sec 0.1 ~ 30 Sec 30 Sec 0.1 ~ 180 Sec 180 Sec 인가전류 OCV SOC 90 SOC 80 SOC 70 SOC 60 SOC 50 SOC 40 SOC 30 SOC 20 SOC 10 SOC 저항 그래프 SOC 별 Voltage Profile OCV Profile 충전 저항 |  |  | 연구원 | 1 | 0.5 | 60 | 360 | 0.5 | 78 | 468 | 1소재, 16회
488 | 양극재기술 | 전구체 | 전기화학평가 | 셀 평가_모노셀 | 모노셀 용량/ 저항 평가 | 용량 및 저항 분석 | 모노셀 선별 | 저항 유사한 순으로 셀 선별 | [8 empty] | 연구원 | 1 | 0.17 | 60 | 122.4 | 0.17 | 78 | 159.12 | 1소재, 4회
489 | 양극재기술 | 전구체 | 전기화학평가 | 셀 평가_모노셀 | 모노셀 평가 | 사이클 평가 | 셀 평가 (고온수명) | (In-situ cycle) 45도 챔버에서 평가. 매 100cyc Cycle RPT 측정 | PNE, 고온챔버 |  |  |  |  | 용량 0 Cycle 50 Cycle 100 Cycle 300 Cycle 용량 유지율 저항 증가율 |  |  | 연구원 | 1 | 0.3 | 20 | 72 | 0.3 | 26 | 93.6 | 1소재, 4회
490 | 양극재기술 | 전구체 | 전기화학평가 | 셀 평가_모노셀 | 모노셀 고온 성능 평가 | 고온저장 성능 평가 | 셀 평가 (고온저장) | (Storage RPT) HPPC후 충전된 모노셀 60도 챔버에서 보관 뒤 1주/2주/4주/8주/12주 차에 꺼내 상온에서 storage RPT 측정 | PNE, 고온챔버 |  |  |  |  | 0 Week 1 Week 2 Week 3 Week 4 Week 6 Week 8 Week 용량 유지율 저항 증가율 |  |  | 연구원 | 1 | 0.3 | 20 | 72 | 0.3 | 26 | 93.6 | 1소재, 4회
491 | 양극재기술 | 전구체 | 샘플 제작 실험 | 셀 제작 | 모노셀 제작_가스발생 평가용 셀 | 가스평가용 모노셀 제작 | 샘플 분리 | 모노셀 분해하여 양극+분리막 분리 | [8 empty] | 연구원 | 1 | 0.4 | 20 | 96 | 0.4 | 26 | 124.8 | 1소재, 4회
492 | 양극재기술 | 전구체 | 샘플 제작 실험 | 셀 제작 | 모노셀 제작_가스발생 평가용 셀 | 가스평가용 모노셀 제작 | 샘플 이물 제거 | DMC로 세척 및 면봉 이용해 이물 제거 | [8 empty] | 연구원 | 1 | 0.1 | 20 | 24 | 0.4 | 26 | 31.2 | 1소재, 4회
493 | 양극재기술 | 전구체 | 샘플 제작 실험 | 셀 제작 | 모노셀 제작_가스발생 평가용 셀 | 가스평가용 모노셀 제작 | 파우치를 이용해 샘플 제조 | 양극+분리막 2개씩 포개어 모노셀 파우치에 삽입 | [8 empty] | 연구원 | 1 | 0.4 | 20 | 96 | 0.4 | 26 | 124.8 | 1소재, 4회
494 | 양극재기술 | 전구체 | 샘플 제작 실험 | 셀 제작 | 모노셀 제작_가스발생 평가용 셀 | 가스평가용 모노셀 제작 | 건조 | 60도 진공오븐에서 1시간 건조 | 진공오븐 | [7 empty] | 연구원 | 1 | 0.2 | 20 | 48 | 0.03 | 26 | 62.4 | 1소재, 4회
495 | 양극재기술 | 전구체 | 샘플 제작 실험 | 셀 제작 | 모노셀 제작_가스발생 평가용 셀 | 가스평가용 모노셀 제작 | 전해액 주액 | 전해액 400uL 주액 | 피펫, 모노셀 degas 장비 | [7 empty] | 연구원 | 1 | 0.3 | 20 | 72 | 0.2 | 26 | 93.6 | 1소재, 4회
496 | 양극재기술 | 전구체 | 샘플 제작 실험 | 셀 제작 | 모노셀 제작_가스발생 평가용 셀 | 가스평가용 모노셀 제작 | 진공압착 | degas 장비에서 진공압착 | [8 empty] | 연구원 | 1 | 0.2 | 20 | 48 | 0.2 | 26 | 62.4 | 1소재, 4회
497 | 양극재기술 | 전구체 | 샘플 제작 실험 | 셀 제작 | 모노셀 제작_가스발생 평가용 셀 | 가스평가용 모노셀 제작 | 샘플 제조 완료 | 실링된 부분 맞추어 cutting | [8 empty] | 연구원 | 1 | 0.1 | 20 | 24 | 0.2 | 26 | 31.2 | 1소재, 4회
498 | 양극재기술 | 전구체 | 분석/측정 실험 | 셀 분석 실험 | 모노셀 가스발생 평가 | 60도 보관중인 양극의 가스발생량 확인 | 샘플 무게 측정 | 0주차 무게 측정 (공기중/수중 무게 각각 측정). 60도 챔버에서 보관 뒤 1주/2주/4주/8주/12주 차에 꺼내 동일하게 측정 뒤 부피변화 계산 | 부피측정장비 |  |  |  |  | Gas 함량 H2 CO CO2 CH4 C2H2 C2H4 C2H6 C3H6 C3H8 Total Gas 함량 백분율 |  |  | 연구원 | 1 | 0.1 | 20 | 24 | 0.1 | 26 | 31.2 | 1소재, 4회
499 | 양극재기술 | 전구체 | 분석/측정 실험 | 셀 분석 실험 | 모노셀 가스발생 평가 | 60도 보관중인 양극의 가스발생량 확인 | 셀 평가 및 Data 정리 | 셀 평가 및 Data 정리 | [8 empty] | 연구원 | 1 | 0.3 | 20 | 72 | 0.3 | 26 | 93.6 | 1소재, 4회
500 | 양극재기술 | 전구체 | 분석/측정 실험 | 전극 분석 실험 | 이온밀링 | 단면분석용 전극샘플 제작 | 샘플 전처리 | 홀더에 carbon tape 부착 뒤 전극 loading | Hitachi ArBlade 5000 ion milling system, 광학현미경 | [7 empty] | 연구원 | 1 | 0.2 | 40 | 96 | 0.2 | 52 | 124.8 | 1소재, 1회
501 | 양극재기술 | 전구체 | 분석/측정 실험 | 전극 분석 실험 | 이온밀링 | 단면분석용 전극샘플 제작 | 샘플 위치 조정 | 이온밀링 홀더에 샘플 결착 후 광학현미경으로 보며 샘플 위치 정밀 조정 | [6 empty] | O (사용 or 재제작 결정) | 휴먼 | 연구원 | 1 | 0.1 | 40 | 48 | 0.1 | 52 | 62.4 | 1소재, 1회
502 | 양극재기술 | 전구체 | 분석/측정 실험 | 전극 분석 실험 | 이온밀링 | 단면분석용 전극샘플 제작 | 샘플 결착 및 장비 셋업 | 이온밀링 챔버 오픈 및 결착 | [8 empty] | 연구원 | 1 | 0.05 | 40 | 24 | 0.05 | 52 | 31.2 | 1소재, 1회
503 | 양극재기술 | 전구체 | 분석/측정 실험 | 전극 분석 실험 | 이온밀링 | 단면분석용 전극샘플 제작 | 이온밀링 진행 | 이온밀링 챔버 vacuum 뒤 이온밀링 시행 | [8 empty] | 연구원 | 1 | 0.05 | 40 | 24 | 0.05 | 52 | 31.2 | 1소재, 1회 |  | 이온밀링 샘플당 1시간 진행 Q) 이온밀링 1시간 수행 단계는 확인 불가 (항목상에 미반영?) >> 이온밀링 샘플단계 구분완료
504 | 양극재기술 | 전구체 | 분석/측정 실험 | 활물질 분석 | BET 측정 | 활물질 비표면적 분석 | 업체 데이터 사용중 | 업체 데이터 사용중 |  | 시료 무게 | 비표면적 |  |  | 비표면적 |  |  | 업체 data | 0 | 0 | 0 | 0 | 0 | 0 | 0 | 1소재, 1회 | [7 empty] | 0 |  |  |  |  | 0 |  |  |  |  | 0 |  |  |  |  | 0
505 | 양극재기술 | 전구체 | 분석/측정 실험 | 활물질 분석 | Pore 구조(분포) 분석 | 활물질 Pore구조 분석 | 업체 데이터 사용중 | 업체 데이터 사용중 | [5 empty] | 평균 기공 크기 최대 기공 크기 Press 후 평균 기공 크기 Press 후 최대 기공 크기 Pore Size 이미지 |  |  | 업체 data | 0 | 0 | 0 | 0 | 0 | 0 | 0 | 1소재, 1회 | [7 empty] | 0 |  |  |  |  | 0 |  |  |  |  | 0 |  |  |  |  | 0
506 | 양극재기술 | 전구체 | 분석/측정 실험 | 활물질 분석 | Tap 밀도 분석 (수직식) | 활물질 Tap 밀도 분석 | 업체 데이터 사용중 | 업체 데이터 사용중 |  | 시료 부피 | 시료 무게 |  |  | 탭밀도 30회 150회 1000회 |  |  | 업체 data | 0 | 0 | 0 | 0 | 0 | 0 | 0 | 1소재, 1회 | [7 empty] | 0 |  |  |  |  | 0 |  |  |  |  | 0 |  |  |  |  | 0
507 | 양극재기술 | 리사이클 | 분석/측정 실험 | 활물질 분석 | BET 측정 | 파우더 및 전극 BET 측정과 Pore 분석 동시 가능 | 샘플링 | 비어있는 BET 초자의 무게 측정 -> 초자에 샘플 투입 (powder 0.2~2g/밀도가 낮은 샘플은 g수를 더 낮춰서 투입) -> 초자 neck부분에 묻어있는 시료는 면봉으로 닦아주기, 전처리 장비에 초자 연결 | BET 초자, 면봉, 저울 |  |  |  |  | 초자 무게 | X |  | 연구원 | 1 | 0.1 | 4 | 4.8 |  | 7 | 8.4 | 1 |  |  |  | 연구원 | 1 | 0.5 |  |  | 연구원 | 1 | 0.5 |  |  | 연구원 | 1 | 0.5 |  |  | 연구원 | 1 | 0.5
508 | 양극재기술 | 리사이클 | 분석/측정 실험 | 활물질 분석 | BET 측정 | 파우더 및 전극 BET 측정과 Pore 분석 동시 가능 | 전처리 | 300℃ 진공상태에서 2시간동안 전처리 진행 (pore V.이 큰 원료의 경우, 전처리 시간 증가) --> 상온으로 식히기 | 전처리 장비, 진공펌프 | [5 empty] | X |  | 연구원 | 1 | 1 | 4 | 48 |  | 7 | 84 | 1 |  |  |  | 연구원 | 0 | 2.5 |  |  | 연구원 | 0 | 2.5 |  |  | 연구원 | 0 | 2.5 |  |  | 연구원 | 0 | 2.5
509 | 양극재기술 | 리사이클 | 분석/측정 실험 | 활물질 분석 | BET 측정 | 파우더 및 전극 BET 측정과 Pore 분석 동시 가능 | 무게 측정 | 전처리 진행한 샘플이 담긴 BET 초자의 무게 측정-> 샘플 무게 계산 | 저울 |  |  |  | 초자 무게,전처리 후 초자무게(측정값) | 샘플 무게 | X |  | 연구원 | 1 | 0.1 | 4 | 4.8 |  | 7 | 8.4 | 1 |  |  |  | 연구원 | 1 | 0.15 |  |  | 연구원 | 1 | 0.15 |  |  | 연구원 | 1 | 0.15 |  |  | 연구원 | 1 | 0.15
510 | 양극재기술 | 리사이클 | 분석/측정 실험 | 활물질 분석 | BET 측정 | 파우더 및 전극 BET 측정과 Pore 분석 동시 가능 | 튜브장착 및 액체질소 투입 | BET 장비에 초자 장착 -> 가스보관실에서 액체 질소 소분 후 장비 용기에 덜어주기, 측정 패턴/파일명 등 설정 | 액체질소 소분 통 | [5 empty] | X |  | 연구원 | 1 | 0.1 | 4 | 4.8 |  | 7 | 8.4 | 1 |  |  |  | 연구원 | 1 | 0.3 |  |  | 연구원 | 1 | 0.3 |  |  | 연구원 | 1 | 0.3 |  |  | 연구원 | 1 | 0.3
511 | 양극재기술 | 리사이클 | 분석/측정 실험 | 활물질 분석 | BET 측정 | 파우더 및 전극 BET 측정과 Pore 분석 동시 가능 | 측정 | 측정 시작 (장비에 따라 2개 소재 동시 분석 가능) | Porosimeter (Belsorp-mini2/micromeritics-ASAP2460), 진공펌프, N2 gas 공급 line & 봄베 등 |  |  |  | 시료무게 | pore volume, pore size, 표면적 | X |  | 연구원 | 0 | 24 | 4 | 0 |  | 7 | 0 | 1 |  |  |  | 연구원 | 0 | 12 |  |  | 연구원 | 0 | 12 |  |  | 연구원 | 0 | 12 |  |  | 연구원 | 0 | 12
512 | 양극재기술 | 리사이클 | 분석/측정 실험 | 활물질 분석 | BET 측정 | 파우더 및 전극 BET 측정과 Pore 분석 동시 가능 | Data 정리 | data 추출 및 정리 (그래프 그리기, pore 크기별 비율 계산 등) |  |  |  |  | 시료 무게, 측정 raw data |  | O | 휴먼 | 연구원 | 1 | 0.5 | 4 | 24 |  | 7 | 42 | 1 |  |  |  | 연구원 | 1 | 0.25 |  |  | 연구원 | 1 | 0.25 |  |  | 연구원 | 1 | 0.25 |  |  | 연구원 | 1 | 0.25
513 | 양극재기술 | 리사이클 | 분석/측정 실험 | 활물질 분석 | BET 측정 | 파우더 및 전극 BET 측정과 Pore 분석 동시 가능 | 세척 및 정리 | 사용한 초자 세척 및 정리 | 건조 오븐 (60℃) | [5 empty] | X |  | 연구원 | 1 | 0.15 | 4 | 7.2 |  | 7 | 12.6 | 1 |  |  |  | 연구원 | 1 | 0.15 |  |  | 연구원 | 1 | 0.15 |  |  | 연구원 | 1 | 0.15 |  |  | 연구원 | 1 | 0.15
514 | 양극재기술 | 리사이클 | 분석/측정 실험 | 활물질 분석 | PSD 분석 | 입도 분석 | 샘플링 | 양극재 powder 드라이품에서 소분, 분산제 (triton-X,1% sol) 준비, 3차 증류수 받기 -> 분산액 제조 (powder ~0.04g + 분산제 0.1ml, DI water 10g) | 저울, vial | [5 empty] | X |  | 연구원 | 1 | 0.1 | 60 | 72 |  | 70 | 84 | 3 |  |  |  | 연구원 | 1 | 0.15 |  |  | 연구원 | 1 | 0.15 |  |  | 연구원 | 1 | 0.15 |  |  | 연구원 | 1 | 0.15
515 | 양극재기술 | 리사이클 | 분석/측정 실험 | 활물질 분석 | PSD 분석 | 입도 분석 | 장비세팅 | 고형분 장비를 켠 후 DI water를 통해 background를 측정한다. | [6 empty] | X |  | 연구원 | 1 | 0.2 | 60 | 144 |  | 70 | 168 | 3 |  |  |  | 연구원 | 1 | 0.05 |  |  | 연구원 | 1 | 0.05 |  |  | 연구원 | 1 | 0.05 |  |  | 연구원 | 1 | 0.05
516 | 양극재기술 | 리사이클 | 분석/측정 실험 | 활물질 분석 | PSD 분석 | 입도 분석 | 전처리 | 분산액이 담긴 vial에 대해 외부 초음파 처리 2min | 외부초음파 설비 (Brason-CPX1800H-E) | [5 empty] | X |  | 연구원 | 1 | 0.2 | 60 | 144 |  | 70 | 168 | 3 |  |  |  | 연구원 | 1 | 0.05 |  |  | 연구원 | 1 | 0.05 |  |  | 연구원 | 1 | 0.05 |  |  | 연구원 | 1 | 0.05
517 | 양극재기술 | 리사이클 | 분석/측정 실험 | 활물질 분석 | PSD 분석 | 입도 분석 | 샘플 loading 및 측정 | 장비에 분산액 투입 및 측정 시작 (현재 SOP는 기본 3회 측정으로 setting 되어 있음) | 입도 분석기 (Malvern Panalytical-mastersizer3000, hydro-EV (수동분산) or MV (자동 분산)선택 필요) |  |  |  |  | dmin, d10, d50, d90, dmax (Vol. Num. 기준 각각) | X |  | 연구원 | 1 | 0.3 | 60 | 216 |  | 70 | 252 | 3 |  |  |  | 연구원 | 1 | 0.15 |  |  | 연구원 | 1 | 0.15 |  |  | 연구원 | 1 | 0.15 |  |  | 연구원 | 1 | 0.15
518 | 양극재기술 | 리사이클 | 분석/측정 실험 | 활물질 분석 | PSD 분석 | 입도 분석 | 장비 세척 및 정리 | 측정 장비를 세척한다. | [9 empty] | 1 | 0.3 | 60 | 216 |  | 70 | 252 | 3
519 | 양극재기술 | 리사이클 | 분석/측정 실험 | 활물질 분석 | PSD 분석 | 입도 분석 | Data 정리 | data 추출 (vol. /Num. 기준 각각) 및 정리/그래프 그리기, (측정 및 클리닝에 사용되는 폐수 주기적으로 별도 폐기 필요) | [5 empty] | 3회 측정 값 및 평균값 각각 도출 전체 입도 분포 그래프 | O | 휴먼 | 연구원 | 1 | 0.2 | 60 | 144 |  | 70 | 168 | 3 |  |  |  | 연구원 | 1 | 0.25 |  |  | 연구원 | 1 | 0.25 |  |  | 연구원 | 1 | 0.25 |  |  | 연구원 | 1 | 0.25
520 | 양극재기술 | 리사이클 | 분석/측정 실험 | 활물질 분석 | PD 측정기 (HAN TECH CO.) | 압연 밀도 분석 | 장비 calibration | 샘플 loading 되지 않은 몰드를 이용하여 9ton까지 pressing 하며 calibration | Pallet density analyzer | [5 empty] | X |  | 연구원 | 1 | 0.5 | 60 | 360 |  | 70 | 420 | 2 |  |  |  |  | 1 | 0.5 | 60 | 360 |  | 1 | 0.5 | 60 | 360 |  | 1 | 0.5 | 60 | 360 |  | 1 | 0.5 | 60 | 360
521 | 양극재기술 | 리사이클 | 분석/측정 실험 | 활물질 분석 | PD 측정기 (HAN TECH CO.) | 압연 밀도 분석 | 몰드 내 샘플 투입 및 장비 투입 | 1g의 활물질 파우더를 정량하여 몰드에 넣어준 후 장비에 loading | Pallet density analyzer | [5 empty] | X |  | 연구원 | 1 | 0.1 | 60 | 72 |  | 70 | 84 | 2 |  |  |  |  | 1 | 0.1 | 60 | 72 |  | 1 | 0.1 | 60 | 72 |  | 1 | 0.1 | 60 | 72 |  | 1 | 0.1 | 60 | 72
522 | 양극재기술 | 리사이클 | 분석/측정 실험 | 활물질 분석 | PD 측정기 (HAN TECH CO.) | 압연 밀도 분석 | 샘플 측정 | 1 ~ 9 ton, 1ton 간격으로 압연 두께 측정 및 데이터 기록 | Pallet density analyzer |  |  |  |  | 압연밀도 | O | 휴먼 | 연구원 | 0 | 0.5 | 60 | 0 |  | 70 | 0 | 2 |  |  |  |  | 0 | 0.5 | 60 | 0 |  | 0 | 0.5 | 60 | 0 |  | 0 | 0.5 | 60 | 0 |  | 0 | 0.5 | 60 | 0
523 | 양극재기술 | 리사이클 | 분석/측정 실험 | 활물질 분석 | PD 측정기 (HAN TECH CO.) | 압연 밀도 분석 | 클리닝 | 클리닝 | Pallet density analyzer | [5 empty] | X |  | 연구원 | 1 | 0.2 | 60 | 144 |  | 70 | 168 | 2 |  |  |  |  | 1 | 0.2 | 60 | 144 |  | 1 | 0.2 | 60 | 144 |  | 1 | 0.2 | 60 | 144 |  | 1 | 0.2 | 60 | 144
524 | 양극재기술 | 리사이클 | 분석/측정 실험 | 활물질 분석 | XRD 분석 | 결정구조/상(phase) 분석 | 샘플링 | 드라이룸에서 시료 소분 후 분석실 이동 --> 샘플 홀더에 powder 평평하게 샘플링 (한 소재당 3개의 시료/1회 측정), 홀더 주변 클리닝 (에틸알콜 등), 홀더에 샘플명/이름/날짜 수기로 기입, 샘플 홀더 장비에 투입 후 측정 패턴 및 저장 setting - 현재 리사이클팀은 powder 위주 분석 중 | 샘플 홀더, XRD (분석 담당 내 오픈 장비 사용 중 : Bruker사 D8 Endeavor 사용 중) | [5 empty] | X |  | 연구원 | 1 | 0.2 | 60 | 144 |  | 70 | 168 | 3 |  |  |  | 연구원 | 1 | 0.3 |  |  | 연구원 | 1 | 0.3 |  |  | 연구원 | 1 | 0.3 |  |  | 연구원 | 1 | 0.3
525 | 양극재기술 | 리사이클 | 분석/측정 실험 | 활물질 분석 | XRD 분석 | 결정구조/상(phase) 분석 | XRD 측정 | XRD 측정 | XRD (분석 담당 내 오픈 장비 사용 중 : Bruker사 D8 Endeavor 사용 중) |  |  |  |  | lattice parameter, crystal size, impurity, crystalinity' | X |  | 연구원 | 0 | 1 | 60 | 0 |  | 70 | 0 | 3 |  | 팀 연구원이 샘플의 장비 로딩은 직접 하나 xrd 장비가 측정 수행 |  | 연구원 | 0 | 1 |  |  | 연구원 | 0 | 1 |  |  | 연구원 | 0 | 1 |  |  | 연구원 | 0 | 1
526 | 양극재기술 | 리사이클 | 분석/측정 실험 | 활물질 분석 | XRD 분석 | 결정구조/상(phase) 분석 | Data 변환 및 fitting | 분석실 이동 + XRD 측정 컴퓨터에 있는 Eva/ topas 프로그램을 이용하여 data 변환 및 추출 |  |  |  |  | XRD raw data |  | X |  | 연구원 | 1 | 1 | 60 | 720 |  | 70 | 840 | 3 |  |  |  | 연구원 | 1 | 0.2 |  |  | 연구원 | 1 | 0.2 |  |  | 연구원 | 1 | 0.2 |  |  | 연구원 | 1 | 0.2
527 | 양극재기술 | 리사이클 | 분석/측정 실험 | 활물질 분석 | XRD 분석 | 결정구조/상(phase) 분석 | 세척 및 정리 | 사용한 샘플홀더 세척 및 정리 | [6 empty] | X |  | 연구원 | 1 | 0.1 | 60 | 72 |  | 70 | 84 | 3 |  |  |  | 연구원 | 1 | 0.05 |  |  | 연구원 | 1 | 0.05 |  |  | 연구원 | 1 | 0.05 |  |  | 연구원 | 1 | 0.05
528 | 양극재기술 | 리사이클 | 분석/측정 실험 | 활물질 분석 | XRD 분석 | 결정구조/상(phase) 분석 | 그래프 생성 | 추출한 data로 그래프 생성 |  |  |  |  | 변환된 raw data |  | O | 휴먼 | 연구원 | 1 | 0.05 | 60 | 36 |  | 70 | 42 | 3 |  |  |  | 연구원 | 1 | 0.05 |  |  | 연구원 | 1 | 0.05 |  |  | 연구원 | 1 | 0.05 |  |  | 연구원 | 1 | 0.05
529 | 양극재기술 | 리사이클 | 분석/측정 실험 | 활물질 분석 | SEM 분석 | 소재 이미지 분석 | 샘플링 | 샘플홀더에 카본테이프 부착 후, 소량의 powder (혹은 전극) 부착 | 샘 홀더, 카본테이프 | [5 empty] | X |  | 연구원 | 1 | 0.1 | 20 | 24 |  | 25 | 30 | 5 |  |  |  | 연구원 | 1 | 0.05 |  |  | 연구원 | 1 | 0.05 |  |  | 연구원 | 1 | 0.05 |  |  | 연구원 | 1 | 0.05
530 | 양극재기술 | 리사이클 | 분석/측정 실험 | 활물질 분석 | SEM 분석 | 소재 이미지 분석 | 샘플 홀더 장비로 투입 | 분석실로 이동+샘플 홀더 장비로 투입 | [6 empty] | X |  | 연구원 | 1 | 0.1 | 20 | 24 |  | 25 | 30 | 5 |  |  |  | 연구원 | 1 | 0.15 |  |  | 연구원 | 1 | 0.15 |  |  | 연구원 | 1 | 0.15 |  |  | 연구원 | 1 | 0.15
531 | 양극재기술 | 리사이클 | 분석/측정 실험 | 활물질 분석 | SEM 분석 | 소재 이미지 분석 | 이미지 생성 | 원하는 샘플 SEM 이미지 (입자의 형태를 잘 확인할 수 있는) 확인 후 배율별로 각각 캡쳐 (배율별, SE/BSE 모드 각각 촬영) | SEM (분석 담당 내 오픈 장비 사용 중 : Hitachi사 S4800 또는 JEOL IT710HR 등) |  |  |  |  | particle image | O | 휴먼 | 연구원 | 1 | 0.5 | 20 | 120 |  | 25 | 150 | 5 |  |  |  | 연구원 | 1 | 0.5 |  |  | 연구원 | 1 | 0.5 |  |  | 연구원 | 1 | 0.5 |  |  | 연구원 | 1 | 0.5
532 | 양극재기술 | 리사이클 | 분석/측정 실험 | 활물질 분석 | SEM 분석 | 소재 이미지 분석 | EDS 분석 | EDS 분석 | SEM (분석 담당 내 오픈 장비 사용 중 : Hitachi사 S4800 또는 JEOL IT710HR 등) |  |  |  |  | elemental distribution image, surface elements ratio | O | 휴먼 | 연구원 | 1 | 0.5 | 20 | 120 |  | 25 | 150 | 5 |  |  |  | 연구원 | 1 | 0.3 |  |  | 연구원 | 1 | 0.3 |  |  | 연구원 | 1 | 0.3 |  |  | 연구원 | 1 | 0.3
533 | 양극재기술 | 리사이클 | 분석/측정 실험 | 활물질 분석 | SEM 분석 | 소재 이미지 분석 | Data 저장 | Data 저장 후 추출 | [6 empty] | X |  | 연구원 | 1 | 0.1 | 20 | 24 |  | 25 | 30 | 5 |  |  |  | 연구원 | 1 | 0.05 |  |  | 연구원 | 1 | 0.05 |  |  | 연구원 | 1 | 0.05 |  |  | 연구원 | 1 | 0.05
534 | 양극재기술 | 리사이클 | 분석/측정 실험 | 활물질 분석 | SEM 분석 | 소재 이미지 분석 | 샘플 홀더 자동 배출 | 샘플 홀더 배출 | [6 empty] | X |  | 연구원 | 1 | 0.1 | 20 | 24 |  | 25 | 30 | 5 |  |  |  | 연구원 | 1 | 0.05 |  |  | 연구원 | 1 | 0.05 |  |  | 연구원 | 1 | 0.05 |  |  | 연구원 | 1 | 0.05
535 | 양극재기술 | 리사이클 | 분석/측정 실험 | 활물질 분석 | SEM 분석 | 소재 이미지 분석 | 샘플 홀더 클리닝 | 샘플 홀더 클리닝 | [6 empty] | X |  | 연구원 | 1 | 0.1 | 20 | 24 |  | 25 | 30 | 5 |  |  |  | 연구원 | 1 | 0.01 |  |  | 연구원 | 1 | 0.01 |  |  | 연구원 | 1 | 0.01 |  |  | 연구원 | 1 | 0.01
536 | 양극재기술 | 리사이클 | 분석/측정 실험 | 활물질 분석 | SEM 분석(이온밀링) | 소재 이미지 분석 | 이온밀링 | 일부 연구원들은 라이선스를 받아 직접 측정하기도 하나, quality있는 분석과 결과를 위해 분석담당에 분석 의뢰 중 | [6 empty] | X |  | 연구원 | 1 | 1 | 10 | 120 |  | 13 | 156 | 5
537 | 양극재기술 | 리사이클 | 분석/측정 실험 | 활물질 분석 | SEM 분석(이온밀링) | 소재 이미지 분석 | 전극 단면 분석 (SEM/EDS) | 26년 기준 시료 ~20개 의뢰 | [5 empty] | particle image | X |  | 연구원 | 1 | 1 | 10 | 120 |  | 13 | 156 | 5
538 | 양극재기술 | 리사이클 | 분석/측정 실험 | 활물질 분석 | 수분 함량 측정 | 양극 활물질 수분 함량 측정 | 샘플링 | 전용 바이알에 시료 1g 소분 | Kral Fischer용 vial | [5 empty] | X |  | 연구원 | 1 | 0.1 | 30 | 36 |  | 30 | 36 | 1 |  | 시료 샘플링에 대한 기준으로 ManPower 작성하였음. 타팀 장비 예약 사용으로 스팟성으로 측정 중. 자동화 가능하다면 대부분의 시료 측정 의사 높음. |  | 연구원 | 1 | 0.05 |  |  | 연구원 | 1 | 0.05 |  |  | 연구원 | 1 | 0.05 |  |  | 연구원 | 1 | 0.05
539 | 양극재기술 | 리사이클 | 분석/측정 실험 | 활물질 분석 | 수분 함량 측정 | 양극 활물질 수분 함량 측정 | 빈 바이알과 샘플소분한 바이알 장착 | Karl Fischer 장비에 위치시킴. (빈 병의 수분 측정 위한 1개 포함) | [6 empty] | X |  | 연구원 | 1 | 0.05 | 30 | 18 |  | 30 | 18 | 1 |  |  |  | 연구원 | 1 | 0.01 |  |  | 연구원 | 1 | 0.01 |  |  | 연구원 | 1 | 0.01 |  |  | 연구원 | 1 | 0.01
540 | 양극재기술 | 리사이클 | 분석/측정 실험 | 활물질 분석 | 수분 함량 측정 | 양극 활물질 수분 함량 측정 | 측정 온도 조건 설정 | 원하는 측정 온도 조건 설정 | [6 empty] | X |  | 연구원 | 1 | 0.05 | 30 | 18 |  | 30 | 18 | 1 |  |  |  | 연구원 | 1 | 0.15 |  |  | 연구원 | 1 | 0.15 |  |  | 연구원 | 1 | 0.15 |  |  | 연구원 | 1 | 0.15
541 | 양극재기술 | 리사이클 | 분석/측정 실험 | 활물질 분석 | 수분 함량 측정 | 양극 활물질 수분 함량 측정 | Calibration | 수분함량 측정 시작 후 장비에 연결된 비커 내 용액의 상태 칼리브레이션 시작 | [6 empty] | X |  | 연구원 | 1 | 0.25 | 30 | 90 |  | 30 | 90 | 1 |  | 용액을 교체한지 오래됐거나 수분에 많이 노출이 됐을 경우, 칼리브레이션이 최대 30분 이상 또는 정상 진행 어려움. 이 경우 용액 교체 필수. |  | 연구원 | 1 | 0.3 |  |  | 연구원 | 1 | 0.3 |  |  | 연구원 | 1 | 0.3 |  |  | 연구원 | 1 | 0.3
542 | 양극재기술 | 리사이클 | 분석/측정 실험 | 활물질 분석 | 수분 함량 측정 | 양극 활물질 수분 함량 측정 | 측정 | 장비가 설정한 시료의 개수만큼 자동으로 위치 바꿔가며 측정함. | [5 empty] | 수분 함량 | O | 휴먼 | 연구원 | 0 | 0.25 | 30 | 0 |  | 30 | 0 | 1 |  |  |  | 연구원 | 0 | 0.25 |  |  | 연구원 | 0 | 0.25 |  |  | 연구원 | 0 | 0.25 |  |  | 연구원 | 0 | 0.25
543 | 양극재기술 | 리사이클 | 분석/측정 실험 | 활물질 분석 | 수분 함량 측정 | 양극 활물질 수분 함량 측정 | Data 정리 | data 저장 후 추출 | Kral Fischer |  |  |  | 시료 개수, 무게, 블랭크 여부(Reference)로 사용 여부 |  | X |  | 연구원 | 1 | 0.1 | 30 | 36 |  | 30 | 36 | 1 |  | 시료 샘플링에 대한 기준으로 ManPower 작성하였음. 타팀 장비 예약 사용으로 스팟성으로 측정 중. 자동화 가능하다면 대부분의 시료 측정 의사 높음. |  | 연구원 | 1 | 0.01 |  |  | 연구원 | 1 | 0.01 |  |  | 연구원 | 1 | 0.01 |  |  | 연구원 | 1 | 0.01
544 | 양극재기술 | 리사이클 | 분석/측정 실험 | 활물질 분석 | 수분 함량 측정 | 양극 활물질 수분 함량 측정 | 세척 및 정리 | 세척및 정리 | Kral Fischer | [5 empty] | X |  | 연구원 | 1 | 0.1 | 30 | 36 |  | 30 | 36 | 1 |  | 실제 측정에 대한 기준으로 Man Power 작성하였음. Carlibration 완료 시, 실제 측정 과정 중에는 사람의 관여 없이 기계가 자동으로 측정 진행. |  | 연구원 | 1 | 0.05 |  |  | 연구원 | 1 | 0.05 |  |  | 연구원 | 1 | 0.05 |  |  | 연구원 | 1 | 0.05
545 | 양극재기술 | 리사이클 | 분석/측정 실험 | 활물질 분석 | 잔류 리튬 측정(LI2CO3, LIOH, LBO) | pH calibration | 산성, 중성, 염기성 표준 용액으로 장비 calibraition |  | Karl Fischer | [5 empty] | X |  | 연구원 | 1 | 0.1 | 10 | 12 |  | 12 | 14.4 | 2 |  |  |  |  | 1 | 0.1 | 10 | 12 |  | 1 | 0.1 | 10 | 12 |  | 1 | 0.1 | 10 | 12 |  | 1 | 0.1 | 10 | 12
546 | 양극재기술 | 리사이클 | 분석/측정 실험 | 활물질 분석 | 잔류 리튬 측정(LI2CO3, LIOH, LBO) | 샘플 준비(정량 소분 및 교반) | 1 g의 활물질을 정량하고 3차 증류수와 혼합하여 mixing |  | Karl Fischer | [5 empty] | X |  | 연구원 | 1 | 0.1 | 10 | 12 |  | 12 | 14.4 | 2 |  |  |  |  | 1 | 0.1 | 10 | 12 |  | 1 | 0.1 | 10 | 12 |  | 1 | 0.1 | 10 | 12 |  | 1 | 0.1 | 10 | 12
547 | 양극재기술 | 리사이클 | 분석/측정 실험 | 활물질 분석 | 잔류 리튬 측정(LI2CO3, LIOH, LBO) | 샘플 준비(여과) | 감압필터를 사용하여 혼합 용액 추출 |  | Karl Fischer | [5 empty] | X |  | 연구원 | 1 | 0.2 | 10 | 24 |  | 12 | 28.8 | 2 |  |  |  |  | 1 | 0.2 | 10 | 24 |  | 1 | 0.2 | 10 | 24 |  | 1 | 0.2 | 10 | 24 |  | 1 | 0.2 | 10 | 24
548 | 양극재기술 | 리사이클 | 분석/측정 실험 | 활물질 분석 | 잔류 리튬 측정(LI2CO3, LIOH, LBO) | 측정 | 필터링 된 용액을 잔류 리튬 측정장치를 사용하여 측정 |  | Karl Fischer |  |  |  |  | LiOH, Li2CO3, LBO 함량 | O | 휴먼 | 연구원 | 0 | 0.2 | 10 | 0 |  | 12 | 0 | 2 |  |  |  |  | 0 | 0.2 | 10 | 0 |  | 0 | 0.2 | 10 | 0 |  | 0 | 0.2 | 10 | 0 |  | 0 | 0.2 | 10 | 0
549 | 양극재기술 | 리사이클 | 분석/측정 실험 | 활물질 분석 | 잔류 리튬 측정(LI2CO3, LIOH, LBO) | 장비 세척 | 3차 증류수를 사용하여 장비 세척 |  | Karl Fischer | [5 empty] | X |  | 연구원 | 1 | 0.1 | 10 | 12 |  | 12 | 14.4 | 2 |  |  |  |  | 1 | 0.1 | 10 | 12 |  | 1 | 0.1 | 10 | 12 |  | 1 | 0.1 | 10 | 12 |  | 1 | 0.1 | 10 | 12
550 | 양극재기술 | 리사이클 | 분석/측정 실험 | 활물질 분석 | ICP 분석 | 특정 원소 함량 분석 | 분석 담당 의뢰중 | 분석 의뢰 (분석담당), '26년 기준 ~10개 시료 분석 의뢰 | ICP-OES |  |  |  |  | 금속 함량 측정 |  |  | 분석 담당 연구원 | 0 | 3 | 10 | 0 |  | 15 | 0 | 3 |  |  |  | 분석 담당 연구원 |  |  |  |  | 분석 담당 연구원 |  |  |  |  | 분석 담당 연구원 |  |  |  |  | 분석 담당 연구원
551 | 양극재기술 | 리사이클 | 분석/측정 실험 | 활물질 분석 | IC 분석 | 비금속 함량 분석 | 분석팀 의뢰_미량(약 1g 수준) 시료 분석 의뢰, 분석팀 SOP 활용 |  | IC |  |  |  |  | 비금속 함량 측정 |  |  | 분석 의뢰 | 0 | 3 | 10 | 0 |  | 15 | 0 | 3 | [7 empty] | 0 |  |  |  |  | 0 |  |  |  |  | 0 |  |  |  |  | 0
552 | 양극재기술 | 리사이클 | 분석/측정 실험 | 활물질 분석 | 탄소 성분 분석 | 탄소 함량 분석 | 분석팀 의뢰_미량(약 1g 수준) 시료 분석 의뢰, 분석팀 SOP 활용 |  | CS |  |  |  |  | 탄소 함량 분석 |  |  | 분석 의뢰 | 0 | 3 | 10 | 0 |  | 15 | 0 | 3 | [7 empty] | 0 |  |  |  |  | 0 |  |  |  |  | 0 |  |  |  |  | 0
553 | 양극재기술 | 리사이클 | 분석/측정 실험 | 활물질 분석 | DSC 분석 | 반응 공정 메카니즘 분석 | 분석팀 의뢰_미량(약 1g 수준) 시료 분석 의뢰, 분석팀 SOP 활용 |  | DSC |  |  |  |  | 온도에 따른 반응 에너지 측정 |  |  | 분석 의뢰 | 0 | 12 | 10 | 0 |  | 12 | 0 | 1 | [7 empty] | 0 |  |  |  |  | 0 |  |  |  |  | 0 |  |  |  |  | 0
554 | 양극재기술 | 리사이클 | 분석/측정 실험 | 활물질 분석 | TGA 분석 | 반응 공정 메카니즘 분석 | 분석팀 의뢰_미량(약 1g 수준) 시료 분석 의뢰, 분석팀 SOP 활용 |  | TGA 장비 |  |  |  |  | 온도에 따른 질량 측정 |  |  | 분석 의뢰 | 0 | 12 | 2 | 0 |  | 3 | 0 | 1 | [7 empty] | 0 |  |  |  |  | 0 |  |  |  |  | 0 |  |  |  |  | 0
555 | 양극재기술 | 리사이클 | 분석/측정 실험 | 활물질 분석 | XPS | 코팅 성분 및 doping 원소 분석 | 분석팀 의뢰_미량(약 1g 수준) 시료 분석 의뢰, 분석팀 SOP 활용 |  | XPS |  |  |  |  | 표면 성분, 코팅 두께 측정 |  |  | 분석 의뢰 | 0 | 6 | 10 | 0 |  | 15 | 0 | 1 | [7 empty] | 0 |  |  |  |  | 0 |  |  |  |  | 0 |  |  |  |  | 0
556 | 양극재기술 | 리사이클 | 분석/측정 실험 | 활물질 분석 | RAMAN | 코팅층 결함 분석(탄소코팅) | 분석팀 의뢰_미량(약 1g 수준) 시료 분석 의뢰, 분석팀 SOP 활용 |  | RAMAN |  |  |  |  | 탄소 코팅층 D/G ratio |  |  | 분석 의뢰 | 0 | 3 | 1 | 0 |  | 2 | 0 | 3 | [7 empty] | 0 |  |  |  |  | 0 |  |  |  |  | 0 |  |  |  |  | 0
557 | 양극재기술 | 리사이클 | 분석/측정 실험 | 활물질 분석 | FT-IR 분석 | 코팅층 표면 작용기 분석(탄소 코팅) | 분석팀 의뢰_미량(약 1g 수준) 시료 분석 의뢰, 분석팀 SOP 활용 |  | FT-IR |  |  |  |  | 탄소 코팅층 표면 작용기 검출 |  |  | 분석 의뢰 | 0 | 0.5 | 1 | 0 |  | 2 | 0 | 3 | [7 empty] | 0 |  |  |  |  | 0 |  |  |  |  | 0 |  |  |  |  | 0
558 | 양극재기술 | 리사이클 | 분석/측정 실험 | 활물질 분석 | AES | 코팅 표면 커버리지 분석(탄소 코팅) | 분석팀 의뢰_미량(약 1g 수준) 시료 분석 의뢰, 분석팀 SOP 활용 |  | AES |  |  |  |  | 탄소 코틷층 표면 distribution |  |  | 분석 의뢰 | 0 | 0.5 | 1 | 0 |  | 2 | 0 | 1 | [7 empty] | 0 |  |  |  |  | 0 |  |  |  |  | 0 |  |  |  |  | 0
559 | 양극재기술 | 리사이클 | 분석/측정 실험 | 활물질 분석 | TEM/EDS/EDP | 도핑 및 코팅 이미지 분석 및 lattice parameter 분석 | 분석팀 의뢰_미량(약 1g 수준) 시료 분석 의뢰, 분석팀 SOP 활용 |  | TEM/EDS/EDP |  |  |  |  | doping/coating 이미지, ED pattern |  |  | 분석 의뢰 | 0 | 3 | 1 | 0 |  | 2 | 0 | 1 | [7 empty] | 0 |  |  |  |  | 0 |  |  |  |  | 0 |  |  |  |  | 0
560 | 양극재기술 | 리사이클 | 샘플 제작 실험 | 선분산/슬러리 제작 | 양극 슬러리 제작 | 슬러리 물성 평가 및 코인셀/모노셀 제작용 양극 슬러리 제작 | 1차 재료 계량 | 도전재+바인더 premixing 계량 (slurry 제작 전 믹서 사용하여 미리 대량 제조). 손실 방지위해 mixing통 (Nalgene bottle)에 직접 계량 | 저울 | [7 empty] | 연구원 | 1 | 0.25 | 5 | 15 |  | 7 | 21 | 1
561 | 양극재기술 | 리사이클 | 샘플 제작 실험 | 선분산/슬러리 제작 | 양극 슬러리 제작 | 슬러리 물성 평가 및 코인셀/모노셀 제작용 양극 슬러리 제작 | 2차 계량 | 활물질 계량 (유선지 대신 Al foil 이용) 뒤 mixing통에 혼합 (슬러리 조성은 평가 양극재마다 상이) | 저울 | [7 empty] | 연구원 | 1 | 0.25 | 5 | 15 |  | 7 | 21 | 1
562 | 양극재기술 | 리사이클 | 샘플 제작 실험 | 선분산/슬러리 제작 | 양극 슬러리 제작 | 슬러리 물성 평가 및 코인셀/모노셀 제작용 양극 슬러리 제작 | 고형분 맞추기 | 고형분 양 고려하여 NMP 추가 투입 | [8 empty] | 연구원 | 1 | 0.1 | 5 | 6 |  | 7 | 8.4 | 1
563 | 양극재기술 | 리사이클 | 샘플 제작 실험 | 선분산/슬러리 제작 | 양극 슬러리 제작 | 슬러리 물성 평가 및 코인셀/모노셀 제작용 양극 슬러리 제작 | 1차 믹싱 | 슬러리 1차 혼합 (thinky mixer) (믹싱 rpm 및 시간은 평가 양극재마다 상이) | TK mixer (Primix-HIVIS MIX Model 2P-03), 저울 | [7 empty] | 연구원 | 1 | 0.25 | 5 | 15 |  | 7 | 21 | 1
564 | 양극재기술 | 리사이클 | 샘플 제작 실험 | 선분산/슬러리 제작 | 양극 슬러리 제작 | 슬러리 물성 평가 및 코인셀/모노셀 제작용 양극 슬러리 제작 | 뭉친부분 풀어주기 | Nalgene bottle 개봉 뒤 spatula로 휘저으며 뭉친 부분 풀어주기 | [8 empty] | 연구원 | 1 | 0.1 | 5 | 6 |  | 7 | 8.4 | 1
565 | 양극재기술 | 리사이클 | 샘플 제작 실험 | 선분산/슬러리 제작 | 양극 슬러리 제작 | 슬러리 물성 평가 및 코인셀/모노셀 제작용 양극 슬러리 제작 | 2차 믹싱 | 슬러리 2차 혼합 (thinky mixer) | TK mixer (Primix-HIVIS MIX Model 2P-03), 저울 | [7 empty] | 연구원 | 1 | 0.25 | 5 | 15 |  | 7 | 21 | 1
566 | 양극재기술 | 리사이클 | 샘플 제작 실험 | 선분산/슬러리 제작 | 양극 슬러리 제작 | 슬러리 물성 평가 및 코인셀/모노셀 제작용 양극 슬러리 제작 | 장비 세척 및 정리 | 믹싱 완료 후 장비 세척 및 정리 | [8 empty] | 연구원 | 1 | 0.5 | 5 | 30 |  | 7 | 42 | 1
567 | 양극재기술 | 리사이클 | 분석/측정 실험 | 슬러리 분석 | 점도, 유변물성 측정 (슬러리) | 슬러리 점도 및 유변물성 측정 | 슬러리 샘플링 | 주사기에 슬러리 11ml 샘플링 (샘플 1종당 4개) 후 1개를 제외하고 3개는 상온 챔버에 보관 | [6 empty] | X |  | 연구원 | 1 | 0.2 | 5 | 12 |  | 7 | 16.8 | 2 |  |  |  | 연구원 | 1 | 0.2 |  |  | 연구원 | 1 | 0.2 |  |  | 연구원 | 1 | 0.2 |  |  | 연구원 | 1 | 0.2
568 | 양극재기술 | 리사이클 | 분석/측정 실험 | 슬러리 분석 | 점도, 유변물성 측정 (슬러리) | 슬러리 점도 및 유변물성 측정 | Calibraton | 장비 calibration 진행 -> geomerty 장착 후 calibration 추가 진행 (장비 오류 확인 작업), 4회 반복 (0, 1, 2, 7일) | Rheometer (TA instrument) | [5 empty] | X |  | 연구원 | 1 | 0.2 | 5 | 12 |  | 7 | 16.8 | 2 |  |  |  | 연구원 | 1 | 0.2 |  |  | 연구원 | 1 | 0.2 |  |  | 연구원 | 1 | 0.2 |  |  | 연구원 | 1 | 0.2
569 | 양극재기술 | 리사이클 | 분석/측정 실험 | 슬러리 분석 | 점도, 유변물성 측정 (슬러리) | 슬러리 점도 및 유변물성 측정 | 슬러리 투입 | 주사기로 슬러리 9-11ml 투입 후 측정 조건/저장 setting | 주사기, 항온 챔버 (25℃) | [5 empty] | X |  | 연구원 | 1 | 0.1 | 5 | 6 |  | 7 | 8.4 | 2 |  |  |  | 연구원 | 1 | 0.1 |  |  | 연구원 | 1 | 0.1 |  |  | 연구원 | 1 | 0.1 |  |  | 연구원 | 1 | 0.1
570 | 양극재기술 | 리사이클 | 분석/측정 실험 | 슬러리 분석 | 점도, 유변물성 측정 (슬러리) | 슬러리 점도 및 유변물성 측정 | 슬러리 유변물성 측정 | 유변 물성 측정 (시퀀스에 따라 측정소요 시간 달라짐) | Rheometer (TA instrument) |  |  |  |  | shear rate에 따른 점도값 | X |  | 연구원 | 0 | 0.7 | 5 | 0 |  | 7 | 0 | 2 |  |  |  | 연구원 | 0 | 0.7 |  |  | 연구원 | 0 | 0.7 |  |  | 연구원 | 0 | 0.7 |  |  | 연구원 | 0 | 0.7
571 | 양극재기술 | 리사이클 | 분석/측정 실험 | 슬러리 분석 | 점도, 유변물성 측정 (슬러리) | 슬러리 점도 및 유변물성 측정 | Data 정리 | data 추출 및 초기 점도 대비 1, 2, 7일차 점도 변화율 계산/정리 (data 정리는 동일 시료 한번에 정리) |  |  |  |  | 0, 1, 2, 7일차 shear rate 2.5 1/s일 때 점도값 | 점도 변화율 | X |  | 연구원 | 1 | 0.1 | 5 | 6 |  | 7 | 8.4 | 2 |  |  |  | 연구원 | 1 | 0.1 |  |  | 연구원 | 1 | 0.1 |  |  | 연구원 | 1 | 0.1 |  |  | 연구원 | 1 | 0.1
572 | 양극재기술 | 리사이클 | 분석/측정 실험 | 슬러리 분석 | 점도, 유변물성 측정 (슬러리) | 슬러리 점도 및 유변물성 측정 | 사용한 장비세척 | 사용한 장비 세척 | [8 empty] | 연구원 | 1 | 0.1 | 5 | 6 |  | 7 | 8.4 | 2 |  |  |  | 연구원 | 1 | 0.1 |  |  | 연구원 | 1 | 0.1 |  |  | 연구원 | 1 | 0.1 |  |  | 연구원 | 1 | 0.1
573 | 양극재기술 | 리사이클 | 분석/측정 실험 | 전극 분석 실험 | 전극 porosity 측정 | 전극 두께/무게/기공률 | 전극 압연 | Roll press의 press 두께를 조절하여 압연 두께 제어 | 두께 측정기 + 저울 + 지공률계 | [5 empty] | O | 휴먼 | 연구원 | 1 | 0.1 | 20 | 24 |  | 30 | 36 | 1 | [7 empty] | 0 |  |  |  |  | 0 |  |  |  |  | 0 |  |  |  |  | 0
574 | 양극재기술 | 리사이클 | 분석/측정 실험 | 전극 분석 실험 | 전극 porosity 측정 | 전극 두께/무게/기공률 | 두께 및 무게 측정 | 코인셀 양극 타발기로 타발 후 두께 및 무게 측정 | [5 empty] | 전극 두께, 무게 |  |  | 연구원 | 1 | 0.3 | 20 | 72 |  | 30 | 108 | 1
575 | 양극재기술 | 리사이클 | 분석/측정 실험 | 전극 분석 실험 | 전극 porosity 측정 | 전극 두께/무게/기공률 | 기공률 계산 | 두께 및 무게 측정치를 활용하여 기공률 계산 | [5 empty] | 기공률 |  |  | 연구원 | 1 | 0.1 | 20 | 24 |  | 30 | 36 | 1
576 | 양극재기술 | 리사이클 | 분석/측정 실험 | 전극 분석 실험 | 90도 peel-off 측정 | 집전체와 활물질층간 접착력 확인 | 시편 준비 | 슬라이드 글라스/3M tape에 전극을 일정 길이로 부착 | [6 empty] | O | 휴먼 | 연구원 | 1 | 1 | 5 | 60 |  | 6 | 72 | 2 | [7 empty] | 0 |  |  |  |  | 0 |  |  |  |  | 0 |  |  |  |  | 0
577 | 양극재기술 | 리사이클 | 분석/측정 실험 | 전극 분석 실험 | 90도 peel-off 측정 | 집전체와 활물질층간 접착력 확인 | 장비 로딩 | UTM 장비에 시편 로딩 | UTM 장비 | [7 empty] | 연구원 | 1 | 0.5 | 5 | 30 |  | 6 | 36 | 2
578 | 양극재기술 | 리사이클 | 분석/측정 실험 | 전극 분석 실험 | 90도 peel-off 측정 | 집전체와 활물질층간 접착력 확인 | 측정 | 90도 방향으로 전극을 peel-off 하면서 단락 측정 시작 | UTM 장비 |  |  |  |  | 전극 탈리 force |  |  | 연구원 | 1 | 0.5 | 5 | 30 |  | 6 | 36 | 2
579 | 양극재기술 | 리사이클 | 분석/측정 실험 | 전극 분석 실험 | 90도 peel-off 측정 | 집전체와 활물질층간 접착력 확인 | Data 정리 | 단락 시점 데이터 정리 | [8 empty] | 연구원 | 1 | 0.1 | 5 | 6 |  | 6 | 7.2 | 2
580 | 양극재기술 | 리사이클 | 샘플 제작 실험 | 전극 제작 | 코인셀 용 양극 전극 제작 | 코인셀용 양극 전극 코팅 | 소재준비 (이송) | 양극 슬러리 준비 | [8 empty] | 연구원 | 1 | 0.1 | 30 | 36 |  | 50 | 60 | 5
581 | 양극재기술 | 리사이클 | 샘플 제작 실험 | 전극 제작 | 코인셀 용 양극 전극 제작 | 코인셀용 양극 전극 코팅 | 코팅 | 슬러리를 Al foil 위에 도포한 후, 목표 전극무게 (~420mg/25cm2) 수준이 되도록 doctor blade gap 조절하여 코팅 | [8 empty] | 연구원 | 1 | 0.1 | 30 | 36 |  | 50 | 60 | 5
582 | 양극재기술 | 리사이클 | 샘플 제작 실험 | 전극 제작 | 코인셀 용 양극 전극 제작 | 코인셀용 양극 전극 코팅 | 건조 | 코팅된 Al foil이 들뜨거나 기울어져 슬러리 로딩 불균일이 발생하지 않도록 건조과정 동안 고정 필요 | [8 empty] | 연구원 | 0 | 0.5 | 30 | 0 |  | 50 | 0 | 5
583 | 양극재기술 | 리사이클 | 샘플 제작 실험 | 전극 제작 | 코인셀 용 양극 전극 제작 | 코인셀용 양극 전극 코팅 | 장비 세척 및 정리 | 사용한 코터 세척 및 정리 | [8 empty] | 연구원 | 1 | 0.1 | 30 | 36 |  | 50 | 60 | 5
584 | 양극재기술 | 리사이클 | 샘플 제작 실험 | 전극 제작 | 코인셀 용 양극 전극 제작 | 코인셀용 양극 전극 코팅 | 압연 | 2cm 폭으로 전극 cutting 뒤 target porosity에 맞게 압연기 gap 조절하여 압연 2회 진행 (lab설비 기준) | [5 empty] | 전극 두께, 무게, 기공률 |  |  | 연구원 | 1 | 0.1 | 30 | 36 |  | 50 | 60 | 5
585 | 양극재기술 | 리사이클 | 샘플 제작 실험 | 전극 제작 | 코인셀 용 양극 전극 제작 | 코인셀용 양극 전극 코팅 | 장비 세척 및 정리 | 사용한 압연기 세척 및 정리 | [8 empty] | 연구원 | 1 | 0.1 | 30 | 36 |  | 50 | 60 | 5
586 | 양극재기술 | 리사이클 | 샘플 제작 실험 | 셀 제작 | 코인셀 제작 | Coin half cell 제작 | 코인셀 조립 | 코인셀 조립 및 클램핑, 에틸알콜로 누액된 전해액 닦기 등 | 글러브 박스, 타발기, 클램핑기 | [7 empty] | 연구원 | 1 | 0.5 | 30 | 180 |  | 50 | 300 | 5
587 | 양극재기술 | 리사이클 | 샘플 제작 실험 | 셀 제작 | 코인셀 제작 | Coin half cell 제작 | 코인셀 조립 후 OCV 측정 | OCV 측정 | [5 empty] | OCV |  |  | 연구원 | 1 | 0.1 | 30 | 36 |  | 50 | 60 | 5
588 | 양극재기술 | 리사이클 | 전기화학평가 | 셀 평가_코인셀 | 코인셀 평가 | 코인셀 rate capability 평가 | 비어있는 충방전 채널에 코인셀 체결 | 전극 로딩을 반영하여, 0.1/0.005C에 해당하는 current 값 확인, 충방전기 챔버로 이동 후 , 코인셀 체결, 충방전 패턴 설정 및 저장 | [8 empty] | 연구원 | 1 | 0.1 | 30 | 36 |  | 50 | 60 | 5
589 | 양극재기술 | 리사이클 | 전기화학평가 | 셀 평가_코인셀 | 코인셀 평가 | 코인셀 rate capability 평가 | 충방전 평가 진행 | 24시간 상온 wetting 후, 충방전 평가 진행 | [5 empty] | 1st cycle 충/방전 용량 |  |  | 연구원 | 0 | 48 | 30 | 0 |  | 50 | 0 | 5
590 | 양극재기술 | 리사이클 | 전기화학평가 | 셀 평가_코인셀 | 코인셀 평가 | 코인셀 rate capability 평가 | Data 정리 및 용량/효율 계산 | data추출 및 정리 | [8 empty] | 연구원 | 1 | 0.3 | 30 | 108 |  | 50 | 180 | 5
591 | 양극재기술 | 리사이클 | 전기화학평가 | 셀 평가_코인셀 | 코인셀 평가 | 코인셀 rate capability 평가 | 그래프 생성 | 오리진 프로그램으로 그래프 생성 | [8 empty] | 연구원 | 1 | 0.3 | 30 | 108 |  | 50 | 180 | 5
592 | 양극재기술 | 리사이클 | 전기화학평가 | 셀 평가_코인셀 | 코인셀 평가 | 코인셀 rate capability 평가 | 비어있는 충방전 채널에 코인셀 체결 | 전극 로딩 반영, C-rate에 해당하는 current값 확인, 충방전기 챔버로 이동 후 , 코인셀 체결, 충방전 패턴 설정 및 저장 | PC, 항온 챔버 | [7 empty] | 연구원 | 1 | 0.3 | 30 | 108 |  | 50 | 180 | 5
593 | 양극재기술 | 리사이클 | 전기화학평가 | 셀 평가_코인셀 | 코인셀 평가 | 코인셀 rate capability 평가 | Rate 별 평가 | rate 별 충/방전 평가 진행 | PNE 충방전기 (5V, 0.1A) or TOYO system(Toscat-3100), PC, 항온챔버 |  |  |  |  | C rate별 충/방전 용량/효율 |  |  | 연구원 | 0 | 148 | 30 | 0 |  | 50 | 0 | 5
594 | 양극재기술 | 리사이클 | 전기화학평가 | 셀 평가_코인셀 | 코인셀 평가 | 코인셀 rate capability 평가 | Data 정리 | data추출 및 정리 | [8 empty] | 연구원 | 1 | 0.3 | 30 | 108 |  | 50 | 180 | 5
595 | 양극재기술 | 리사이클 | 전기화학평가 | 셀 평가_코인셀 | 코인셀 평가 | 코인셀 rate capability 평가 | 그래프 생성 | 오리진 프로그램으로 그래프 생성 | [8 empty] | 연구원 | 1 | 0.3 | 30 | 108 |  | 50 | 180 | 5
596 | 양극재기술 | 리사이클 | 샘플 제작 실험 | 셀 제작 | 모노셀 제작 | 소재준비 | 모노셀 용 전극 타발 | 양/음극 모노셀 타발 | 모노셀 타발기 | [7 empty] | 연구원,도급 | 1 | 0.5 | 10 | 60 |  | 15 | 90 | 7 |  | 모노셀 전극 타발은 팀 연구원이 수행 |  | 연구원,도급 | 1 | 0.5 |  |  | 연구원,도급 | 1 | 0.5 |  |  | 연구원,도급 | 1 | 0.5 |  |  | 연구원,도급 | 1 | 0.5
597 | 양극재기술 | 리사이클 | 샘플 제작 실험 | 셀 제작 | 모노셀 제작 | 소재준비 | 양/음극 tap 닦기 | tap 부분의 활물질 층 제거 | [8 empty] | 연구원, 도급 | 1 | 1 | 10 | 120 |  | 15 | 180 | 7 |  | 모노셀 탭 세척은 팀 연구원이 전량 수행 |  | 연구원, 도급 | 1 | 0.5 |  |  | 연구원, 도급 | 1 | 0.5 |  |  | 연구원, 도급 | 1 | 0.5 |  |  | 연구원, 도급 | 1 | 0.5
598 | 양극재기술 | 리사이클 | 샘플 제작 실험 | 셀 제작 | 모노셀 제작 | 모노셀 제작 | 실링 후, 모노셀 수작업실 전달 | 실링 후, 모노셀 수작업실 (전지동)에 전달 | 진공 포장기 (SM600-L. or SW600-W) | [7 empty] | 연구원 | 1 | 0.1 | 10 | 12 |  | 15 | 18 | 7 |  | 자동화가 가능하다면, 수작업실 전달 과정 삭제 가능 |  | 연구원 | 1 | 0.1 |  |  | 연구원 | 1 | 0.1 |  |  | 연구원 | 1 | 0.1 |  |  | 연구원 | 1 | 0.1
599 | 양극재기술 | 리사이클 | 샘플 제작 실험 | 셀 제작 | 모노셀 제작 | 모노셀 제작 | 모노셀 조립 | 모노셀 조립 | [8 empty] | 도급 | 0 | 24 | 10 | 0 |  | 15 | 0 | 7 |  | 모노셀 도급 조립을 위한 전극 전달 후 조립셀을 수령하기 까지 일반적으로 걸리는 시간 및 월단위 도급 의뢰되는 활물질의 종류 |  | 도급 |  |  |  |  | 도급 |  |  |  |  | 도급 |  |  |  |  | 도급
600 | 양극재기술 | 리사이클 | 샘플 제작 실험 | 셀 제작 | 모노셀 제작 | 모노셀 제작 | 수작업실에서 모노셀 수령 | 모노셀 수작업실(전지동)에서 모노셀 수령 | [8 empty] | 연구원 | 1 | 0.1 | 10 | 12 |  | 15 | 18 | 7 |  | 자동화가 가능하다면, 수작업실 수령 과정 삭제 가능, 건조는 필요하므로 공정 시간 감소 필요 |  | 연구원 | 1 | 0.1 |  |  | 연구원 | 1 | 0.1 |  |  | 연구원 | 1 | 0.1 |  |  | 연구원 | 1 | 0.1
601 | 양극재기술 | 리사이클 | 샘플 제작 실험 | 셀 제작 | 모노셀 제작 | 전해액 주액 | 건조된 모노셀 실링 후, degas 장비로 이동 | 건조된 모노셀 실링/ 전해액, 피펫 등 준비 후 degas 장비로 이동 (드라이룸) | 진공 포장기 (SM600-L. or SW600-W) | [7 empty] | 연구원 | 1 | 0.1 | 10 | 12 |  | 15 | 18 | 7 |  |  |  | 연구원 | 1 | 0.15 |  |  | 연구원 | 1 | 0.15 |  |  | 연구원 | 1 | 0.15 |  |  | 연구원 | 1 | 0.15
602 | 양극재기술 | 리사이클 | 샘플 제작 실험 | 셀 제작 | 모노셀 제작 | 전해액 주액 | 전해액 주액 | 건조된 모노셀에 전해액 주액 | [8 empty] | 연구원 | 1 | 0.05 | 10 | 6 |  | 15 | 9 | 7 |  |  |  | 연구원 | 1 | 0.15 |  |  | 연구원 | 1 | 0.15 |  |  | 연구원 | 1 | 0.15 |  |  | 연구원 | 1 | 0.15
603 | 양극재기술 | 리사이클 | 샘플 제작 실험 | 셀 제작 | 모노셀 제작 | wetting | 전해액 wetting | 진공챔버에서 10초씩 3번 vacuum 시행 | 진공 포장기 (SM600-L. or SW600-W) | [7 empty] | 연구원 | 1 | 0.05 | 10 | 6 |  | 15 | 9 | 7 |  |  |  | 연구원 | 1 | 0.05 |  |  | 연구원 | 1 | 0.05 |  |  | 연구원 | 1 | 0.05 |  |  | 연구원 | 1 | 0.05
604 | 양극재기술 | 리사이클 | 샘플 제작 실험 | 셀 제작 | 모노셀 제작 | 실링 | 모노셀 실링 | degas 장비에서 모노셀 실링(진공압착), 수기로 cell number 기입 | degas 장비 | [7 empty] | 연구원 | 1 | 0.05 | 10 | 6 |  | 15 | 9 | 7 |  |  |  | 연구원 | 1 | 0.15 |  |  | 연구원 | 1 | 0.15 |  |  | 연구원 | 1 | 0.15 |  |  | 연구원 | 1 | 0.15
605 | 양극재기술 | 리사이클 | 샘플 제작 실험 | 셀 제작 | 모노셀 제작 | 활성화 | 비어있는 충방전 채널에 모노셀 체결 | 충방전기 챔버로 이동 후 , 모노셀 체결 | 항온챔버 | [7 empty] | 연구원 | 1 | 0.1 | 10 | 12 |  | 15 | 18 | 7 |  | 모노셀은 대부분 상온 SOC 30 까지 0.1C로 진해 |  | 연구원 | 1 | 0.1 |  |  | 연구원 | 1 | 0.1 |  |  | 연구원 | 1 | 0.1 |  |  | 연구원 | 1 | 0.1
606 | 양극재기술 | 리사이클 | 샘플 제작 실험 | 셀 제작 | 모노셀 제작 | 활성화 | 모노셀의 활성화 공정 | 10시간 상온 wetting 후, SOC 30% 충전 활성화 공정 진행 | PNE충방전기 (5V, 1A) , PC, 항온 챔버 | [7 empty] | 연구원 | 0 | 24 | 10 | 0 |  | 15 | 0 | 7 |  | 모노셀은 대부분 상온 SOC 30 까지 0.1C로 진해 |  | 연구원 | 0 | 39 |  |  | 연구원 | 0 | 39 |  |  | 연구원 | 0 | 39 |  |  | 연구원 | 0 | 39
607 | 양극재기술 | 리사이클 | 샘플 제작 실험 | 셀 제작 | 모노셀 제작 | degas | 활성화 완료된 모노셀, degas 장비로 이동 | 활성화 완료된 모노셀에 포스트잇 부착 +degas 장비(드라이룸)으로 이동 | [8 empty] | 연구원 | 1 | 0.1 | 10 | 12 |  | 15 | 18 | 7 |  |  |  | 연구원 | 1 | 0.15 |  |  | 연구원 | 1 | 0.15 |  |  | 연구원 | 1 | 0.15 |  |  | 연구원 | 1 | 0.15
608 | 양극재기술 | 리사이클 | 샘플 제작 실험 | 셀 제작 | 모노셀 제작 | degas | 모노셀 부분 6-7cm로 맞추어 cutting | 모노셀 부분 6cm로 맞추어 cutting | 작두 | [7 empty] | 연구원 | 1 | 0.05 | 10 | 6 |  | 15 | 9 | 7 |  |  |  | 연구원 | 1 | 0.05 |  |  | 연구원 | 1 | 0.05 |  |  | 연구원 | 1 | 0.05 |  |  | 연구원 | 1 | 0.05
609 | 양극재기술 | 리사이클 | 샘플 제작 실험 | 셀 제작 | 모노셀 제작 | degas | 모노셀 resealing | degas 장비에서 모노셀 re-실링(진공압착) | degas 장비 | [7 empty] | 연구원 | 1 | 0.05 | 10 | 6 |  | 15 | 9 | 7 |  |  |  | 연구원 | 1 | 0.1 |  |  | 연구원 | 1 | 0.1 |  |  | 연구원 | 1 | 0.1 |  |  | 연구원 | 1 | 0.1
610 | 양극재기술 | 리사이클 | 전기화학평가 | 셀 평가_모노셀 | 모노셀_지그체결 | 모노셀 제작 | zig 체결 | 지그 체결 (우레탄폼 cutting 포함) | 모노셀용 jig, 실리콘 패드 또는 우레탄폼, 토크렌치 | [7 empty] | 연구원 | 1 | 0.05 | 10 | 6 |  | 15 | 9 | 7 |  |  |  | 연구원 | 1 | 0.25 |  |  | 연구원 | 1 | 0.25 |  |  | 연구원 | 1 | 0.25 |  |  | 연구원 | 1 | 0.25
611 | 양극재기술 | 리사이클 | 전기화학평가 | 셀 평가_모노셀 | 모노셀_지그체결 | 모노셀 제작 | 비어있는 충방전 채널에 모노셀 체결 | 충방전기 챔버로 이동 후, 지그에 모노셀 체결 및 충방전 패턴 설정 등 측정 준비 | 항온챔버, | [7 empty] | 연구원 | 1 | 0.05 | 10 | 6 |  | 15 | 9 | 7 |  |  |  | 연구원 | 1 | 0.15 |  |  | 연구원 | 1 | 0.15 |  |  | 연구원 | 1 | 0.15 |  |  | 연구원 | 1 | 0.15
612 | 양극재기술 | 리사이클 | 전기화학평가 | 셀 평가_모노셀 | 모노셀 용량/ 저항 평가 | 용량 및 저항 분석 | 모노셀 용량 및 HPPC 평가 | 모노셀 용량 및 HPPC 평가 진행 | PNE충방전기 (5V, 1A) , PC, 항온 챔버 | [5 empty] | O | 휴먼 | 연구원 | 0 | 72 | 10 | 0 |  | 15 | 0 | 7 |  |  |  | 연구원 | 0 | 90 |  |  | 연구원 | 0 | 90 |  |  | 연구원 | 0 | 90 |  |  | 연구원 | 0 | 90
613 | 양극재기술 | 리사이클 | 전기화학평가 | 셀 평가_모노셀 | 모노셀 용량/ 저항 평가 | 용량 및 저항 분석 | Data 정리 | data 추출 및 정리 |  |  |  |  | 초가 HPPC 측정 raw data | 초기 용량, 저항, OCV 정보 등 | X |  | 연구원 | 1 | 1 | 10 | 120 |  | 15 | 180 | 7 |  |  |  | 연구원 | 1 | 0.25 |  |  | 연구원 | 1 | 0.25 |  |  | 연구원 | 1 | 0.25 |  |  | 연구원 | 1 | 0.25
614 | 양극재기술 | 리사이클 | 전기화학평가 | 셀 평가_모노셀 | 모노셀 용량/ 저항 평가 | 용량 및 저항 분석 | 추가 평가를 위한 셀 선별 | 저항 유사한 순으로 셀 선별 | [6 empty] | O | 휴먼 | 연구원 | 1 | 0.5 | 10 | 60 |  | 15 | 90 | 7 |  |  |  | 연구원 | 1 | 0.05 |  |  | 연구원 | 1 | 0.05 |  |  | 연구원 | 1 | 0.05 |  |  | 연구원 | 1 | 0.05
615 | 양극재기술 | 리사이클 | 전기화학평가 | 셀 평가_모노셀 | 모노셀 평가 | 모노셀 체결 | 충방전 채널에 모노셀 체결 (저/상/고온수명/고온저장 각각) | 선별된 셀을 각각 상온/고온 충방전 챔버에 체결 및 충방전 패턴 설정/저장 설정, 고온 저장용 셀은 충전 후 별도 챔버에 보관 (HPPC 후 초기) | PNE충방전기 (5V, 1A) , PC, 항온 챔버 | [5 empty] | O | 휴먼 | 연구원 | 1 | 0.05 | 10 | 6 |  | 15 | 9 | 7 |  |  |  | 연구원 | 1 | 0.15 |  |  | 연구원 | 1 | 0.15 |  |  | 연구원 | 1 | 0.15 |  |  | 연구원 | 1 | 0.15
616 | 양극재기술 | 리사이클 | 전기화학평가 | 셀 평가_모노셀 | 모노셀 평가 | 모노셀 체결 | 충방전 채널에 모노셀 체결 (저/상/고온수명/고온저장 각각) | cycle 및 storage RPT 측정을 위한 cell 이동 체결/충방전 패턴 설정 | [6 empty] | X |  | 연구원 | 1 | 0.05 | 10 | 6 |  | 15 | 9 | 7 |  |  |  | 연구원 | 1 | 0.1 |  |  | 연구원 | 1 | 0.1 |  |  | 연구원 | 1 | 0.1 |  |  | 연구원 | 1 | 0.1
617 | 양극재기술 | 리사이클 | 전기화학평가 | 셀 평가_모노셀 | 모노셀 평가 | 수명 평가 | 셀 평가 (고온수명) | 선별된 셀을 상온수명 평가 진행 (~300cyc., 100cyc마다 저항 측정) | PNE충방전기 (5V, 1A) , PC, 항온 챔버 |  |  |  |  | 고온 cycle 측정 | O | 휴먼 | 연구원 | 0 | 2160 | 6 | 0 |  | 10 | 0 | 7 |  | Q) 90일 평가 기준으로 표준화? → C-rate 및 Cyc 횟수 변경값 있는 경우에는 추가 정보 요청 |  | 연구원 | 0 | 1800 |  |  | 연구원 | 0 | 1800 |  |  | 연구원 | 0 | 1800 |  |  | 연구원 | 0 | 1800
618 | 양극재기술 | 리사이클 | 전기화학평가 | 셀 평가_모노셀 | 모노셀 고온 성능 평가 | 고온 내구성 평가 | 셀 평가 (고온저장) | 선별된 셀을 고온 저장 평가 진행 (60℃챔버 보관 후 1w, 2w, 4w, 8w, 12w 마다 저항 측정) | PNE충방전기 (5V, 1A) , PC, 항온 챔버 |  |  |  |  | RPT 측정 | O | 휴먼 | 연구원 | 0 | 2160 | 6 | 0 |  | 10 | 0 | 7 |  | Q) 90일 평가 기준으로 표준화? → C-rate 및 Cyc 횟수 변경값 있는 경우에는 추가 정보 요청 |  | 연구원 | 0 | 1800 |  |  | 연구원 | 0 | 1800 |  |  | 연구원 | 0 | 1800 |  |  | 연구원 | 0 | 1800
619 | 양극재기술 | 리사이클 | 전기화학평가 | 셀 평가_모노셀 | 모노셀 평가 | Data 정리 | Data 정리 | data 추출 및 정리, 그래프 그리기 등 (수명, 저장 수시 정리 필요) |  |  |  |  | 수명, 저장 측정 raw data | 수명/저장 retention, 저장 증가율 등 | X |  | 연구원 | 1 | 1 | 6 | 72 |  | 10 | 120 | 7 |  |  |  | 연구원 | 1 | 0.25 |  |  | 연구원 | 1 | 0.25 |  |  | 연구원 | 1 | 0.25 |  |  | 연구원 | 1 | 0.25
620 | 소재기술 | 전해질 1팀 | 샘플 제작 실험 | 전해액 제작 | 전해질 제조 | 원료 준비/순서에 따른소재 mixing 및 현상 관찰 | 원소재 물성을 고려한 조성 선정 및 제조 | 1. salt 및 첨가제 계량 2. 용매 첨가 후 교반 (salt가 용매에 용해되는 과정에서의 발열 주의) 3. 100% 용해된 전해질 저온 보관 고온에서 경시 우려가 있는 물질 첨가시 전해질 온도 낮춘 후 첨가 필요(소재특성을 고려한 투입순서 및 시점 고려 필요) | GB, 저울, 스터러 |  |  |  |  | 일정 비율 조성물 확보, 석출, 색변화, 가스발생등의 현상 확인 (MDS 외 항목) |  |  | 연구원 | 1 | 0.5 | 80 | 480 |  | 350 | 2100 | 1 |  |  |  |  | 1 | 0.5 | 40 | 240 |  | 1 | 0.5 | 40 | 240 |  | 1 | 0.5 | 40 | 240 |  | 1 | 0.5 | 40 | 240
621 | 소재기술 | 전해질 1팀 | 분석/측정 실험 | 전해액 분석 실험 | 전해질 HF 측정(상온) | 전해질의 불순물 및 구성성분의 분해기인 산성 물질 생성 수준 파악 | 적정용액 준비 | 한 샘플 3회 정도 측정 (상온 수계, 적정용액 NaOH 0.01N) HF 측정 전 DOS 키를 눌러 tube에 있는 공기를 빼준다. STOP (FILL)을 눌러 vessel을 채워준다. | 산 적정기, 온도 조절기 | [7 empty] | 연구원 | 1 | 0.2 | 0.1 | 0.24 |  | 350 | 840 | 1 |  |  |  |  | 1 | 0.2 | 2 | 4.8 |  | 1 | 0.2 | 2 | 4.8 |  | 1 | 0.2 | 2 | 4.8 |  | 1 | 0.2 | 2 | 4.8
622 | 소재기술 | 전해질 1팀 | 분석/측정 실험 | 전해액 분석 실험 | 전해질 HF 측정(상온) | 전해질의 불순물 및 구성성분의 분해기인 산성 물질 생성 수준 파악 | 증류수 준비 | 100 mL 비커에 3차 증류수를 60mL 정도 채운다. | 산 적정기, 온도 조절기 | [7 empty] | 연구원 | 1 | 0.2 | 0.1 | 0.24 |  | 350 | 840 | 1 |  |  |  |  | 1 | 0.2 | 2 | 4.8 |  | 1 | 0.2 | 2 | 4.8 |  | 1 | 0.2 | 2 | 4.8 |  | 1 | 0.2 | 2 | 4.8
623 | 소재기술 | 전해질 1팀 | 분석/측정 실험 | 전해액 분석 실험 | 전해질 HF 측정(상온) | 전해질의 불순물 및 구성성분의 분해기인 산성 물질 생성 수준 파악 | 교반 | 2개의 probe를 담그고 stirring을 시작한다. (probe가 stirring bar에 닿지 않게 주의) | 산 적정기, 온도 조절기 | [7 empty] | 연구원 | 1 | 0.2 | 0.1 | 0.24 |  | 350 | 840 | 1 |  |  |  |  | 1 | 0.2 | 2 | 4.8 |  | 1 | 0.2 | 2 | 4.8 |  | 1 | 0.2 | 2 | 4.8 |  | 1 | 0.2 | 2 | 4.8
624 | 소재기술 | 전해질 1팀 | 분석/측정 실험 | 전해액 분석 실험 | 전해질 HF 측정(상온) | 전해질의 불순물 및 구성성분의 분해기인 산성 물질 생성 수준 파악 | 샘플 정량화 | 3 mL syringe에 1.0~1.5 mL의 샘플을 주입한다. | 산 적정기, 온도 조절기 | [7 empty] | 연구원 | 1 | 0.2 | 0.1 | 0.24 |  | 350 | 840 | 1 |  |  |  |  | 1 | 0.2 | 2 | 4.8 |  | 1 | 0.2 | 2 | 4.8 |  | 1 | 0.2 | 2 | 4.8 |  | 1 | 0.2 | 2 | 4.8
625 | 소재기술 | 전해질 1팀 | 분석/측정 실험 | 전해액 분석 실험 | 전해질 HF 측정(상온) | 전해질의 불순물 및 구성성분의 분해기인 산성 물질 생성 수준 파악 | 샘플 정량화 | 샘플 + syringe를 저울의 비커에 넣고 zero 해 준다. | 산 적정기, 온도 조절기 | [7 empty] | 연구원 | 1 | 0.2 | 0.1 | 0.24 |  | 350 | 840 | 1 |  |  |  |  | 1 | 0.2 | 2 | 4.8 |  | 1 | 0.2 | 2 | 4.8 |  | 1 | 0.2 | 2 | 4.8 |  | 1 | 0.2 | 2 | 4.8
626 | 소재기술 | 전해질 1팀 | 분석/측정 실험 | 전해액 분석 실험 | 전해질 HF 측정(상온) | 전해질의 불순물 및 구성성분의 분해기인 산성 물질 생성 수준 파악 | 샘플 투입 | 샘플을 비커에 주입한다. (샘플이 비커 벽에 묻지 않게 주의) | 산 적정기, 온도 조절기 | [7 empty] | 연구원 | 1 | 0.2 | 0.1 | 0.24 |  | 350 | 840 | 1 |  |  |  |  | 1 | 0.2 | 2 | 4.8 |  | 1 | 0.2 | 2 | 4.8 |  | 1 | 0.2 | 2 | 4.8 |  | 1 | 0.2 | 2 | 4.8
627 | 소재기술 | 전해질 1팀 | 분석/측정 실험 | 전해액 분석 실험 | 전해질 HF 측정(상온) | 전해질의 불순물 및 구성성분의 분해기인 산성 물질 생성 수준 파악 | 측정 및 데이터 확보 | Start를 누른다. “Sample size”가 화면에 나오면 빈 syringe를 저울의 비커에 넣고 측정되는 마이너스 값 (샘플의 무게)을 입력 후 Enter 키를 누른다.(데이터 확인) | 산 적정기, 온도 조절기 |  |  |  |  | HF |  |  | 연구원 | 0 | 0.2 | 0.1 | 0 |  | 350 | 0 | 1 |  |  |  |  | 0 | 0.2 | 2 | 0 |  | 0 | 0.2 | 2 | 0 |  | 0 | 0.2 | 2 | 0 |  | 0 | 0.2 | 2 | 0
628 | 소재기술 | 전해질 1팀 | 분석/측정 실험 | 전해액 분석 실험 | 전해질 HF 측정(상온) | 전해질의 불순물 및 구성성분의 분해기인 산성 물질 생성 수준 파악 | 세정 | Probe 세척: 아세톤으로 세척 후 3차 증류수로 세척(probe는 반드시 보관 액에 넣어 준다) 비커 세척: 아세톤으로 세척 후 60oC 오븐 보관 | 산 적정기, 온도 조절기 |  |  |  |  | HF |  |  | 연구원 | 1 | 0.2 | 0.1 | 0.24 |  | 350 | 840 | 1 |  |  |  |  | 1 | 0.2 | 2 | 4.8 |  | 1 | 0.2 | 2 | 4.8 |  | 1 | 0.2 | 2 | 4.8 |  | 1 | 0.2 | 2 | 4.8
629 | 소재기술 | 전해질 1팀 | 분석/측정 실험 | 전해액 분석 실험 | 전해질 HF 측정(저온) | 전해질의 불순물 및 구성성분의 분해기인 산성 물질 생성 수준 파악 | 적정용액 준비 | 한 샘플 3회 정도 측정 (저온 수계, 4 oC , 적정용액 NaOH 0.1N) HF 측정 전 DOS 키를 눌러 tube에 있는 공기를 빼준다. STOP (FILL)을 눌러 vessel을 채워준다. | 산 적정기, 온도 조절기 |  |  |  |  | HF |  |  | 연구원 | 1 | 0.2 | 1.5 | 3.6 |  | 350 | 840 | 1 |  |  |  |  | 1 | 0.2 | 2 | 4.8 |  | 1 | 0.2 | 2 | 4.8 |  | 1 | 0.2 | 2 | 4.8 |  | 1 | 0.2 | 2 | 4.8
630 | 소재기술 | 전해질 1팀 | 분석/측정 실험 | 전해액 분석 실험 | 전해질 HF 측정(저온) | 전해질의 불순물 및 구성성분의 분해기인 산성 물질 생성 수준 파악 | 증류수 준비 | 250 mL 비커에 3차 증류수를 100mL 정도 채운다. 이때 비커를 얼음 base에서 stirring하여 증류수 온도가 3~4℃가 될 수 있도록 한다. | 산 적정기, 온도 조절기 |  |  |  |  | HF |  |  | 연구원 | 1 | 0.2 | 1.5 | 3.6 |  | 350 | 840 | 1 |  |  |  |  | 1 | 0.2 | 2 | 4.8 |  | 1 | 0.2 | 2 | 4.8 |  | 1 | 0.2 | 2 | 4.8 |  | 1 | 0.2 | 2 | 4.8
631 | 소재기술 | 전해질 1팀 | 분석/측정 실험 | 전해액 분석 실험 | 전해질 HF 측정(저온) | 전해질의 불순물 및 구성성분의 분해기인 산성 물질 생성 수준 파악 | 교반 | 2개의 probe를 담그고 stirring을 시작한다. (probe가 stirring bar에 닿지 않게 주의) | 산 적정기, 온도 조절기 |  |  |  |  | HF |  |  | 연구원 | 1 | 0.2 | 1.5 | 3.6 |  | 350 | 840 | 1 |  |  |  |  | 1 | 0.2 | 2 | 4.8 |  | 1 | 0.2 | 2 | 4.8 |  | 1 | 0.2 | 2 | 4.8 |  | 1 | 0.2 | 2 | 4.8
632 | 소재기술 | 전해질 1팀 | 분석/측정 실험 | 전해액 분석 실험 | 전해질 HF 측정(저온) | 전해질의 불순물 및 구성성분의 분해기인 산성 물질 생성 수준 파악 | 샘플 정량화 | 15 - 20 mL의 샘플을 준비한다. | 산 적정기, 온도 조절기 |  |  |  |  | HF |  |  | 연구원 | 1 | 0.2 | 1.5 | 3.6 |  | 350 | 840 | 1 |  |  |  |  | 1 | 0.2 | 2 | 4.8 |  | 1 | 0.2 | 2 | 4.8 |  | 1 | 0.2 | 2 | 4.8 |  | 1 | 0.2 | 2 | 4.8
633 | 소재기술 | 전해질 1팀 | 분석/측정 실험 | 전해액 분석 실험 | 전해질 HF 측정(저온) | 전해질의 불순물 및 구성성분의 분해기인 산성 물질 생성 수준 파악 | 샘플 정량화 | 샘플 + bottle (혹은 syringe)를 저울의 비커에 넣고 zero 해 준다. | 산 적정기, 온도 조절기 |  |  |  |  | HF |  |  | 연구원 | 1 | 0.2 | 1.5 | 3.6 |  | 350 | 840 | 1 |  |  |  |  | 1 | 0.2 | 2 | 4.8 |  | 1 | 0.2 | 2 | 4.8 |  | 1 | 0.2 | 2 | 4.8 |  | 1 | 0.2 | 2 | 4.8
634 | 소재기술 | 전해질 1팀 | 분석/측정 실험 | 전해액 분석 실험 | 전해질 HF 측정(저온) | 전해질의 불순물 및 구성성분의 분해기인 산성 물질 생성 수준 파악 | 샘플 투입 | 샘플을 비커에 주입한다. (샘플이 비커 벽에 묻지 않게 주의) Start를 누른다. | 산 적정기, 온도 조절기 |  |  |  |  | HF |  |  | 연구원 | 1 | 0.2 | 1.5 | 3.6 |  | 350 | 840 | 1 |  |  |  |  | 1 | 0.2 | 2 | 4.8 |  | 1 | 0.2 | 2 | 4.8 |  | 1 | 0.2 | 2 | 4.8 |  | 1 | 0.2 | 2 | 4.8
635 | 소재기술 | 전해질 1팀 | 분석/측정 실험 | 전해액 분석 실험 | 전해질 HF 측정(저온) | 전해질의 불순물 및 구성성분의 분해기인 산성 물질 생성 수준 파악 | 측정 및 데이터 확보 | “Sample size”가 화면에 나오면 빈 bottle (혹은 syringe)를 저울의 비커에 넣고 측정되는 마이너스 값 (샘플의 무게)을 입력 후 Enter 키를 누른다. 적정이 완료되면 data가 자동으로 프린트 된다. | 산 적정기, 온도 조절기 |  |  |  |  | HF |  |  | 연구원 | 1 | 0.2 | 1.5 | 3.6 |  | 350 | 840 | 1 |  |  |  |  | 1 | 0.2 | 2 | 4.8 |  | 1 | 0.2 | 2 | 4.8 |  | 1 | 0.2 | 2 | 4.8 |  | 1 | 0.2 | 2 | 4.8
636 | 소재기술 | 전해질 1팀 | 분석/측정 실험 | 전해액 분석 실험 | 전해질 HF 측정(저온) | 전해질의 불순물 및 구성성분의 분해기인 산성 물질 생성 수준 파악 | 세정 | Probe 세척: 아세톤으로 세척 후 3차 증류수로 세척(probe는 반드시 보관 액에 넣어 준다.) 비커 세척: 아세톤으로 세척 후 60oC 오븐 보관 | 산 적정기, 온도 조절기 |  |  |  |  | HF |  |  | 연구원 | 1 | 0.2 | 1.5 | 3.6 |  | 350 | 840 | 1 |  |  |  |  | 1 | 0.2 | 2 | 4.8 |  | 1 | 0.2 | 2 | 4.8 |  | 1 | 0.2 | 2 | 4.8 |  | 1 | 0.2 | 2 | 4.8
637 | 소재기술 | 전해질 1팀 | 분석/측정 실험 | 전해액 분석 실험 | 수분 함량 측정 | 다양한 전해질 성분 기인 수분 함량 측정을 통해 추가 반응 가능성 예측 | 샘플 정량화 | 한 샘플 3회 정도 측정 화면에 “ready”가 나와있으면 (or COND 지시 등이 안정되면) 수분 측정 가능. “ready”가 뜨지 않을 경우 담당자에게 문의. 1mL syringe에 0.7~1.0mL의 샘플을 주입한다. | 수분측정기 |  |  |  |  | 수분측정 |  |  | 연구원 | 1 | 0.2 | 1.5 | 3.6 |  | 350 | 840 | 1 |  |  |  |  | 1 | 0.2 | 2 | 4.8 |  | 1 | 0.2 | 2 | 4.8 |  | 1 | 0.2 | 2 | 4.8 |  | 1 | 0.2 | 2 | 4.8
638 | 소재기술 | 전해질 1팀 | 분석/측정 실험 | 전해액 분석 실험 | 수분 함량 측정 | 다양한 전해질 성분 기인 수분 함량 측정을 통해 추가 반응 가능성 예측 | 샙플 정량화 | 샘플 + syringe를 저울의 비커에 넣고 zero 해 준다. | 수분측정기 |  |  |  |  | 수분측정 |  |  | 연구원 | 1 | 0.2 | 1.5 | 3.6 |  | 350 | 840 | 1 |  |  |  |  | 1 | 0.2 | 2 | 4.8 |  | 1 | 0.2 | 2 | 4.8 |  | 1 | 0.2 | 2 | 4.8 |  | 1 | 0.2 | 2 | 4.8
639 | 소재기술 | 전해질 1팀 | 분석/측정 실험 | 전해액 분석 실험 | 수분 함량 측정 | 다양한 전해질 성분 기인 수분 함량 측정을 통해 추가 반응 가능성 예측 | 적정준비 | 화면에 “ready”가 나온 것을 (or COND 지시 등이 안정되면) 확인하고 Start 키를 누른다. (drift 값 5~7 수준 확인, Voltage 45mV수준 확인  Ready 조건). | 수분측정기 |  |  |  |  | 수분측정 |  |  | 연구원 | 1 | 0.2 | 1.5 | 3.6 |  | 350 | 840 | 1 |  |  |  |  | 1 | 0.2 | 2 | 4.8 |  | 1 | 0.2 | 2 | 4.8 |  | 1 | 0.2 | 2 | 4.8 |  | 1 | 0.2 | 2 | 4.8
640 | 소재기술 | 전해질 1팀 | 분석/측정 실험 | 전해액 분석 실험 | 수분 함량 측정 | 다양한 전해질 성분 기인 수분 함량 측정을 통해 추가 반응 가능성 예측 | 샘플투입 | “Sample size”가 화면에 나오면 샘플을 주입한다. | 수분측정기 |  |  |  |  | 수분측정 |  |  | 연구원 | 1 | 0.2 | 1.5 | 3.6 |  | 350 | 840 | 1 |  |  |  |  | 1 | 0.2 | 2 | 4.8 |  | 1 | 0.2 | 2 | 4.8 |  | 1 | 0.2 | 2 | 4.8 |  | 1 | 0.2 | 2 | 4.8
641 | 소재기술 | 전해질 1팀 | 분석/측정 실험 | 전해액 분석 실험 | 수분 함량 측정 | 다양한 전해질 성분 기인 수분 함량 측정을 통해 추가 반응 가능성 예측 | 측정 | 빈 syringe를 저울의 비커에 넣고 측정되는 마이너스 값 (샘플의 무게)을 입력 후 Enter 키를 누른다. 적정이 완료되면 화면에 나타난 값을 읽는다 | 수분측정기 |  |  |  |  | 수분측정 |  |  | 연구원 | 1 | 0.2 | 1.5 | 3.6 |  | 350 | 840 | 1 |  |  |  |  | 1 | 0.2 | 2 | 4.8 |  | 1 | 0.2 | 2 | 4.8 |  | 1 | 0.2 | 2 | 4.8 |  | 1 | 0.2 | 2 | 4.8
642 | 소재기술 | 전해질 1팀 | 분석/측정 실험 | 전해액 분석 실험 | 전해질 이온 전도도 측정 | 셀의 저항 성능과 연관되는 이온전달 수준 수치화를 위한 측정 | 온도 setting | Ionic conductivity meter와 표준용액을 setup 하고 장비 aging과 표준용액의 온도 평형을 위해 10분간 대기한다. | 전도도 측정기, 온도조절 챔버 |  |  |  |  | 이온전도도 |  |  | 연구원 | 1 | 0.5 | 15 | 90 |  | 350 | 2100 | 1 |  |  |  |  | 1 | 0.5 | 40 | 240 |  | 1 | 0.5 | 40 | 240 |  | 1 | 0.5 | 40 | 240 |  | 1 | 0.5 | 40 | 240
643 | 소재기술 | 전해질 1팀 | 분석/측정 실험 | 전해액 분석 실험 | 전해질 이온 전도도 측정 | 셀의 저항 성능과 연관되는 이온전달 수준 수치화를 위한 측정 | 표준소재 투입 | 표준용액을 15ml Nalgene Bottle 하단 neck까지(15ml) 채운 후 Probe의 온도선 이상 잠기도록 Probe를 탐침한다. 팔콘 튜브(15ml)사용 시 전해액 4-5ml를 채워준다. | 전도도 측정기, 온도조절 챔버 |  |  |  |  | 이온전도도 |  |  | 연구원 | 1 | 0.5 | 15 | 90 |  | 350 | 2100 | 1 |  |  |  |  | 1 | 0.5 | 40 | 240 |  | 1 | 0.5 | 40 | 240 |  | 1 | 0.5 | 40 | 240 |  | 1 | 0.5 | 40 | 240
644 | 소재기술 | 전해질 1팀 | 분석/측정 실험 | 전해액 분석 실험 | 전해질 이온 전도도 측정 | 셀의 저항 성능과 연관되는 이온전달 수준 수치화를 위한 측정 | 표준소재 측정 조건 확보 | 정확한 calibration을 위하여 표준용액의 온도가 25℃ 될 때까지 승온시키며 Display 창에서 아래의 표시가 나타날 수 있도록 승온시간을 충분히 주어준다.<Fig.1> (챔버안에 위치시킨 후 20min soaking시키고 이후 1min이상 측정값에 변화가 없을때를 온도평형시점으로 본다. | 전도도 측정기, 온도조절 챔버 |  |  |  |  | 이온전도도 |  |  | 연구원 | 0 | 0.5 | 15 | 0 |  | 350 | 0 | 1 |  |  |  |  | 0 | 0.5 | 40 | 0 |  | 0 | 0.5 | 40 | 0 |  | 0 | 0.5 | 40 | 0 |  | 0 | 0.5 | 40 | 0
645 | 소재기술 | 전해질 1팀 | 분석/측정 실험 | 전해액 분석 실험 | 전해질 이온 전도도 측정 | 셀의 저항 성능과 연관되는 이온전달 수준 수치화를 위한 측정 | 표준소재 측정 및 확인 | 4. 25℃가 되면 Calibration button을 누르고 곧이어 Read button을 눌러서 이온전도도 값이 12.88mS/cm가 나오도록 한다. 이때 사용하는 프로브의 전극셀상수(CC)가 spec과 일치하여 정상상태인지확인한다. | 전도도 측정기, 온도조절 챔버 |  |  |  |  | 이온전도도 |  |  | 연구원 | 0 | 0.5 | 15 | 0 |  | 350 | 0 | 1 |  |  |  |  | 0 | 0.5 | 40 | 0 |  | 0 | 0.5 | 40 | 0 |  | 0 | 0.5 | 40 | 0 |  | 0 | 0.5 | 40 | 0
646 | 소재기술 | 전해질 1팀 | 분석/측정 실험 | 전해액 분석 실험 | 전해질 이온 전도도 측정 | 셀의 저항 성능과 연관되는 이온전달 수준 수치화를 위한 측정 | 표준소재 세정 | Probe는 Acetone을 이용하여 세척하고, blower를 이용하여 잔류 solvent를 모두 제거 후 Acetone의 완전한 기화 및 온도 회복을 위해 3~5분간 방치한다. | 전도도 측정기, 온도조절 챔버 |  |  |  |  | 이온전도도 |  |  | 연구원 | 1 | 0.5 | 15 | 90 |  | 350 | 2100 | 1 |  |  |  |  | 1 | 0.5 | 40 | 240 |  | 1 | 0.5 | 40 | 240 |  | 1 | 0.5 | 40 | 240 |  | 1 | 0.5 | 40 | 240
647 | 소재기술 | 전해질 1팀 | 분석/측정 실험 | 전해액 분석 실험 | 전해질 이온 전도도 측정 | 셀의 저항 성능과 연관되는 이온전달 수준 수치화를 위한 측정 | 측정 및 세정 | 측정을 완료한 후에는 Water를 이용하여 Probe에 남아있는 salt를 완전히 제거하는 것이 바람직함. ※ Data의 편차가 발생하는 경우 표준 전해액을 이용하여 장비 신뢰성을 확인하는 것이 바람직함.  E2 전해액을(공장 생산품) 표준 전해액으로 선정하여 보관중. | 전도도 측정기, 온도조절 챔버 |  |  |  |  | 이온전도도 |  |  | 연구원 | 1 | 0.5 | 15 | 90 |  | 350 | 2100 | 1 |  |  |  |  | 1 | 0.5 | 40 | 240 |  | 1 | 0.5 | 40 | 240 |  | 1 | 0.5 | 40 | 240 |  | 1 | 0.5 | 40 | 240
648 | 소재기술 | 전해질 1팀 | 분석/측정 실험 | 전해액 분석 실험 | 점도 측정 (전해질) | 셀 주액특성 및 셀 확산 저항 관련 인자 확인을 위한 물성 측정 | 점도계 세정 | 점도계 호스에 연결된 DMC 담긴 주사기 피스톤 끝까지 눌러준 후 주사기 제거 25ml 주사기로 아세톤 20ml 주입 (주입 시 주사기 입구 호스에 돌려서 체결 10ml 주입 후 1~2ml 흡입, 다시 5ml 주입 후 1~2ml 흡입, 남은 아세톤 전부 주입) | 점도계, 온도조절 챔버 |  |  |  |  | 점도 |  |  | 연구원 | 1 | 0.2 | 15 | 36 |  | 350 | 840 | 1 |  |  |  |  | 1 | 0.2 | 40 | 96 |  | 1 | 0.2 | 40 | 96 |  | 1 | 0.2 | 40 | 96 |  | 1 | 0.2 | 40 | 96
649 | 소재기술 | 전해질 1팀 | 분석/측정 실험 | 전해액 분석 실험 | 점도 측정 (전해질) | 셀 주액특성 및 셀 확산 저항 관련 인자 확인을 위한 물성 측정 | 점도계 건조 | 에어호스 연결 후 2분간 에어 주입으로 점도계 내부 건조 | 점도계, 온도조절 챔버 |  |  |  |  | 점도 |  |  | 연구원 | 1 | 0.2 | 15 | 36 |  | 350 | 840 | 1 |  |  |  |  | 1 | 0.2 | 40 | 96 |  | 1 | 0.2 | 40 | 96 |  | 1 | 0.2 | 40 | 96 |  | 1 | 0.2 | 40 | 96
650 | 소재기술 | 전해질 1팀 | 분석/측정 실험 | 전해액 분석 실험 | 점도 측정 (전해질) | 셀 주액특성 및 셀 확산 저항 관련 인자 확인을 위한 물성 측정 | 샘플 투입 및 측정 | 6ml 주사기로 시료 5ml 담은 후 점도계 호스에 연결해 4ml 천천히 주입 (빠르게 주입 시 점도계 호스에 기포가 생길 경우 에러 발생하니 주의해서 주입) 시료 주입 후 Start 버튼 눌러서 측정 시작 | 점도계, 온도조절 챔버 |  |  |  |  | 점도 |  |  | 연구원 | 1 | 0.2 | 15 | 36 |  | 350 | 840 | 1 |  |  |  |  | 1 | 0.2 | 40 | 96 |  | 1 | 0.2 | 40 | 96 |  | 1 | 0.2 | 40 | 96 |  | 1 | 0.2 | 40 | 96
651 | 소재기술 | 전해질 1팀 | 분석/측정 실험 | 전해액 분석 실험 | 점도 측정 (전해질) | 셀 주액특성 및 셀 확산 저항 관련 인자 확인을 위한 물성 측정 | 재측정 | 측정 완료 시 Lovis Dyn. Viscosity 값 확인 후 남은 시료 끝까지 주입 및 2번부터 다시 반복 | 점도계, 온도조절 챔버 |  |  |  |  | 점도 |  |  | 연구원 | 1 | 0.2 | 15 | 36 |  | 350 | 840 | 1 |  |  |  |  | 1 | 0.2 | 40 | 96 |  | 1 | 0.2 | 40 | 96 |  | 1 | 0.2 | 40 | 96 |  | 1 | 0.2 | 40 | 96
652 | 소재기술 | 전해질 1팀 | 분석/측정 실험 | 전해액 분석 실험 | 점도 측정 (전해질) | 셀 주액특성 및 셀 확산 저항 관련 인자 확인을 위한 물성 측정 | 점도계 세정 | 모든 시료 측정 완료 시 아세톤으로 두번 세척 및 에어 주입 후 폐액통 비우기 | 점도계, 온도조절 챔버 |  |  |  |  | 점도 |  |  | 연구원 | 1 | 0.2 | 15 | 36 |  | 350 | 840 | 1 |  |  |  |  | 1 | 0.2 | 40 | 96 |  | 1 | 0.2 | 40 | 96 |  | 1 | 0.2 | 40 | 96 |  | 1 | 0.2 | 40 | 96
653 | 소재기술 | 전해질 1팀 | 분석/측정 실험 | 전해액 분석 실험 | 점도 측정 (전해질) | 셀 주액특성 및 셀 확산 저항 관련 인자 확인을 위한 물성 측정 | 보관액 충전 | 6ml 주사기로 DMC (수분 제거 안 해도 됨) 5ml 담은 후 점도계 호스에 연결해 4ml 천천히 주입 (주사기는 꼽힌 상태로 그대로 두기) | 점도계, 온도조절 챔버 |  |  |  |  | 점도 |  |  | 연구원 | 1 | 0.2 | 15 | 36 |  | 350 | 840 | 1 |  |  |  |  | 1 | 0.2 | 40 | 96 |  | 1 | 0.2 | 40 | 96 |  | 1 | 0.2 | 40 | 96 |  | 1 | 0.2 | 40 | 96
654 | 소재기술 | 전해질 1팀 | 분석/측정 실험 | 전해액 분석 실험 | 전해질 밀도 측정 | 셀 주액량(부피기반) 결정시 필요한 물성 측정 | 샘플 온도 측정 | 한샘플 2회 이상 측정 밀도 측정 전 온도 안정화 목적으로 전해액을 상온에서 3시간 이상 방치 전해액 온도 측정 | 밀도계 |  |  |  |  | 밀도 |  |  | 연구원 | 1 | 0.1 | 15 | 18 |  | 350 | 420 | 1 |  |  |  |  | 1 | 0.1 | 40 | 48 |  | 1 | 0.1 | 40 | 48 |  | 1 | 0.1 | 40 | 48 |  | 1 | 0.1 | 40 | 48
655 | 소재기술 | 전해질 1팀 | 분석/측정 실험 | 전해액 분석 실험 | 전해질 밀도 측정 | 셀 주액량(부피기반) 결정시 필요한 물성 측정 | 시료투입 | PP Volumetric flask 입구쪽 벽면에 액체가 닿지 않게 전해액을 채운다. 메니스커스 현상을 감안하여 표면 가운데에 해당하는 위치의 눈금을 수평으로 보렴서 시료양을 맞춘다. | 밀도계 |  |  |  |  | 밀도 |  |  | 연구원 | 1 | 0.1 | 15 | 18 |  | 350 | 420 | 1 |  |  |  |  | 1 | 0.1 | 40 | 48 |  | 1 | 0.1 | 40 | 48 |  | 1 | 0.1 | 40 | 48 |  | 1 | 0.1 | 40 | 48
656 | 소재기술 | 전해질 1팀 | 분석/측정 실험 | 전해액 분석 실험 | 전해질 밀도 측정 | 셀 주액량(부피기반) 결정시 필요한 물성 측정 | 측정 및 계산 | 정확안 Volume으로 넣은 시료의 무게를 부피로 나누어 밀도를 계산한다. 밀도표기시 측정한 온도 기재한다. | 밀도계 |  |  |  |  | 밀도 |  |  | 연구원 | 1 | 0.1 | 15 | 18 |  | 350 | 420 | 1 |  |  |  |  | 1 | 0.1 | 40 | 48 |  | 1 | 0.1 | 40 | 48 |  | 1 | 0.1 | 40 | 48 |  | 1 | 0.1 | 40 | 48
657 | 소재기술 | 전해질 1팀 | 분석/측정 실험 | 전해액 분석 실험 | 전해질 밀도 측정 | 셀 주액량(부피기반) 결정시 필요한 물성 측정 | 세정 | 측정이 완료된 Volumetric flask는 증류수와 아세톤으로 세척하여 챔버에 보관한다. | 밀도계 |  |  |  |  | 밀도 |  |  | 연구원 | 1 | 0.1 | 15 | 18 |  | 350 | 420 | 1 |  |  |  |  | 1 | 0.1 | 40 | 48 |  | 1 | 0.1 | 40 | 48 |  | 1 | 0.1 | 40 | 48 |  | 1 | 0.1 | 40 | 48
658 | 소재기술 | 전해질 1팀 | 분석/측정 실험 | 전해액 분석 실험 | 이온종 측정 | 전해질의 이온종 측정을 통해 피막 형성, 산화/환원 반응성, 셀 저항 결정 인자 분석 | 측정 샘플 준비 | 용기 용량에 따른 샘플 준비 | [5 empty] | 이온종 상대량 (MDS 외 항목) |  |  | 연구원 | 1 | 0.5 | 0.1 | 0.6 |  | 350 | 2100 | 1 |  |  |  |  | 1 | 0.5 | 40 | 240 |  | 1 | 0.5 | 40 | 240 |  | 1 | 0.5 | 40 | 240 |  | 1 | 0.5 | 40 | 240
659 | 소재기술 | 전해질 1팀 | 분석/측정 실험 | 전해액 분석 실험 | 이온종 측정 | 전해질의 이온종 측정을 통해 피막 형성, 산화/환원 반응성, 셀 저항 결정 인자 분석 | 측정 | 분석기, 광원 및 범위 선정 및 측정 | Raman, FTIR |  |  |  |  | 이온종 상대량 (MDS 외 항목) |  |  | 연구원 | 1 | 0.5 | 0.1 | 0.6 |  | 350 | 2100 | 1 | [7 empty] | 0 |  |  |  |  | 0 |  |  |  |  | 0 |  |  |  |  | 0
660 | 소재기술 | 전해질 1팀 | 샘플 제작 실험 | 셀 제작 | 코인셀 제작 | 코인셀 제조 자동화 (기보유) | 전해질 소재 간이 평가를 위한 셀 조립 | 전해질 소재 간이 평가를 위한 셀 조립 | [5 empty] | 코인셀 |  |  | 연구원 |  |  |  | 0 |  |  | 0 | 1 |  | Q) 해당 시간은 코인셀 자동화 설비 가동 준비 시간? → 코인셀 자동화 장비 사용 없음 (完) | [5 empty] | #VALUE! |  |  |  |  | #VALUE! |  |  |  |  | #VALUE! |  |  |  |  | #VALUE!
661 | 소재기술 | 전해질 1팀 | 샘플 제작 실험 | 셀 제작 | 코인셀 제작 | 코인셀 소재준비 | Ni foam cutting | 2~2.5cm 폭으로 Ni foam cutting | GB |  |  |  |  | 코인셀 |  |  | 연구원 | 1 | 0.05 | 15 | 9 |  | 230 | 138 | 1 |  |  |  |  | 1 | 0.5 | 30 | 180 |  | 1 | 0.5 | 30 | 180 |  | 1 | 0.5 | 30 | 180 |  | 1 | 0.5 | 30 | 180
662 | 소재기술 | 전해질 1팀 | 샘플 제작 실험 | 셀 제작 | 코인셀 제작 | 코인셀 소재준비 | Ni foam press | ~250㎛ 두께로 press | [5 empty] | 코인셀 |  |  | 연구원 | 1 | 0.05 | 15 | 9 |  | 230 | 138 | 1 | [7 empty] | 0 |  |  |  |  | 0 |  |  |  |  | 0 |  |  |  |  | 0
663 | 소재기술 | 전해질 1팀 | 샘플 제작 실험 | 셀 제작 | 코인셀 제작 | 코인셀 소재준비 | Ni foam 타발 | Ni foam 타발 | [5 empty] | 코인셀 |  |  | 연구원 | 1 | 0.05 | 15 | 9 |  | 230 | 138 | 1 | [7 empty] | 0 |  |  |  |  | 0 |  |  |  |  | 0 |  |  |  |  | 0
664 | 소재기술 | 전해질 1팀 | 샘플 제작 실험 | 셀 제작 | 코인셀 제작 | 코인셀 소재준비 | Ni foam 세척/건조 | 이물질 제거 등을 위해 에틸알콜+초음파 세척 및 건조 (정리 포함) | [5 empty] | 코인셀 |  |  | 연구원 | 1 | 0.05 | 15 | 9 |  | 230 | 138 | 1 | [7 empty] | 0 |  |  |  |  | 0 |  |  |  |  | 0 |  |  |  |  | 0
665 | 소재기술 | 전해질 1팀 | 샘플 제작 실험 | 셀 제작 | 코인셀 제작 | 코인셀 소재준비 | 코인셀용 양/음극 타발 | 코인셀용 양/음극 타발 (1소재당 코인셀 4~5개 제조) | [5 empty] | 코인셀 |  |  | 연구원 | 1 | 0.05 | 15 | 9 |  | 230 | 138 | 1 | [7 empty] | 0 |  |  |  |  | 0 |  |  |  |  | 0 |  |  |  |  | 0
666 | 소재기술 | 전해질 1팀 | 분석/측정 실험 | 전극 분석 실험 | 코인셀 용 전극 물성 측정 | 코인셀 용 전극 두께 측정 | 무게 측정/기록 | 타발된 전극 무게 측정 (target 무게에 젤 적합한 전극 사용), Cu foil 무게 측정 | [5 empty] | 코인셀 |  |  | 연구원 | 0 | 0.05 | 15 | 0 |  | 230 | 0 | 1 | [7 empty] | 0 |  |  |  |  | 0 |  |  |  |  | 0 |  |  |  |  | 0
667 | 소재기술 | 전해질 1팀 | 분석/측정 실험 | 전극 분석 실험 | 코인셀 용 전극 물성 측정 | 코인셀 용 전극 두께 측정 | 두께 측정/기록 | 타발된 전극 두께 측정 (target 두께에 젤 적합한 전극 사용), Cu foil 두께 측정 | [5 empty] | 코인셀 |  |  | 연구원 | 0 | 0.05 | 15 | 0 |  | 230 | 0 | 1 | [7 empty] | 0 |  |  |  |  | 0 |  |  |  |  | 0 |  |  |  |  | 0
668 | 소재기술 | 전해질 1팀 | 샘플 제작 실험 | 셀 제작 | 코인셀 제작 | 코인셀 소재준비 | Li metal 타발 | 글러브박스 내에 있는 Li metal 소분 -> 드라이룸으로 이동 후 타발+Ni mesh 부착 | [5 empty] | 코인셀 |  |  | 연구원 | 1 | 0.05 | 15 | 9 |  | 230 | 138 | 1 | [7 empty] | 0 |  |  |  |  | 0 |  |  |  |  | 0 |  |  |  |  | 0
669 | 소재기술 | 전해질 1팀 | 샘플 제작 실험 | 셀 제작 | 코인셀 제작 | 코인셀 소재준비 | 분리막 타발 | 분리막타발 | [5 empty] | 코인셀 |  |  | 연구원 | 1 | 0.05 | 15 | 9 |  | 230 | 138 | 1 | [7 empty] | 0 |  |  |  |  | 0 |  |  |  |  | 0 |  |  |  |  | 0
670 | 소재기술 | 전해질 1팀 | 샘플 제작 실험 | 셀 제작 | 코인셀 제작 | 코인셀 소재준비 | 부품 준비 | 제작할 코인셀 개수에 맞춰 코인셀용 부품 준비 | [5 empty] | 코인셀 |  |  | 연구원 | 1 | 0.05 | 15 | 9 |  | 230 | 138 | 1 | [7 empty] | 0 |  |  |  |  | 0 |  |  |  |  | 0 |  |  |  |  | 0
671 | 소재기술 | 전해질 1팀 | 샘플 제작 실험 | 셀 제작 | 코인셀 제작 | 코인셀 조립 | 코인셀 조립 | 코인셀 조립 및 클램핑, 에틸알콜로 누액된 전해액 닦기 등 | [5 empty] | 코인셀 |  |  | 연구원 | 1 | 0.05 | 15 | 9 |  | 230 | 138 | 1 | [7 empty] | 0 |  |  |  |  | 0 |  |  |  |  | 0 |  |  |  |  | 0
672 | 소재기술 | 전해질 1팀 | 샘플 제작 실험 | 셀 제작 | 코인셀 제작 | 코인셀 조립 | 코인셀 조립 후 OCV 측정 | OCV 측정 | [5 empty] | 코인셀 |  |  | 연구원 | 1 | 0.05 | 15 | 9 |  | 230 | 138 | 1 | [7 empty] | 0 |  |  |  |  | 0 |  |  |  |  | 0 |  |  |  |  | 0
673 | 소재기술 | 전해질 1팀 | 전기화학평가 | 셀 평가_코인셀 | 코인셀 셀평가 | 비가역 용량 및 수명 평가 목적 | 비어있는 충방전 채널에 코인셀 체결 | 전극 로딩을 반영하여, 0.1/0.005C에 해당하는 current 값 확인, 충방전기 챔버로 이동 후 , 코인셀 체결, 충방전 패턴 설정 및 저장 | [5 empty] | 코인셀 평가/환원dQ/dV |  |  | 연구원 | 1 | 0.13 | 20 | 31.2 |  | 230 | 358.8 | 1 | [7 empty] | 0 |  |  |  |  | 0 |  |  |  |  | 0 |  |  |  |  | 0
674 | 소재기술 | 전해질 1팀 | 전기화학평가 | 셀 평가_코인셀 | 코인셀 셀평가 | 비가역 용량 및 수명 평가 목적 | 충방전 평가 진행 | 30시간 상온 wetting 후, 충방전 평가 진행 | [5 empty] | 코인셀 평가/환원dQ/dV |  |  | 연구원 | 1 | 0.13 | 20 | 31.2 |  | 230 | 358.8 | 1 | [7 empty] | 0 |  |  |  |  | 0 |  |  |  |  | 0 |  |  |  |  | 0
675 | 소재기술 | 전해질 1팀 | 전기화학평가 | 셀 평가_코인셀 | 코인셀 셀평가 | 비가역 용량 및 수명 평가 목적 | Data 정리 및 용량/효율 계산 | data추출 및 정리 | [5 empty] | 코인셀 평가/환원dQ/dV |  |  | 연구원 | 1 | 0.13 | 20 | 31.2 |  | 230 | 358.8 | 1 | [7 empty] | 0 |  |  |  |  | 0 |  |  |  |  | 0 |  |  |  |  | 0
676 | 소재기술 | 전해질 1팀 | 전기화학평가 | 셀 평가_코인셀 | 코인셀 셀평가 | 비가역 용량 및 수명 평가 목적 | 그래프 생성 | 오리진 프로그램으로 그래프 생성 | [5 empty] | 코인셀 평가/환원dQ/dV |  |  | 연구원 | 1 | 0.13 | 20 | 31.2 |  | 230 | 358.8 | 1 | [7 empty] | 0 |  |  |  |  | 0 |  |  |  |  | 0 |  |  |  |  | 0
677 | 소재기술 | 전해질 1팀 | 전기화학평가 | 셀 평가_코인셀 | 코인셀 셀평가 | 비가역 용량 및 수명 평가 목적 | 비어있는 충방전 채널에 코인셀 체결 | 전극 로딩 반영, C-rate에 해당하는 current값 확인, 충방전기 챔버로 이동 후 , 코인셀 체결, 충방전 패턴 설정 및 저장 | [5 empty] | 코인셀 평가/환원dQ/dV |  |  | 연구원 | 1 | 0.13 | 20 | 31.2 |  | 230 | 358.8 | 1 | [7 empty] | 0 |  |  |  |  | 0 |  |  |  |  | 0 |  |  |  |  | 0
678 | 소재기술 | 전해질 1팀 | 전기화학평가 | 셀 평가_코인셀 | 코인셀 셀평가 | 비가역 용량 및 수명 평가 목적 | Rate 별 평가 | rate 별 충/방전 평가 진행 | [5 empty] | 코인셀 평가/환원dQ/dV |  |  | 연구원 | 1 | 0.13 | 20 | 31.2 |  | 230 | 358.8 | 1 | [7 empty] | 0 |  |  |  |  | 0 |  |  |  |  | 0 |  |  |  |  | 0
679 | 소재기술 | 전해질 1팀 | 전기화학평가 | 셀 평가_코인셀 | 코인셀 셀평가 | 비가역 용량 및 수명 평가 목적 | Data 정리 | data추출 및 정리 | [5 empty] | 코인셀 평가/환원dQ/dV |  |  | 연구원 | 1 | 0.13 | 20 | 31.2 |  | 230 | 358.8 | 1 | [7 empty] | 0 |  |  |  |  | 0 |  |  |  |  | 0 |  |  |  |  | 0
680 | 소재기술 | 전해질 1팀 | 전기화학평가 | 셀 평가_코인셀 | 코인셀 셀평가 | 비가역 용량 및 수명 평가 목적 | 그래프 생성 | 오리진 프로그램으로 그래프 생성 | [5 empty] | 코인셀 평가/환원dQ/dV |  |  | 연구원 | 1 | 0.13 | 20 | 31.2 |  | 230 | 358.8 | 1 | [7 empty] | 0 |  |  |  |  | 0 |  |  |  |  | 0 |  |  |  |  | 0
681 | 소재기술 | 전해질 1팀 | 샘플 제작 실험 | 셀 제작 | 파우치셀 제작 | 파우치 셀 소재준비 | 양/음극 타발 | 양/음극 모노셀 타발 | 실러, 저울 |  |  |  |  | 파우치 셀 |  |  | 연구원 | 1 | 0.01 | 780 | 93.6 |  | 1200 | 144 | 1 |  |  |  |  | 1 | 0.5 | 60 | 360 |  | 1 | 0.5 | 60 | 360 |  | 1 | 0.5 | 60 | 360 |  | 1 | 0.5 | 60 | 360
682 | 소재기술 | 전해질 1팀 | 샘플 제작 실험 | 셀 제작 | 파우치셀 제작 | 파우치 셀 소재준비 | tap 부분의 활물질 층 제거 | tap 부분의 활물질 층 제거 | [5 empty] | 파우치 셀 |  |  | 연구원 | 1 | 0.01 | 780 | 93.6 |  | 1200 | 144 | 1
683 | 소재기술 | 전해질 1팀 | 샘플 제작 실험 | 셀 제작 | 파우치셀 제작 | 파우치 셀 소재준비 | Al foil로 감싼 후 드라이룸 내의 V/D 챔버로 이동 | Al foil로 감싼 후 드라이룸 내의 V/D 챔버로 이동 | [5 empty] | 파우치 셀 |  |  | 연구원 | 1 | 0.01 | 780 | 93.6 |  | 1200 | 144 | 1
684 | 소재기술 | 전해질 1팀 | 샘플 제작 실험 | 셀 제작 | 파우치셀 제작 | 파우치 셀 소재준비 | V/D 챔버에서 130℃ 진공상태에서 8시간동안 전극 건조 | V/D 챔버에서 130℃ 진공상태에서 8시간동안 전극 건조 | [5 empty] | 파우치 셀 |  |  | 연구원 | 1 | 0.01 | 780 | 93.6 |  | 1200 | 144 | 1
685 | 소재기술 | 전해질 1팀 | 샘플 제작 실험 | 셀 제작 | 파우치셀 제작 | 파우치셀 조립 | 실링 후, 셀 수작업실 (전지동)에 전달 | 실링 후, 모노셀 수작업실 (전지동)에 전달 | [5 empty] | 파우치 셀 |  |  | 연구원 | 1 | 0.01 | 780 | 93.6 |  | 1200 | 144 | 1
686 | 소재기술 | 전해질 1팀 | 샘플 제작 실험 | 셀 제작 | 파우치셀 제작 | 파우치셀 조립 | 셀 조립 | 모노셀 조립 | [5 empty] | 파우치 셀 |  |  | 연구원 | 1 | 0.01 | 780 | 93.6 |  | 1200 | 144 | 1
687 | 소재기술 | 전해질 1팀 | 샘플 제작 실험 | 셀 제작 | 파우치셀 제작 | 파우치셀 조립 | 셀 수작업실(전지동)에서 셀 수령 후 건조 오븐에 투입 | 모노셀 수작업실(전지동)에서 모노셀 수령 후 건조 오븐에 투입 | [5 empty] | 파우치 셀 |  |  | 연구원 | 1 | 0.01 | 780 | 93.6 |  | 1200 | 144 | 1
688 | 소재기술 | 전해질 1팀 | 샘플 제작 실험 | 셀 제작 | 파우치셀 제작 | 파우치셀 조립 | 55~60℃ 챔버에서 1~2일 이상 건조 | 55~60℃ 챔버에서 1~2일 이상 건조 | [5 empty] | 파우치 셀 |  |  | 연구원 | 1 | 0.01 | 780 | 93.6 |  | 1200 | 144 | 1
689 | 소재기술 | 전해질 1팀 | 샘플 제작 실험 | 셀 제작 | 파우치셀 제작 | 파우치셀 조립 | 건조된 셀 실링/ 전해액, 피펫 등 준비 후 degas 장비로 이동 (드라이룸) | 건조된 모노셀 실링/ 전해액, 피펫 등 준비 후 degas 장비로 이동 (드라이룸) | 지그활성화 장비, 고온챔버, 프레스 |  |  |  |  | 파우치 셀 |  |  | 연구원 | 1 | 0.01 | 780 | 93.6 |  | 1200 | 144 | 1
690 | 소재기술 | 전해질 1팀 | 샘플 제작 실험 | 셀 제작 | 파우치셀 제작 | 파우치셀 조립 | 건조된 셀에 전해액 주액 | 건조된 모노셀에 전해액 주액 | [5 empty] | 파우치 셀 |  |  | 연구원 | 1 | 0.01 | 780 | 93.6 |  | 1200 | 144 | 1
691 | 소재기술 | 전해질 1팀 | 샘플 제작 실험 | 셀 제작 | 파우치셀 제작 | 파우치셀 조립 | 진공챔버에서 30초씩 2번 vacuum 시행 | 진공챔버에서 30초씩 2번 vacuum 시행 | [5 empty] | 파우치 셀 |  |  | 연구원 | 1 | 0.01 | 780 | 93.6 |  | 1200 | 144 | 1
692 | 소재기술 | 전해질 1팀 | 샘플 제작 실험 | 셀 제작 | 파우치셀 제작 | 파우치셀 조립 | degas 장비에서 모노셀 실링(진공압착), 수기로 cell number 기입 | degas 장비에서 모노셀 실링(진공압착), 수기로 cell number 기입 | [5 empty] | 파우치 셀 |  |  | 연구원 | 1 | 0.01 | 780 | 93.6 |  | 1200 | 144 | 1
693 | 소재기술 | 전해질 1팀 | 샘플 제작 실험 | 셀 제작 | 파우치셀 제작 | 파우치셀 formation | lamination 1회 진행 (60~130도, 5~300초) | lamination 1회 진행 (60~130도, 5~300초) | [5 empty] | 파우치 셀 |  |  | 연구원 | 1 | 0.01 | 780 | 93.6 |  | 1200 | 144 | 1
694 | 소재기술 | 전해질 1팀 | 샘플 제작 실험 | 셀 제작 | 파우치셀 제작 | 파우치셀 formation | 충방전기 챔버로 이동 후 , 셀 체결 | 충방전기 챔버로 이동 후 , 모노셀 체결 | [5 empty] | 파우치 셀 |  |  | 연구원 | 1 | 0.01 | 780 | 93.6 |  | 1200 | 144 | 1
695 | 소재기술 | 전해질 1팀 | 샘플 제작 실험 | 셀 제작 | 파우치셀 제작 | 파우치셀 formation | 12시간 이상 상온/고온 wetting 후, 3hr 충전 후 24시간 대기 | 12시간 이상 상온/고온 wetting 후, 3hr 충전 후 24시간 대기 | [5 empty] | 파우치 셀 |  |  | 연구원 | 1 | 0.01 | 780 | 93.6 |  | 1200 | 144 | 1
696 | 소재기술 | 전해질 1팀 | 샘플 제작 실험 | 셀 제작 | 파우치셀 제작 | 파우치셀 formation | data추출 및 정리 | data추출 및 정리 | [5 empty] | 파우치 셀 |  |  | 연구원 | 1 | 0.01 | 780 | 93.6 |  | 1200 | 144 | 1
697 | 소재기술 | 전해질 1팀 | 샘플 제작 실험 | 셀 제작 | 파우치셀 제작 | 파우치셀 degas & resealing | 활성화 완료된 모노셀에 포스트잇 부착 +degas 장비(드라이룸)으로 이동 | 활성화 완료된 모노셀에 포스트잇 부착 +degas 장비(드라이룸)으로 이동 | [5 empty] | 파우치 셀 |  |  | 연구원 | 1 | 0.01 | 780 | 93.6 |  | 1200 | 144 | 1
698 | 소재기술 | 전해질 1팀 | 샘플 제작 실험 | 셀 제작 | 파우치셀 제작 | 파우치셀 degas & resealing | 모노셀 부분 6cm로 맞추어 cutting | 모노셀 부분 6cm로 맞추어 cutting | [5 empty] | 파우치 셀 |  |  | 연구원 | 1 | 0.01 | 780 | 93.6 |  | 1200 | 144 | 1
699 | 소재기술 | 전해질 1팀 | 샘플 제작 실험 | 셀 제작 | 파우치셀 제작 | 파우치셀 degas & resealing | degas 장비에서 모노셀 re-실링(진공압착) | degas 장비에서 모노셀 re-실링(진공압착) | [5 empty] | 파우치 셀 |  |  | 연구원 | 1 | 0.01 | 780 | 93.6 |  | 1200 | 144 | 1
700 | 소재기술 | 전해질 1팀 | 샘플 제작 실험 | 셀 제작 | 파우치셀 제작 | 파우치셀 degas & resealing | 3일동안 45~70도 aging | 3일동안 45~70도 aging | [5 empty] | 파우치 셀 |  |  | 연구원 | 1 | 0.01 | 780 | 93.6 |  | 1200 | 144 | 1
701 | 소재기술 | 전해질 1팀 | 샘플 제작 실험 | 셀 제작 | 파우치셀 제작 | 파우치셀 degas & resealing | 100도 이상에서 5~300초 press | 100도 이상에서 5~300초 press | [5 empty] | 파우치 셀 |  |  | 연구원 | 1 | 0.01 | 780 | 93.6 |  | 1200 | 144 | 1
702 | 소재기술 | 전해질 1팀 | 전기화학평가 | 셀 평가_파우치셀 | 파우치 셀_지그체결 | 평가 준비 | 지그 체결 (우레탄폼 cutting 포함) | 지그 체결 (우레탄폼 cutting 포함) | [5 empty] | 파우치 셀 |  |  | 연구원 | 1 | 0.01 | 780 | 93.6 |  | 1200 | 144 | 1
703 | 소재기술 | 전해질 1팀 | 전기화학평가 | 셀 평가_파우치셀 | 파우치 셀_지그체결 | 온도, 전압, 전류 등 변수에 대해 충방전 과정에서 확인되는 용량, 저항, 내구성 수준 확인 및 소재 개발 방향성 도출 목적 | 비어있는 충방전 채널에 모노셀 체결 | 충방전기 챔버로 이동 후, 지그에 셀 체결 및 충방전 패턴 설정 등 측정 준비 | 충방전기, 챔버, 부력부피 측정기 |  |  |  |  | 파우치셀 평가 |  |  | 연구원 | 1 | 0.08 | 620 | 595.2 |  | 950 | 912 | 1
704 | 소재기술 | 전해질 1팀 | 전기화학평가 | 셀 평가_파우치셀 | 파우치 셀 평가 | 저항측정 | 셀 용량 및 (LT)HPPC 평가 | 셀 용량 및 (LT)HPPC 평가 진행 | [5 empty] | 파우치셀 평가 |  |  | 연구원 | 1 | 0.08 | 620 | 595.2 |  | 950 | 912 | 1
705 | 소재기술 | 전해질 1팀 | 전기화학평가 | 셀 평가_파우치셀 | 파우치 셀 평가 | 저항분석 | Data 정리 | data 추출 및 정리 | [5 empty] | 파우치셀 평가 |  |  | 연구원 | 1 | 0.08 | 620 | 595.2 |  | 950 | 912 | 1
706 | 소재기술 | 전해질 1팀 | 전기화학평가 | 셀 평가_파우치셀 | 파우치 셀 평가 | 불량선별 | 추가 평가를 위한 셀 선별 | 저항 유사한 순으로 셀 선별 | [5 empty] | 파우치셀 평가 |  |  | 연구원 | 1 | 0.08 | 620 | 595.2 |  | 950 | 912 | 1
707 | 소재기술 | 전해질 1팀 | 전기화학평가 | 셀 평가_파우치셀 | 파우치 셀 평가 | 내구성 조건 확보 | 충방전 채널에 셀 체결 (저/상/고온수명/고온저장 각각) | 선별된 셀을 각각 상온/고온 충방전 챔버에 체결 및 충방전 패턴 설정/저장 설정, 고온 저장용 셀은 충전 후 별도 챔버에 보관 (HPPC 후 초기) | [5 empty] | 파우치셀 평가 |  |  | 연구원 | 1 | 0.08 | 620 | 595.2 |  | 950 | 912 | 1
708 | 소재기술 | 전해질 1팀 | 전기화학평가 | 셀 평가_파우치셀 | 파우치 셀 평가 | 저항변화 측정 | 충방전 채널에 셀 체결 (저/상/고온수명/고온저장 각각) | cycle 및 storage RPT 측정을 위한 cell 이동 체결/충방전 패턴 설정 | [5 empty] | 파우치셀 평가 |  |  | 연구원 | 1 | 0.08 | 620 | 595.2 |  | 950 | 912 | 1
709 | 소재기술 | 전해질 1팀 | 전기화학평가 | 셀 평가_파우치셀 | 파우치 셀 평가 | 상온수명 | 셀 평가 (상온수명) | 선별된 셀을 상온수명 평가 진행 (~600cyc., 100cyc마다 저항 측정) | [5 empty] | 기간별 용량, |  |  | 연구원 | 1 | 0.08 | 620 | 595.2 |  | 950 | 912 | 1
710 | 소재기술 | 전해질 1팀 | 전기화학평가 | 셀 평가_파우치셀 | 파우치 셀 평가 | 저온수명 | 셀 평가 (저온수명) | 선별된 셀을 저온수명 평가 진행 (-20도,~600cyc.) | [5 empty] | 파우치셀 평가 |  |  | 연구원 | 1 | 0.08 | 620 | 595.2 |  | 950 | 912 | 1
711 | 소재기술 | 전해질 1팀 | 전기화학평가 | 셀 평가_파우치셀 | 파우치 셀 평가 | 수명 저항 변화 | 셀 평가 (저온수명) | 상온챔버로 옮긴 후 100cyc마다 저항 측정 | [5 empty] | 파우치셀 평가 |  |  | 연구원 | 1 | 0.08 | 620 | 595.2 |  | 950 | 912 | 1
712 | 소재기술 | 전해질 1팀 | 전기화학평가 | 셀 평가_파우치셀 | 파우치 셀 평가 | 고온수명 | 셀 평가 (고온수명) | 선별된 셀을 고온수명 평가 진행 (~600cyc.) | [5 empty] | 파우치셀 평가 |  |  | 연구원 | 1 | 0.08 | 620 | 595.2 |  | 950 | 912 | 1
713 | 소재기술 | 전해질 1팀 | 전기화학평가 | 셀 평가_파우치셀 | 파우치 셀 평가 | 수명 저항 변화 | 셀 평가 (고온수명) | 상온챔버로 옮긴 후 100cyc마다 저항 측정 | [5 empty] | 파우치셀 평가 |  |  | 연구원 | 1 | 0.08 | 620 | 595.2 |  | 950 | 912 | 1
714 | 소재기술 | 전해질 1팀 | 전기화학평가 | 셀 평가_파우치셀 | 파우치 셀 평가 | 저장내구성 | 셀 평가 (고온저장) | 선별된 셀을 고온 저장 평가 진행 (60~75℃챔버 보관 후 1w, 2w, 4w, 6w, 8w 마다 저항 측정) | [5 empty] | 파우치셀 평가 |  |  | 연구원 | 1 | 0.08 | 620 | 595.2 |  | 950 | 912 | 1
715 | 소재기술 | 전해질 1팀 | 전기화학평가 | 셀 평가_파우치셀 | 파우치 셀 평가 | 고온내구성 분석 | Data 정리 | data 추출 및 정리, 그래프 그리기 등 (수명, 저장 수시 정리 필요) | [5 empty] | 파우치셀 평가 |  |  | 연구원 | 1 | 0.08 | 620 | 595.2 |  | 950 | 912 | 1
716 | 소재기술 | 전해질 1팀 | 분석/측정 실험 | 셀 분석 실험 | 가스분석 조건 확보 | 분해반응 해석 | 셀 확보 | SOC, 활성화 조건, 초기, 퇴화 상태 | 충방전기 |  |  |  |  | 가스분석 |  |  | 연구원 | 1 | 0.1 | 468 | 561.6 |  | 720 | 864 | 1 |  |  |  |  | 1 | 0.1 | 20 | 24 |  | 1 | 0.1 | 20 | 24 |  | 1 | 0.1 | 20 | 24 |  | 1 | 0.1 | 20 | 24
717 | 소재기술 | 전해질 1팀 | 분석/측정 실험 | 셀 분석 실험 | 셀 분해 분석 실험_전해질실험 | 분해반응 해석 | 분석 및 해석 | SEI형성 반응, 산화 환원반응에 의한 가스 거동 해석을 통한 부반응 원인 파악 | 분석센터 의뢰 |  |  |  |  | 가스분석 |  |  | 연구원 | 0 |  | 468 | 0 |  | 720 | 0 | 1 |  | 분석센터 연구원 수행으로 연구원 0 + 시간산출 불가
718 | 소재기술 | 전해질 1팀 | 분석/측정 실험 | 셀 분석 실험 | 셀 분해 분석 실험_전해질실험 | 음양극 안정화 반응 해석 및 수명예측 인자 파악 | 셀 확보 | SOC, 활성화 조건, 초기, 퇴화 상태 | 충방전기 |  |  |  |  | 성분별 함량 분석 (MDS 외 항목) |  |  | 연구원 | 1 | 0.2 | 78 | 187.2 |  | 120 | 288 | 1 |  |  |  |  | 1 | 1.5 | 20 | 360 |  | 1 | 1.5 | 20 | 360 |  | 1 | 1.5 | 20 | 360 |  | 1 | 1.5 | 20 | 360
719 | 소재기술 | 전해질 1팀 | 분석/측정 실험 | 셀 분석 실험 | 셀 분해 분석 실험_전해질실험 | 음양극 안정화 반응 해석 및 수명예측 인자 파악 | 분석 | 방전상태 및 전해액 추출/희석 및 분석 | NMR |  |  |  |  | 성분별 함량 분석 (MDS 외 항목) |  |  | 연구원 | 1 | 1.3 | 78 | 1216.8 |  | 120 | 1872 | 1
720 | 소재기술 | 전해질 1팀 | 전기화학평가 | 셀 평가 | 셀평가(EIS) | 저항 및 균일성 해석 | 셀측정조건 확보 | 전압, SOC, 온도 선정 | 충방전기 |  |  |  |  | EIS |  |  | 연구원 | 1 | 0.2 | 40 | 96 |  | 240 | 576 | 1 |  |  |  |  | 1 | 0.5 | 20 | 120 |  | 1 | 0.5 | 20 | 120 |  | 1 | 0.5 | 20 | 120 |  | 1 | 0.5 | 20 | 120
721 | 소재기술 | 전해질 1팀 | 전기화학평가 | 셀 평가 | 셀평가(EIS) | 저항 및 균일성 해석 | 측정 | 측정 번위 선정 및 측정/해석 | EIS, 지그, 챔버 |  |  |  |  | EIS |  |  | 연구원 | 1 | 0.3 | 40 | 144 |  | 240 | 864 | 1
722 | 소재기술 | 전해질 1팀 | 분석/측정 실험 | 전해액 분석 실험 | 전해질 CV 및 LSV 측정 (글러브박스 內) | 비이커셀/코인셀 구성 및 측정을 통한 전압에따른 전류 변화 관찰 | 작업 전극 준비 | Working electrode 준비 : 본 측정에서는 지름이 1.6mm 인 Pt disc 전극 (Bioanalytical Systems, Inc., 상품코드 MF-2013)을 사용한다. ALS사의 polishing kit (상품코드 013223)를 사용 Polishing을 진행하여 working electrode의 표면을 일정하게 유지한다. 1) 유리판을 준비하여 alumina pad 를 올려놓고, pad 위에 alumina powder를 뿌린 뒤 전극을 pad와 수직이 되게 손으로 잡고, 원형을 그리면서 polish 한다. 2) 끝난 뒤에는 증류수로 세척하고, air drying 까지 마치면 사용 준비 완료. 일반적으로 CV 측정을 위하여 Pt electrode를 준비할 때는 8자를 그리면서 시계 방향으로 50회, 반시계 방향으로 50회 연마한다. | 마모 장비 |  |  |  |  | 산화CV |  |  | 연구원 | 1 | 0.3 | 1.5 | 5.4 |  | 120 | 432 | 1 |  |  |  |  | 1 | 0.3 | 10 | 36 |  | 1 | 0.3 | 10 | 36 |  | 1 | 0.3 | 10 | 36 |  | 1 | 0.3 | 10 | 36
723 | 소재기술 | 전해질 1팀 | 분석/측정 실험 | 전해액 분석 실험 | 전해질 CV 및 LSV 측정 (글러브박스 內) | 비이커셀/코인셀 구성 및 측정을 통한 전압에따른 전류 변화 관찰 | 기준 및 상대전극 준비 및 셀 구성 | Reference electrode 준비 : 본 측정에서는 Li metal을 사용한다. Reference electrode는 일정한 전위를 유지시키는 역할만 할 뿐 반응에 참여하지 않기 때문에 전극의 면적에 관계없다. Li metal을 너비 약 0.5cm로 자른 후 측정 비커 바닥에 붙여 위치시킨다. 3전극 시스템 set-up : 준비한 we, ce, re를 glove box 내에서 아래 그림과 같이 setting 한다. | Potentiostat, 충방전기, GV, 전기화학 셀 |  |  |  |  | 산화CV |  |  | 연구원 | 1 | 0.3 | 1.5 | 5.4 |  | 120 | 432 | 1 |  |  |  |  | 1 | 0.3 | 10 | 36 |  | 1 | 0.3 | 10 | 36 |  | 1 | 0.3 | 10 | 36 |  | 1 | 0.3 | 10 | 36
724 | 소재기술 | 전해질 1팀 | 분석/측정 실험 | 전해액 분석 실험 | 전해질 CV 및 LSV 측정 (글러브박스 內) | 비이커셀/코인셀 구성 및 측정을 통한 전압에따른 전류 변화 관찰 | 전해질 투입 및 측정 | Ref. 전해액으로 EC/EMC 3/7 (v/v %) LiPF6 1M 전해액을 사용한다. Cycle 별 반응의 변화를 보려고 할 때는 3cycle 이상, 단순 LSV만 보려고 할 때는 1cycle만 돌려도 무방하다. 자세한 Cyclic Voltammogram의 set up 조건은, initial potential을 초기 OCV (0 V)로 시작하여 Ref. (본 실험에서는 Li metal의 전위) 대비 6V 까지 sweep 후 다시 Ref. 대비 3V 까지 돌아오는 cycle을 3번 반복한다는 것이다. 이때 scan rate은 10mV/Sec 이다. 마지막 cycle이 끝나면 initial potential과 같은 OCV까지 sweep후 실험이 종료된다. (Initial potential과 final potential을 따로 설정하지 않아도 상관없음) | Potentiostat, 충방전기, GV, 전기화학 셀 |  |  |  |  | 산화CV |  |  | 연구원 | 1 | 0.2 | 1.5 | 3.6 |  | 120 | 288 | 1 |  | Q) 전해질 투입하는 과정에서 연구원 작업은 없는지? → 수정 (完) |  |  | 0 | 0.5 | 10 | 0 |  | 0 | 0.5 | 10 | 0 |  | 0 | 0.5 | 10 | 0 |  | 0 | 0.5 | 10 | 0
725 | 소재기술 | 전해질 1팀 | 전기화학평가 | 셀 평가 | 셀평가(EIS) | 저항 및 균일성 해석 | 셀측정조건 확보 | 전압, SOC, 온도 선정 | 충방전기 |  |  |  |  | EIS |  |  | 연구원 | 1 | 0.2 | 40 | 96 |  | 60 | 144 | 1 |  | 중복 |  |  | 1 | 0.5 | 20 | 120 |  | 1 | 0.5 | 20 | 120 |  | 1 | 0.5 | 20 | 120 |  | 1 | 0.5 | 20 | 120
726 | 소재기술 | 전해질 1팀 | 전기화학평가 | 셀 평가 | 셀평가(EIS) | 저항 및 균일성 해석 | 측정 | 측정 번위 선정 및 측정/해석 | EIS, 지그, 챔버 |  |  |  |  | EIS |  |  | 연구원 | 1 | 0.3 | 40 | 144 |  | 60 | 216 | 1
727 | 소재기술 | 전해질 2팀 | 샘플 제작 실험 | 전해액 제작 | 전해질 제조 | 원료 준비/순서에 따라 다양한 소재 mixing 및 현상 관찰 | 원소재 물성을 고려한 조성 선정 및 제조 | 1. salt 및 첨가제 계량 2. 용매 첨가 후 교반 (salt가 용매에 용해되는 과정에서의 발열 주의) 3. 100% 용해된 전해질 저온 보관 고온에서 경시 우려가 있는 물질 첨가시 전해질 온도 낮춘 후 첨가 필요(소재특성을 고려한 투입순서 및 시점 고려 필요) | GB, 저울, 스터러 |  |  |  |  | 일정 비율 조성물 확보, 석출, 색변화, 가스발생등의 현상 확인 (MDS 외 항목) |  |  | 연구원 | 1 | 0.5 | 15 | 90 |  | 300 | 1800 | 1 |  |  |  |  | 1 | 0.5 | 30 | 180 |  | 1 | 0.5 | 30 | 180 |  | 1 | 0.5 | 30 | 180 |  | 1 | 0.5 | 30 | 180
728 | 소재기술 | 전해질 2팀 | 분석/측정 실험 | 전해액 분석 실험 | 전해질 HF 측정(상온) | 전해질의 불순물 및 구성성분의 분해기인 산성 물질 생성 수준 파악 | 적정용액 준비 | 한 샘플 3회 정도 측정 (상온 수계, 적정용액 NaOH 0.01N) HF 측정 전 DOS 키를 눌러 tube에 있는 공기를 빼준다. STOP (FILL)을 눌러 vessel을 채워준다. | 산 적정기, 온도 조절기 |  |  |  |  | HF |  |  | 연구원 | 1 | 0.2 | 0.1 | 0.24 |  | 300 | 720 | 1 |  |  |  |  | 1 | 0.2 | 2 | 4.8 |  | 1 | 0.2 | 2 | 4.8 |  | 1 | 0.2 | 2 | 4.8 |  | 1 | 0.2 | 2 | 4.8
729 | 소재기술 | 전해질 2팀 | 분석/측정 실험 | 전해액 분석 실험 | 전해질 HF 측정(상온) | 전해질의 불순물 및 구성성분의 분해기인 산성 물질 생성 수준 파악 | 증류수 준비 | 100 mL 비커에 3차 증류수를 60mL 정도 채운다. | 산 적정기, 온도 조절기 |  |  |  |  | HF |  |  | 연구원 | 1 | 0.2 | 0.1 | 0.24 |  | 300 | 720 | 1 |  |  |  |  | 1 | 0.2 | 2 | 4.8 |  | 1 | 0.2 | 2 | 4.8 |  | 1 | 0.2 | 2 | 4.8 |  | 1 | 0.2 | 2 | 4.8
730 | 소재기술 | 전해질 2팀 | 분석/측정 실험 | 전해액 분석 실험 | 전해질 HF 측정(상온) | 전해질의 불순물 및 구성성분의 분해기인 산성 물질 생성 수준 파악 | 교반 | 2개의 probe를 담그고 stirring을 시작한다. (probe가 stirring bar에 닿지 않게 주의) | 산 적정기, 온도 조절기 |  |  |  |  | HF |  |  | 연구원 | 1 | 0.2 | 0.1 | 0.24 |  | 300 | 720 | 1 |  |  |  |  | 1 | 0.2 | 2 | 4.8 |  | 1 | 0.2 | 2 | 4.8 |  | 1 | 0.2 | 2 | 4.8 |  | 1 | 0.2 | 2 | 4.8
731 | 소재기술 | 전해질 2팀 | 분석/측정 실험 | 전해액 분석 실험 | 전해질 HF 측정(상온) | 전해질의 불순물 및 구성성분의 분해기인 산성 물질 생성 수준 파악 | 샘플 정량화 | 3 mL syringe에 1.0~1.5 mL의 샘플을 주입한다. | 산 적정기, 온도 조절기 |  |  |  |  | HF |  |  | 연구원 | 1 | 0.2 | 0.1 | 0.24 |  | 300 | 720 | 1 |  |  |  |  | 1 | 0.2 | 2 | 4.8 |  | 1 | 0.2 | 2 | 4.8 |  | 1 | 0.2 | 2 | 4.8 |  | 1 | 0.2 | 2 | 4.8
732 | 소재기술 | 전해질 2팀 | 분석/측정 실험 | 전해액 분석 실험 | 전해질 HF 측정(상온) | 전해질의 불순물 및 구성성분의 분해기인 산성 물질 생성 수준 파악 | 샘플 정량화 | 샘플 + syringe를 저울의 비커에 넣고 zero 해 준다. | 산 적정기, 온도 조절기 |  |  |  |  | HF |  |  | 연구원 | 1 | 0.2 | 0.1 | 0.24 |  | 300 | 720 | 1 |  |  |  |  | 1 | 0.2 | 2 | 4.8 |  | 1 | 0.2 | 2 | 4.8 |  | 1 | 0.2 | 2 | 4.8 |  | 1 | 0.2 | 2 | 4.8
733 | 소재기술 | 전해질 2팀 | 분석/측정 실험 | 전해액 분석 실험 | 전해질 HF 측정(상온) | 전해질의 불순물 및 구성성분의 분해기인 산성 물질 생성 수준 파악 | 샘플 투입 | 샘플을 비커에 주입한다. (샘플이 비커 벽에 묻지 않게 주의) | 산 적정기, 온도 조절기 |  |  |  |  | HF |  |  | 연구원 | 1 | 0.2 | 0.1 | 0.24 |  | 300 | 720 | 1 |  |  |  |  | 1 | 0.2 | 2 | 4.8 |  | 1 | 0.2 | 2 | 4.8 |  | 1 | 0.2 | 2 | 4.8 |  | 1 | 0.2 | 2 | 4.8
734 | 소재기술 | 전해질 2팀 | 분석/측정 실험 | 전해액 분석 실험 | 전해질 HF 측정(상온) | 전해질의 불순물 및 구성성분의 분해기인 산성 물질 생성 수준 파악 | 측정 및 데이터 확보 | Start를 누른다. “Sample size”가 화면에 나오면 빈 syringe를 저울의 비커에 넣고 측정되는 마이너스 값 (샘플의 무게)을 입력 후 Enter 키를 누른다.(데이터 확인) | 산 적정기, 온도 조절기 |  |  |  |  | HF |  |  | 연구원 | 0 | 0.2 | 0.1 | 0 |  | 300 | 0 | 1 |  |  |  |  | 0 | 0.2 | 2 | 0 |  | 0 | 0.2 | 2 | 0 |  | 0 | 0.2 | 2 | 0 |  | 0 | 0.2 | 2 | 0
735 | 소재기술 | 전해질 2팀 | 분석/측정 실험 | 전해액 분석 실험 | 전해질 HF 측정(상온) | 전해질의 불순물 및 구성성분의 분해기인 산성 물질 생성 수준 파악 | 세정 | Probe 세척: 아세톤으로 세척 후 3차 증류수로 세척(probe는 반드시 보관 액에 넣어 준다) 비커 세척: 아세톤으로 세척 후 60oC 오븐 보관 | 산 적정기, 온도 조절기 |  |  |  |  | HF |  |  | 연구원 | 1 | 0.2 | 0.1 | 0.24 |  | 300 | 720 | 1 |  |  |  |  | 1 | 0.2 | 2 | 4.8 |  | 1 | 0.2 | 2 | 4.8 |  | 1 | 0.2 | 2 | 4.8 |  | 1 | 0.2 | 2 | 4.8
736 | 소재기술 | 전해질 2팀 | 분석/측정 실험 | 전해액 분석 실험 | 전해질 HF 측정(저온) | 전해질의 불순물 및 구성성분의 분해기인 산성 물질 생성 수준 파악 | 적정용액 준비 | 한 샘플 3회 정도 측정 (저온 수계, 4 oC , 적정용액 NaOH 0.1N) HF 측정 전 DOS 키를 눌러 tube에 있는 공기를 빼준다. STOP (FILL)을 눌러 vessel을 채워준다. | 산 적정기, 온도 조절기 |  |  |  |  | HF |  |  | 연구원 | 1 | 0.2 | 1.5 | 3.6 |  | 300 | 720 | 1 |  |  |  |  | 1 | 0.2 | 2 | 4.8 |  | 1 | 0.2 | 2 | 4.8 |  | 1 | 0.2 | 2 | 4.8 |  | 1 | 0.2 | 2 | 4.8
737 | 소재기술 | 전해질 2팀 | 분석/측정 실험 | 전해액 분석 실험 | 전해질 HF 측정(저온) | 전해질의 불순물 및 구성성분의 분해기인 산성 물질 생성 수준 파악 | 증류수 준비 | 250 mL 비커에 3차 증류수를 100mL 정도 채운다. 이때 비커를 얼음 base에서 stirring하여 증류수 온도가 3~4℃가 될 수 있도록 한다. | 산 적정기, 온도 조절기 |  |  |  |  | HF |  |  | 연구원 | 1 | 0.2 | 1.5 | 3.6 |  | 300 | 720 | 1 |  |  |  |  | 1 | 0.2 | 2 | 4.8 |  | 1 | 0.2 | 2 | 4.8 |  | 1 | 0.2 | 2 | 4.8 |  | 1 | 0.2 | 2 | 4.8
738 | 소재기술 | 전해질 2팀 | 분석/측정 실험 | 전해액 분석 실험 | 전해질 HF 측정(저온) | 전해질의 불순물 및 구성성분의 분해기인 산성 물질 생성 수준 파악 | 교반 | 2개의 probe를 담그고 stirring을 시작한다. (probe가 stirring bar에 닿지 않게 주의) | 산 적정기, 온도 조절기 |  |  |  |  | HF |  |  | 연구원 | 1 | 0.2 | 1.5 | 3.6 |  | 300 | 720 | 1 |  |  |  |  | 1 | 0.2 | 2 | 4.8 |  | 1 | 0.2 | 2 | 4.8 |  | 1 | 0.2 | 2 | 4.8 |  | 1 | 0.2 | 2 | 4.8
739 | 소재기술 | 전해질 2팀 | 분석/측정 실험 | 전해액 분석 실험 | 전해질 HF 측정(저온) | 전해질의 불순물 및 구성성분의 분해기인 산성 물질 생성 수준 파악 | 샘플 정량화 | 15 - 20 mL의 샘플을 준비한다. | 산 적정기, 온도 조절기 |  |  |  |  | HF |  |  | 연구원 | 1 | 0.2 | 1.5 | 3.6 |  | 300 | 720 | 1 |  |  |  |  | 1 | 0.2 | 2 | 4.8 |  | 1 | 0.2 | 2 | 4.8 |  | 1 | 0.2 | 2 | 4.8 |  | 1 | 0.2 | 2 | 4.8
740 | 소재기술 | 전해질 2팀 | 분석/측정 실험 | 전해액 분석 실험 | 전해질 HF 측정(저온) | 전해질의 불순물 및 구성성분의 분해기인 산성 물질 생성 수준 파악 | 샘플 정량화 | 샘플 + bottle (혹은 syringe)를 저울의 비커에 넣고 zero 해 준다. | 산 적정기, 온도 조절기 |  |  |  |  | HF |  |  | 연구원 | 1 | 0.2 | 1.5 | 3.6 |  | 300 | 720 | 1 |  |  |  |  | 1 | 0.2 | 2 | 4.8 |  | 1 | 0.2 | 2 | 4.8 |  | 1 | 0.2 | 2 | 4.8 |  | 1 | 0.2 | 2 | 4.8
741 | 소재기술 | 전해질 2팀 | 분석/측정 실험 | 전해액 분석 실험 | 전해질 HF 측정(저온) | 전해질의 불순물 및 구성성분의 분해기인 산성 물질 생성 수준 파악 | 샘플 투입 | 샘플을 비커에 주입한다. (샘플이 비커 벽에 묻지 않게 주의) Start를 누른다. | 산 적정기, 온도 조절기 |  |  |  |  | HF |  |  | 연구원 | 1 | 0.2 | 1.5 | 3.6 |  | 300 | 720 | 1 |  |  |  |  | 1 | 0.2 | 2 | 4.8 |  | 1 | 0.2 | 2 | 4.8 |  | 1 | 0.2 | 2 | 4.8 |  | 1 | 0.2 | 2 | 4.8
742 | 소재기술 | 전해질 2팀 | 분석/측정 실험 | 전해액 분석 실험 | 전해질 HF 측정(저온) | 전해질의 불순물 및 구성성분의 분해기인 산성 물질 생성 수준 파악 | 측정 및 데이터 확보 | “Sample size”가 화면에 나오면 빈 bottle (혹은 syringe)를 저울의 비커에 넣고 측정되는 마이너스 값 (샘플의 무게)을 입력 후 Enter 키를 누른다. 적정이 완료되면 data가 자동으로 프린트 된다. | 산 적정기, 온도 조절기 |  |  |  |  | HF |  |  | 연구원 | 1 | 0.2 | 1.5 | 3.6 |  | 300 | 720 | 1 |  |  |  |  | 1 | 0.2 | 2 | 4.8 |  | 1 | 0.2 | 2 | 4.8 |  | 1 | 0.2 | 2 | 4.8 |  | 1 | 0.2 | 2 | 4.8
743 | 소재기술 | 전해질 2팀 | 분석/측정 실험 | 전해액 분석 실험 | 전해질 HF 측정(저온) | 전해질의 불순물 및 구성성분의 분해기인 산성 물질 생성 수준 파악 | 세정 | Probe 세척: 아세톤으로 세척 후 3차 증류수로 세척(probe는 반드시 보관 액에 넣어 준다.) 비커 세척: 아세톤으로 세척 후 60oC 오븐 보관 | 산 적정기, 온도 조절기 |  |  |  |  | HF |  |  | 연구원 | 1 | 0.2 | 1.5 | 3.6 |  | 300 | 720 | 1 |  |  |  |  | 1 | 0.2 | 2 | 4.8 |  | 1 | 0.2 | 2 | 4.8 |  | 1 | 0.2 | 2 | 4.8 |  | 1 | 0.2 | 2 | 4.8
744 | 소재기술 | 전해질 2팀 | 분석/측정 실험 | 전해액 분석 실험 | 수분 함량 측정 | 다양한 전해질 성분 기인 수분 함량 측정을 통해 추가 반응 가능성 예측 | 샘플 정량화 | 한 샘플 3회 정도 측정 화면에 “ready”가 나와있으면 (or COND 지시 등이 안정되면) 수분 측정 가능. “ready”가 뜨지 않을 경우 담당자에게 문의. 1mL syringe에 0.7~1.0mL의 샘플을 주입한다. | 수분측정기 |  |  |  |  | 수분측정 |  |  | 연구원 | 1 | 0.2 | 1.5 | 3.6 |  | 300 | 720 | 1 |  | 원소재 분석 (1,2팀 공통) |  |  | 1 | 0.2 | 2 | 4.8 |  | 1 | 0.2 | 2 | 4.8 |  | 1 | 0.2 | 2 | 4.8 |  | 1 | 0.2 | 2 | 4.8
745 | 소재기술 | 전해질 2팀 | 분석/측정 실험 | 전해액 분석 실험 | 수분 함량 측정 | 다양한 전해질 성분 기인 수분 함량 측정을 통해 추가 반응 가능성 예측 | 샙플 정량화 | 샘플 + syringe를 저울의 비커에 넣고 zero 해 준다. | 수분측정기 |  |  |  |  | 수분측정 |  |  | 연구원 | 1 | 0.2 | 1.5 | 3.6 |  | 300 | 720 | 1 |  |  |  |  | 1 | 0.2 | 2 | 4.8 |  | 1 | 0.2 | 2 | 4.8 |  | 1 | 0.2 | 2 | 4.8 |  | 1 | 0.2 | 2 | 4.8
746 | 소재기술 | 전해질 2팀 | 분석/측정 실험 | 전해액 분석 실험 | 수분 함량 측정 | 다양한 전해질 성분 기인 수분 함량 측정을 통해 추가 반응 가능성 예측 | 적정준비 | 화면에 “ready”가 나온 것을 (or COND 지시 등이 안정되면) 확인하고 Start 키를 누른다. (drift 값 5~7 수준 확인, Voltage 45mV수준 확인  Ready 조건). | 수분측정기 |  |  |  |  | 수분측정 |  |  | 연구원 | 1 | 0.2 | 1.5 | 3.6 |  | 300 | 720 | 1 |  |  |  |  | 1 | 0.2 | 2 | 4.8 |  | 1 | 0.2 | 2 | 4.8 |  | 1 | 0.2 | 2 | 4.8 |  | 1 | 0.2 | 2 | 4.8
747 | 소재기술 | 전해질 2팀 | 분석/측정 실험 | 전해액 분석 실험 | 수분 함량 측정 | 다양한 전해질 성분 기인 수분 함량 측정을 통해 추가 반응 가능성 예측 | 샘플투입 | “Sample size”가 화면에 나오면 샘플을 주입한다. | 수분측정기 |  |  |  |  | 수분측정 |  |  | 연구원 | 1 | 0.2 | 1.5 | 3.6 |  | 300 | 720 | 1 |  |  |  |  | 1 | 0.2 | 2 | 4.8 |  | 1 | 0.2 | 2 | 4.8 |  | 1 | 0.2 | 2 | 4.8 |  | 1 | 0.2 | 2 | 4.8
748 | 소재기술 | 전해질 2팀 | 분석/측정 실험 | 전해액 분석 실험 | 수분 함량 측정 | 다양한 전해질 성분 기인 수분 함량 측정을 통해 추가 반응 가능성 예측 | 측정 | 빈 syringe를 저울의 비커에 넣고 측정되는 마이너스 값 (샘플의 무게)을 입력 후 Enter 키를 누른다. 적정이 완료되면 화면에 나타난 값을 읽는다 | 수분측정기 |  |  |  |  | 수분측정 |  |  | 연구원 | 1 | 0.2 | 1.5 | 3.6 |  | 300 | 720 | 1 |  |  |  |  | 1 | 0.2 | 2 | 4.8 |  | 1 | 0.2 | 2 | 4.8 |  | 1 | 0.2 | 2 | 4.8 |  | 1 | 0.2 | 2 | 4.8
749 | 소재기술 | 전해질 2팀 | 분석/측정 실험 | 전해액 분석 실험 | 전해질 이온 전도도 측정 | 셀의 저항 특성과 연관되는 이온전달 수준 수치화를 위한 측정 | 온도 setting | Ionic conductivity meter와 표준용액을 setup 하고 장비 aging과 표준용액의 온도 평형을 위해 10분간 대기한다. | 전도도 측정기, 온도조절 챔버 |  |  |  |  | 이온전도도 |  |  | 연구원 | 1 | 0.5 | 15 | 90 |  | 300 | 1800 | 1 |  | 원소재 분석 (1,2팀 공통) |  |  | 1 | 0.5 | 30 | 180 |  | 1 | 0.5 | 30 | 180 |  | 1 | 0.5 | 30 | 180 |  | 1 | 0.5 | 30 | 180
750 | 소재기술 | 전해질 2팀 | 분석/측정 실험 | 전해액 분석 실험 | 전해질 이온 전도도 측정 | 셀의 저항 특성과 연관되는 이온전달 수준 수치화를 위한 측정 | 표준소재 투입 | 표준용액을 15ml Nalgene Bottle 하단 neck까지(15ml) 채운 후 Probe의 온도선 이상 잠기도록 Probe를 탐침한다. 팔콘 튜브(15ml)사용 시 전해액 4-5ml를 채워준다. | 전도도 측정기, 온도조절 챔버 |  |  |  |  | 이온전도도 |  |  | 연구원 | 1 | 0.5 | 15 | 90 |  | 300 | 1800 | 1 |  |  |  |  | 1 | 0.5 | 30 | 180 |  | 1 | 0.5 | 30 | 180 |  | 1 | 0.5 | 30 | 180 |  | 1 | 0.5 | 30 | 180
751 | 소재기술 | 전해질 2팀 | 분석/측정 실험 | 전해액 분석 실험 | 전해질 이온 전도도 측정 | 셀의 저항 특성과 연관되는 이온전달 수준 수치화를 위한 측정 | 표준소재 측정 조건 확보 | 정확한 calibration을 위하여 표준용액의 온도가 25℃ 될 때까지 승온시키며 Display 창에서 아래의 표시가 나타날 수 있도록 승온시간을 충분히 주어준다.<Fig.1> (챔버안에 위치시킨 후 20min soaking시키고 이후 1min이상 측정값에 변화가 없을때를 온도평형시점으로 본다. | 전도도 측정기, 온도조절 챔버 |  |  |  |  | 이온전도도 |  |  | 연구원 | 0 | 0.5 | 15 | 0 |  | 300 | 0 | 1 |  |  |  |  | 0 | 0.5 | 30 | 0 |  | 0 | 0.5 | 30 | 0 |  | 0 | 0.5 | 30 | 0 |  | 0 | 0.5 | 30 | 0
752 | 소재기술 | 전해질 2팀 | 분석/측정 실험 | 전해액 분석 실험 | 전해질 이온 전도도 측정 | 셀의 저항 특성과 연관되는 이온전달 수준 수치화를 위한 측정 | 표준소재 측정 및 확인 | 4. 25℃가 되면 Calibration button을 누르고 곧이어 Read button을 눌러서 이온전도도 값이 12.88mS/cm가 나오도록 한다. 이때 사용하는 프로브의 전극셀상수(CC)가 spec과 일치하여 정상상태인지확인한다. | 전도도 측정기, 온도조절 챔버 |  |  |  |  | 이온전도도 |  |  | 연구원 | 0 | 0.5 | 15 | 0 |  | 300 | 0 | 1 |  |  |  |  | 0 | 0.5 | 30 | 0 |  | 0 | 0.5 | 30 | 0 |  | 0 | 0.5 | 30 | 0 |  | 0 | 0.5 | 30 | 0
753 | 소재기술 | 전해질 2팀 | 분석/측정 실험 | 전해액 분석 실험 | 전해질 이온 전도도 측정 | 셀의 저항 특성과 연관되는 이온전달 수준 수치화를 위한 측정 | 표준소재 세정 | Probe는 Acetone을 이용하여 세척하고, blower를 이용하여 잔류 solvent를 모두 제거 후 Acetone의 완전한 기화 및 온도 회복을 위해 3~5분간 방치한다. | 전도도 측정기, 온도조절 챔버 |  |  |  |  | 이온전도도 |  |  | 연구원 | 1 | 0.5 | 15 | 90 |  | 300 | 1800 | 1 |  |  |  |  | 1 | 0.5 | 30 | 180 |  | 1 | 0.5 | 30 | 180 |  | 1 | 0.5 | 30 | 180 |  | 1 | 0.5 | 30 | 180
754 | 소재기술 | 전해질 2팀 | 분석/측정 실험 | 전해액 분석 실험 | 전해질 이온 전도도 측정 | 셀의 저항 특성과 연관되는 이온전달 수준 수치화를 위한 측정 | 측정 및 세정 | 측정을 완료한 후에는 Water를 이용하여 Probe에 남아있는 salt를 완전히 제거하는 것이 바람직함. ※ Data의 편차가 발생하는 경우 표준 전해액을 이용하여 장비 신뢰성을 확인하는 것이 바람직함.  E2 전해액을(공장 생산품) 표준 전해액으로 선정하여 보관중. | 전도도 측정기, 온도조절 챔버 |  |  |  |  | 이온전도도 |  |  | 연구원 | 1 | 0.5 | 15 | 90 |  | 300 | 1800 | 1 |  |  |  |  | 1 | 0.5 | 30 | 180 |  | 1 | 0.5 | 30 | 180 |  | 1 | 0.5 | 30 | 180 |  | 1 | 0.5 | 30 | 180
755 | 소재기술 | 전해질 2팀 | 분석/측정 실험 | 전해액 분석 실험 | 점도 측정 (전해질) | 셀 주액특성 및 셀 확산 저항 관련 인자 확인을 위한 물성 측정 | 점도계 세정 | 점도계 호스에 연결된 DMC 담긴 주사기 피스톤 끝까지 눌러준 후 주사기 제거 25ml 주사기로 아세톤 20ml 주입 (주입 시 주사기 입구 호스에 돌려서 체결 10ml 주입 후 1~2ml 흡입, 다시 5ml 주입 후 1~2ml 흡입, 남은 아세톤 전부 주입) | 점도계, 온도조절 챔버 |  |  |  |  | 점도 |  |  | 연구원 | 1 | 0.2 | 15 | 36 |  | 300 | 720 | 1 |  | 원소재 분석 (1,2팀 공통) |  |  | 1 | 0.2 | 30 | 72 |  | 1 | 0.2 | 30 | 72 |  | 1 | 0.2 | 30 | 72 |  | 1 | 0.2 | 30 | 72
756 | 소재기술 | 전해질 2팀 | 분석/측정 실험 | 전해액 분석 실험 | 점도 측정 (전해질) | 셀 주액특성 및 셀 확산 저항 관련 인자 확인을 위한 물성 측정 | 점도계 건조 | 에어호스 연결 후 2분간 에어 주입으로 점도계 내부 건조 | 점도계, 온도조절 챔버 |  |  |  |  | 점도 |  |  | 연구원 | 1 | 0.2 | 15 | 36 |  | 300 | 720 | 1 |  |  |  |  | 1 | 0.2 | 30 | 72 |  | 1 | 0.2 | 30 | 72 |  | 1 | 0.2 | 30 | 72 |  | 1 | 0.2 | 30 | 72
757 | 소재기술 | 전해질 2팀 | 분석/측정 실험 | 전해액 분석 실험 | 점도 측정 (전해질) | 셀 주액특성 및 셀 확산 저항 관련 인자 확인을 위한 물성 측정 | 샘플 투입 및 측정 | 6ml 주사기로 시료 5ml 담은 후 점도계 호스에 연결해 4ml 천천히 주입 (빠르게 주입 시 점도계 호스에 기포가 생길 경우 에러 발생하니 주의해서 주입) 시료 주입 후 Start 버튼 눌러서 측정 시작 | 점도계, 온도조절 챔버 |  |  |  |  | 점도 |  |  | 연구원 | 1 | 0.2 | 15 | 36 |  | 300 | 720 | 1 |  |  |  |  | 1 | 0.2 | 30 | 72 |  | 1 | 0.2 | 30 | 72 |  | 1 | 0.2 | 30 | 72 |  | 1 | 0.2 | 30 | 72
758 | 소재기술 | 전해질 2팀 | 분석/측정 실험 | 전해액 분석 실험 | 점도 측정 (전해질) | 셀 주액특성 및 셀 확산 저항 관련 인자 확인을 위한 물성 측정 | 재측정 | 측정 완료 시 Lovis Dyn. Viscosity 값 확인 후 남은 시료 끝까지 주입 및 2번부터 다시 반복 | 점도계, 온도조절 챔버 |  |  |  |  | 점도 |  |  | 연구원 | 1 | 0.2 | 15 | 36 |  | 300 | 720 | 1 |  |  |  |  | 1 | 0.2 | 30 | 72 |  | 1 | 0.2 | 30 | 72 |  | 1 | 0.2 | 30 | 72 |  | 1 | 0.2 | 30 | 72
759 | 소재기술 | 전해질 2팀 | 분석/측정 실험 | 전해액 분석 실험 | 점도 측정 (전해질) | 셀 주액특성 및 셀 확산 저항 관련 인자 확인을 위한 물성 측정 | 점도계 세정 | 모든 시료 측정 완료 시 아세톤으로 두번 세척 및 에어 주입 후 폐액통 비우기 | 점도계, 온도조절 챔버 |  |  |  |  | 점도 |  |  | 연구원 | 1 | 0.2 | 15 | 36 |  | 300 | 720 | 1 |  |  |  |  | 1 | 0.2 | 30 | 72 |  | 1 | 0.2 | 30 | 72 |  | 1 | 0.2 | 30 | 72 |  | 1 | 0.2 | 30 | 72
760 | 소재기술 | 전해질 2팀 | 분석/측정 실험 | 전해액 분석 실험 | 점도 측정 (전해질) | 셀 주액특성 및 셀 확산 저항 관련 인자 확인을 위한 물성 측정 | 보관액 충전 | 6ml 주사기로 DMC (수분 제거 안 해도 됨) 5ml 담은 후 점도계 호스에 연결해 4ml 천천히 주입 (주사기는 꼽힌 상태로 그대로 두기) | 점도계, 온도조절 챔버 |  |  |  |  | 점도 |  |  | 연구원 | 1 | 0.2 | 15 | 36 |  | 300 | 720 | 1 |  |  |  |  | 1 | 0.2 | 30 | 72 |  | 1 | 0.2 | 30 | 72 |  | 1 | 0.2 | 30 | 72 |  | 1 | 0.2 | 30 | 72
761 | 소재기술 | 전해질 2팀 | 분석/측정 실험 | 전해액 분석 실험 | 전해질 밀도 측정 | 셀 주액량(부피기반) 결정시 필요한 물성 측정 | 샘플 온도 측정 | 한샘플 2회 이상 측정 밀도 측정 전 온도 안정화 목적으로 전해액을 상온에서 3시간 이상 방치 전해액 온도 측정 | 밀도계 |  |  |  |  | 밀도 |  |  | 연구원 | 1 | 0.1 | 15 | 18 |  | 300 | 360 | 1 |  | 원소재 분석 (1,2팀 공통) |  |  | 1 | 0.1 | 30 | 36 |  | 1 | 0.1 | 30 | 36 |  | 1 | 0.1 | 30 | 36 |  | 1 | 0.1 | 30 | 36
762 | 소재기술 | 전해질 2팀 | 분석/측정 실험 | 전해액 분석 실험 | 전해질 밀도 측정 | 셀 주액량(부피기반) 결정시 필요한 물성 측정 | 시료투입 | PP Volumetric flask 입구쪽 벽면에 액체가 닿지 않게 전해액을 채운다. 메니스커스 현상을 감안하여 표면 가운데에 해당하는 위치의 눈금을 수평으로 보렴서 시료양을 맞춘다. | 밀도계 |  |  |  |  | 밀도 |  |  | 연구원 | 1 | 0.1 | 15 | 18 |  | 300 | 360 | 1 |  |  |  |  | 1 | 0.1 | 30 | 36 |  | 1 | 0.1 | 30 | 36 |  | 1 | 0.1 | 30 | 36 |  | 1 | 0.1 | 30 | 36
763 | 소재기술 | 전해질 2팀 | 분석/측정 실험 | 전해액 분석 실험 | 전해질 밀도 측정 | 셀 주액량(부피기반) 결정시 필요한 물성 측정 | 측정 및 계산 | 정확안 Volume으로 넣은 시료의 무게를 부피로 나누어 밀도를 계산한다. 밀도표기시 측정한 온도 기재한다. | 밀도계 |  |  |  |  | 밀도 |  |  | 연구원 | 1 | 0.1 | 15 | 18 |  | 300 | 360 | 1 |  |  |  |  | 1 | 0.1 | 30 | 36 |  | 1 | 0.1 | 30 | 36 |  | 1 | 0.1 | 30 | 36 |  | 1 | 0.1 | 30 | 36
764 | 소재기술 | 전해질 2팀 | 분석/측정 실험 | 전해액 분석 실험 | 전해질 밀도 측정 | 셀 주액량(부피기반) 결정시 필요한 물성 측정 | 세정 | 측정이 완료된 Volumetric flask는 증류수와 아세톤으로 세척하여 챔버에 보관한다. | 밀도계 |  |  |  |  | 밀도 |  |  | 연구원 | 1 | 0.1 | 15 | 18 |  | 300 | 360 | 1 |  |  |  |  | 1 | 0.1 | 30 | 36 |  | 1 | 0.1 | 30 | 36 |  | 1 | 0.1 | 30 | 36 |  | 1 | 0.1 | 30 | 36
765 | 소재기술 | 전해질 2팀 | 분석/측정 실험 | 전해액 분석 실험 | 이온종 측정 | 전해질의 이온종 측정을 통해 피막 형성, 산화/환원 반응성, 셀 저항 결정 인자 분석 | 측정 샘플 준비 | 용기 용량에 따른 샘플 준비 | [5 empty] | 이온종 상대량 (MDS 외 항목) |  |  | 연구원 | 1 | 0.25 | 0.1 | 0.3 |  | 300 | 900 | 1 |  |  |  |  | 1 | 0.5 | 10 | 60 |  | 1 | 0.5 | 10 | 60 |  | 1 | 0.5 | 10 | 60 |  | 1 | 0.5 | 10 | 60
766 | 소재기술 | 전해질 2팀 | 분석/측정 실험 | 전해액 분석 실험 | 이온종 측정 | 전해질의 이온종 측정을 통해 피막 형성, 산화/환원 반응성, 셀 저항 결정 인자 분석 | 측정 | 분석기, 광원 및 범위 선정 및 측정 | Raman, FTIR |  |  |  |  | 이온종 상대량 (MDS 외 항목) |  |  | 연구원 | 1 | 0.25 | 0.1 | 0.3 |  | 300 | 900 | 1
767 | 소재기술 | 전해질 2팀 | 샘플 제작 실험 | 셀 제작 | 코인셀 제작 | 코인셀 제조 자동화 (기보유) | 전해질 소재 간이 평가를 위한 셀 조립 | 전해질 소재 간이 평가를 위한 셀 조립 | [5 empty] | 코인셀 |  |  | 연구원 |  |  |  | 0 |  |  | 0 | 1 |  | Q) 해당 시간은 코인셀 자동화 설비 가동 준비 시간? - → 코인셀 자동화 장비 사용 없음 (完) | [5 empty] | #VALUE! |  |  |  |  | #VALUE! |  |  |  |  | #VALUE! |  |  |  |  | #VALUE!
768 | 소재기술 | 전해질 2팀 | 샘플 제작 실험 | 셀 제작 | 코인셀 제작 | 코인셀 소재준비 | Ni foam cutting | 2~2.5cm 폭으로 Ni foam cutting | GB |  |  |  |  | 코인셀 |  |  | 연구원 | 1 | 0.05 | 15 | 9 |  | 200 | 120 | 1 |  |  |  |  | 1 | 0.5 | 40 | 240 |  | 1 | 0.5 | 40 | 240 |  | 1 | 0.5 | 40 | 240 |  | 1 | 0.5 | 40 | 240
769 | 소재기술 | 전해질 2팀 | 샘플 제작 실험 | 셀 제작 | 코인셀 제작 | 코인셀 소재준비 | Ni foam press | ~250㎛ 두께로 press | [5 empty] | 코인셀 |  |  | 연구원 | 1 | 0.05 | 15 | 9 |  | 200 | 120 | 1
770 | 소재기술 | 전해질 2팀 | 샘플 제작 실험 | 셀 제작 | 코인셀 제작 | 코인셀 소재준비 | Ni foam 타발 | Ni foam 타발 | [5 empty] | 코인셀 |  |  | 연구원 | 1 | 0.05 | 15 | 9 |  | 200 | 120 | 1
771 | 소재기술 | 전해질 2팀 | 샘플 제작 실험 | 셀 제작 | 코인셀 제작 | 코인셀 소재준비 | Ni foam 세척/건조 | 이물질 제거 등을 위해 에틸알콜+초음파 세척 및 건조 (정리 포함) | [5 empty] | 코인셀 |  |  | 연구원 | 1 | 0.05 | 15 | 9 |  | 200 | 120 | 1
772 | 소재기술 | 전해질 2팀 | 샘플 제작 실험 | 셀 제작 | 코인셀 제작 | 코인셀 소재준비 | 코인셀용 양/음극 타발 | 코인셀용 양/음극 타발 (1소재당 코인셀 4~5개 제조) | [5 empty] | 코인셀 |  |  | 연구원 | 1 | 0.05 | 15 | 9 |  | 200 | 120 | 1
773 | 소재기술 | 전해질 2팀 | 분석/측정 실험 | 전극 분석 실험 | 코인셀 용 전극 물성 측정 | 코인셀 용 전극 무게 측정 | 무게 측정/기록 | 타발된 전극 무게 측정 (target 무게에 젤 적합한 전극 사용), Cu foil 무게 측정 | [5 empty] | 코인셀 |  |  | 연구원 | 0 | 0 | 0 | 0 |  | 0 | 0 | 1 |  | Q) 해당 공정/작업 수행 시, 연구원이 직접 수행하는 실험인가? (or 자동 측정실험?) → 설비만 가동시에는 수행 인원은 0 명으로 표기 → 연구원이 참여하는 작업은 분할하여 별도 표기 ---> 전해질은 전극 무게측정 없음
774 | 소재기술 | 전해질 2팀 | 분석/측정 실험 | 전극 분석 실험 | 코인셀 용 전극 물성 측정 | 코인셀 용 전극 두께 측정 | 두께 측정/기록 | 타발된 전극 두께 측정 (target 두께에 젤 적합한 전극 사용), Cu foil 두께 측정 | [5 empty] | 코인셀 |  |  | 연구원 | 0 | 0 | 0 | 0 |  | 0 | 0 | 1 |  | Q) 해당 공정/작업 수행 시, 연구원이 직접 수행하는 실험인가? (or 자동 측정실험?) → 설비만 가동시에는 수행 인원은 0 명으로 표기 → 연구원이 참여하는 작업은 분할하여 별도 표기 ---> 전해질은 전극 두께측정 없음
775 | 소재기술 | 전해질 2팀 | 샘플 제작 실험 | 셀 제작 | 코인셀 제작 | 코인셀 소재준비 | Li metal 타발 | 글러브박스 내에 있는 Li metal 소분 -> 드라이룸으로 이동 후 타발+Ni mesh 부착 | [5 empty] | 코인셀 |  |  | 연구원 | 1 | 0.05 | 15 | 9 |  | 200 | 120 | 1
776 | 소재기술 | 전해질 2팀 | 샘플 제작 실험 | 셀 제작 | 코인셀 제작 | 코인셀 소재준비 | 분리막 타발 | 분리막타발 | [5 empty] | 코인셀 |  |  | 연구원 | 1 | 0.05 | 15 | 9 |  | 200 | 120 | 1
777 | 소재기술 | 전해질 2팀 | 샘플 제작 실험 | 셀 제작 | 코인셀 제작 | 코인셀 소재준비 | 부품 준비 | 제작할 코인셀 개수에 맞춰 코인셀용 부품 준비 | [5 empty] | 코인셀 |  |  | 연구원 | 1 | 0.05 | 15 | 9 |  | 200 | 120 | 1
778 | 소재기술 | 전해질 2팀 | 샘플 제작 실험 | 셀 제작 | 코인셀 제작 | 코인셀 조립 | 코인셀 조립 | 코인셀 조립 및 클램핑, 에틸알콜로 누액된 전해액 닦기 등 | [5 empty] | 코인셀 |  |  | 연구원 | 1 | 0.05 | 15 | 9 |  | 200 | 120 | 1
779 | 소재기술 | 전해질 2팀 | 샘플 제작 실험 | 셀 제작 | 코인셀 제작 | 코인셀 조립 | 코인셀 조립 후 OCV 측정 | OCV 측정 | [5 empty] | 코인셀 |  |  | 연구원 | 1 | 0.05 | 15 | 9 |  | 200 | 120 | 1
780 | 소재기술 | 전해질 2팀 | 전기화학평가 | 셀 평가_코인셀 | 코인셀 셀평가 | 비가역 용량 및 수명 평가 목적 | 비어있는 충방전 채널에 코인셀 체결 | 전극 로딩을 반영하여, 0.1/0.005C에 해당하는 current 값 확인, 충방전기 챔버로 이동 후 , 코인셀 체결, 충방전 패턴 설정 및 저장 | [5 empty] | 코인셀 평가/환원dQ/dV |  |  | 연구원 | 1 | 0.13 | 20 | 31.2 |  | 200 | 312 | 1
781 | 소재기술 | 전해질 2팀 | 전기화학평가 | 셀 평가_코인셀 | 코인셀 셀평가 | 비가역 용량 및 수명 평가 목적 | 충방전 평가 진행 | 30시간 상온 wetting 후, 충방전 평가 진행 | [5 empty] | 코인셀 평가/환원dQ/dV |  |  | 연구원 | 1 | 0.13 | 20 | 31.2 |  | 200 | 312 | 1
782 | 소재기술 | 전해질 2팀 | 전기화학평가 | 셀 평가_코인셀 | 코인셀 셀평가 | 비가역 용량 및 수명 평가 목적 | Data 정리 및 용량/효율 계산 | data추출 및 정리 | [5 empty] | 코인셀 평가/환원dQ/dV |  |  | 연구원 | 1 | 0.13 | 20 | 31.2 |  | 200 | 312 | 1
783 | 소재기술 | 전해질 2팀 | 전기화학평가 | 셀 평가_코인셀 | 코인셀 셀평가 | 비가역 용량 및 수명 평가 목적 | 그래프 생성 | 오리진 프로그램으로 그래프 생성 | [5 empty] | 코인셀 평가/환원dQ/dV |  |  | 연구원 | 1 | 0.13 | 20 | 31.2 |  | 200 | 312 | 1
784 | 소재기술 | 전해질 2팀 | 전기화학평가 | 셀 평가_코인셀 | 코인셀 셀평가 | 비가역 용량 및 수명 평가 목적 | 비어있는 충방전 채널에 코인셀 체결 | 전극 로딩 반영, C-rate에 해당하는 current값 확인, 충방전기 챔버로 이동 후 , 코인셀 체결, 충방전 패턴 설정 및 저장 | [5 empty] | 코인셀 평가/환원dQ/dV |  |  | 연구원 | 1 | 0.13 | 20 | 31.2 |  | 200 | 312 | 1
785 | 소재기술 | 전해질 2팀 | 전기화학평가 | 셀 평가_코인셀 | 코인셀 셀평가 | 비가역 용량 및 수명 평가 목적 | Rate 별 평가 | rate 별 충/방전 평가 진행 | [5 empty] | 코인셀 평가/환원dQ/dV |  |  | 연구원 | 1 | 0.13 | 20 | 31.2 |  | 200 | 312 | 1
786 | 소재기술 | 전해질 2팀 | 전기화학평가 | 셀 평가_코인셀 | 코인셀 셀평가 | 비가역 용량 및 수명 평가 목적 | Data 정리 | data추출 및 정리 | [5 empty] | 코인셀 평가/환원dQ/dV |  |  | 연구원 | 1 | 0.13 | 20 | 31.2 |  | 200 | 312 | 1
787 | 소재기술 | 전해질 2팀 | 전기화학평가 | 셀 평가_코인셀 | 코인셀 셀평가 | 비가역 용량 및 수명 평가 목적 | 그래프 생성 | 오리진 프로그램으로 그래프 생성 | [5 empty] | 코인셀 평가/환원dQ/dV |  |  | 연구원 | 1 | 0.13 | 20 | 31.2 |  | 200 | 312 | 1
788 | 소재기술 | 전해질 2팀 | 샘플 제작 실험 | 셀 제작 | 원통형 셀 제작 | 원통형 셀 주액(탭달기, 주액, 웰딩) | 셀 주액 | 평가용 원통형 전지 준비 전해질 주액 및 welding | 주액기, 웰더 |  |  |  |  | 원통형셀 |  |  | 연구원 | 1 | 0.6 | 600 | 4320 |  | 900 | 6480 | 1 |  |  |  |  | 1 | 0.6 | 120 | 864 |  | 1 | 0.6 | 120 | 864 |  | 1 | 0.6 | 120 | 864 |  | 1 | 0.6 | 120 | 864
789 | 소재기술 | 전해질 2팀 | 분석/측정 실험 | 셀 분석 실험 | 셀 분해 분석 실험_전해질실험 | 음양극 안정화 반응 해석 및 수명예측 인자 파악 | 셀 확보 | 원통형 셀 SOC, 활성화 조건, 초기, 퇴화 상태 | 충방전기 |  |  |  |  | 성분별 함량 분석 (MDS 외 항목) |  |  | 연구원 | 1 | 0.2 | 11 | 26.4 |  | 900 | 2160 | 1 |  |  |  |  | 1 | 1.5 | 15 | 270 |  | 1 | 1.5 | 15 | 270 |  | 1 | 1.5 | 15 | 270 |  | 1 | 1.5 | 15 | 270
790 | 소재기술 | 전해질 2팀 | 분석/측정 실험 | 셀 분석 실험 | 셀 분해 분석 실험_전해질실험 | 음양극 안정화 반응 해석 및 수명예측 인자 파악 | 분석 | 원통형 셀 방전상태 및 전해액 추출/희석 및 분석 | NMR |  |  |  |  | 성분별 함량 분석 (MDS 외 항목) |  |  | 연구원 | 1 | 1.3 | 11 | 171.6 |  | 900 | 14040 | 1
791 | 소재기술 | 전해질 2팀 | 전기화학평가 | 셀 평가 | 셀평가(EIS) | 저항 및 균일성 해석 | 셀측정조건 확보 | 전압, SOC, 온도 선정 | 충방전기 |  |  |  |  | EIS |  |  | 연구원 | 1 | 0.2 | 1 | 2.4 |  | 900 | 2160 | 1 |  |  |  |  | 1 | 0.5 | 20 | 120 |  | 1 | 0.5 | 20 | 120 |  | 1 | 0.5 | 20 | 120 |  | 1 | 0.5 | 20 | 120
792 | 소재기술 | 전해질 2팀 | 전기화학평가 | 셀 평가 | 셀평가(EIS) | 저항 및 균일성 해석 | 측정 | 측정 번위 선정 및 측정/해석 | EIS, 지그, 챔버 |  |  |  |  | EIS |  |  | 연구원 | 1 | 0.3 | 1 | 3.6 |  | 900 | 3240 | 1
793 | 소재기술 | 전해질 2팀 | 분석/측정 실험 | 전해액 분석 실험 | 전해질 CV 및 LSV 측정 (글러브박스 內) | 전해질 산화반응성 확인 | 작업 전극 준비 | Working electrode 준비 : 본 측정에서는 지름이 1.6mm 인 Pt disc 전극 (Bioanalytical Systems, Inc., 상품코드 MF-2013)을 사용한다. ALS사의 polishing kit (상품코드 013223)를 사용 Polishing을 진행하여 working electrode의 표면을 일정하게 유지한다. 1) 유리판을 준비하여 alumina pad 를 올려놓고, pad 위에 alumina powder를 뿌린 뒤 전극을 pad와 수직이 되게 손으로 잡고, 원형을 그리면서 polish 한다. 2) 끝난 뒤에는 증류수로 세척하고, air drying 까지 마치면 사용 준비 완료. 일반적으로 CV 측정을 위하여 Pt electrode를 준비할 때는 8자를 그리면서 시계 방향으로 50회, 반시계 방향으로 50회 연마한다. | 마모 장비 |  |  |  |  | 산화 CV |  |  | 연구원 | 1 | 0.3 | 1.5 | 5.4 |  | 300 | 1080 | 1 |  |  |  |  | 1 | 0.3 | 50 | 180 |  | 1 | 0.3 | 50 | 180 |  | 1 | 0.3 | 50 | 180 |  | 1 | 0.3 | 50 | 180
794 | 소재기술 | 전해질 2팀 | 분석/측정 실험 | 전해액 분석 실험 | 전해질 CV 및 LSV 측정 (글러브박스 內) | 전해질 산화반응성 확인 | 기준 및 상대전극 준비 및 셀 구성 | Reference electrode 준비 : 본 측정에서는 Li metal을 사용한다. Reference electrode는 일정한 전위를 유지시키는 역할만 할 뿐 반응에 참여하지 않기 때문에 전극의 면적에 관계없다. Li metal을 너비 약 0.5cm로 자른 후 측정 비커 바닥에 붙여 위치시킨다. 3전극 시스템 set-up : 준비한 we, ce, re를 glove box 내에서 아래 그림과 같이 setting 한다. | Potentiostat, 충방전기, GV, 전기화학 셀 |  |  |  |  | 산화 CV |  |  | 연구원 | 1 | 0.3 | 1.5 | 5.4 |  | 300 | 1080 | 1 |  |  |  |  | 1 | 0.3 | 50 | 180 |  | 1 | 0.3 | 50 | 180 |  | 1 | 0.3 | 50 | 180 |  | 1 | 0.3 | 50 | 180
795 | 소재기술 | 전해질 2팀 | 분석/측정 실험 | 전해액 분석 실험 | 전해질 CV 및 LSV 측정 (글러브박스 內) | 전해질 산화반응성 확인 | 전해질 투입 및 측정 | Ref. 전해액으로 EC/EMC 3/7 (v/v %) LiPF6 1M 전해액을 사용한다. Cycle 별 반응의 변화를 보려고 할 때는 3cycle 이상, 단순 LSV만 보려고 할 때는 1cycle만 돌려도 무방하다. 자세한 Cyclic Voltammogram의 set up 조건은, initial potential을 초기 OCV (0 V)로 시작하여 Ref. (본 실험에서는 Li metal의 전위) 대비 6V 까지 sweep 후 다시 Ref. 대비 3V 까지 돌아오는 cycle을 3번 반복한다는 것이다. 이때 scan rate은 10mV/Sec 이다. 마지막 cycle이 끝나면 initial potential과 같은 OCV까지 sweep후 실험이 종료된다. (Initial potential과 final potential을 따로 설정하지 않아도 상관없음) | Potentiostat, 충방전기, GV, 전기화학 셀 |  |  |  |  | 산화 CV |  |  | 연구원 | 1 | 0.5 | 1.5 | 9 |  | 300 | 1800 | 1 |  |  |  |  | 0 | 0.5 | 50 | 0 |  | 0 | 0.5 | 50 | 0 |  | 0 | 0.5 | 50 | 0 |  | 0 | 0.5 | 50 | 0
796 | 소재기술 | 전해질 2팀 | 샘플 제작 실험 | 셀 제작 | 원통형 셀 제작 | 원통형셀 활성화 | 셀제작 및 활성화 | 활성화 충전, 데이터 가공 초기 충전에서 발생하는 소재의 반응성 확인 및 다양한 셀 평가를 위한 기본 실험 | 충방전기 |  |  |  |  | 원통형셀 |  |  | 연구원 | 1 | 0.5 | 600 | 3600 |  | 900 | 5400 | 1 |  |  |  |  | 1 | 0.5 | 120 | 720 |  | 1 | 0.5 | 120 | 720 |  | 1 | 0.5 | 120 | 720 |  | 1 | 0.5 | 120 | 720
797 | 소재기술 | 전해질 2팀 | 전기화학평가 | 셀 평가_원통형셀 | 원통형셀 validation (저장, 수명, RPT 등) | 온도, 전압, 전류 등 변수에 대해 충방전 과정에서 확인되는 용량, 저항, 내구성 수준 확인 및 소재 개발 방향성 도출 목적 | 셀 성능 평가 | 용량, 저항, 수명, 고온저장 특성 평가 | 충방전기 |  |  |  |  | 원통형셀 평가 |  |  | 연구원 | 1 | 0.5 | 600 | 3600 |  | 900 | 5400 | 1 |  | Q) 해당 공정/작업 수행 시, 연구원이 직접 수행하는 실험인가? → 설비만 가동시에는 수행 인원은 0 명으로 표기 → 연구원이 참여하는 작업은 분할하여 별도 표기 ---> 다양한 조건 셀 평가를 위해 충방전기 이외에 연구원 활동반영 |  |  | 1 | 0.5 | 120 | 720 |  | 1 | 0.5 | 120 | 720 |  | 1 | 0.5 | 120 | 720 |  | 1 | 0.5 | 120 | 720
798 | 소재기술 | 전해질 2팀 | 전기화학평가 | 셀 평가 | 셀평가(EIS) | 저항 및 균일성 해석 | 셀측정조건 확보 | 전압, SOC, 온도 선정 | 충방전기 |  |  |  |  | EIS |  |  | 연구원 | 1 | 0.2 | 433 | 1039.2 |  | 0 | 0 | 1 |  | 중복 |  |  | 1 | 0.5 | 30 | 180 |  | 1 | 0.5 | 30 | 180 |  | 1 | 0.5 | 30 | 180 |  | 1 | 0.5 | 30 | 180
799 | 소재기술 | 전해질 2팀 | 전기화학평가 | 셀 평가 | 셀평가(EIS) | 저항 및 균일성 해석 | 측정 | 측정 번위 선정 및 측정/해석 | EIS, 지그, 챔버 |  |  |  |  | EIS |  |  | 연구원 | 1 | 0.3 | 433 | 1558.8 |  | 0 | 0 | 1
800 | 소재기술 | 전해질 2팀 | 분석/측정 실험 | 셀 분석 실험 | 가스분석 조건 확보 | 분해반응 해석 | 셀 확보 | SOC, 활성화 조건, 초기, 퇴화 상태 | 충방전기 |  |  |  |  | 가스분석 |  |  | 연구원 | 1 | 0.1 | 370 | 444 |  | 600 | 720 | 1 |  |  |  |  | 1 | 0.1 | 30 | 36 |  | 1 | 0.1 | 30 | 36 |  | 1 | 0.1 | 30 | 36 |  | 1 | 0.1 | 30 | 36
801 | 소재기술 | 전해질 2팀 | 분석/측정 실험 | 셀 분석 실험 | 셀 분해 분석 실험_전해질실험 | 분해반응 해석 | 분석 및 해석 | SEI형성 반응, 산화 환원반응에 의한 가스 거동 해석을 통한 부반응 원인 파악 | 분석센터 의뢰 |  |  |  |  | 가스분석 |  |  | 연구원 | 1 | 1 | 370 | 4440 |  | 600 | 7200 | 1 |  | 분석센터 인원
802 | 소재기술 | 음극재 1팀 | 분석/측정 실험 | 활물질 분석 | PSD 분석 | 입도 분석 | 샘플링 | 음극재 powder 드라이품에서 소분, 분산제 (triton-X,1% sol) 준비, 3차 증류수 받기 -> 분산액 제조 (powder ~0.04g + 분산제 0.1ml, DI water 10g) | 저울, vial | [7 empty] | 연구원 | 1 | 0.15 | 34.29 | 61.722 |  | 116.7 | 210.06 | 1소재, 1회 |  |  |  | 연구원 | 1 | 0.15 |  |  | 연구원 | 1 | 0.15 |  |  | 연구원 | 1 | 0.15 |  |  | 연구원 | 1 | 0.15
803 | 소재기술 | 음극재 1팀 | 분석/측정 실험 | 활물질 분석 | PSD 분석 | 입도 분석 | 외부 초음파 | 분산액이 담긴 vial에 대해 외부 초음파 처리 1min | 외부초음파 설비 (Brason-CPX1800H-E) | [7 empty] | 연구원 | 1 | 0.05 | 34.29 | 20.574 |  | 116.7 | 70.02 | 1소재, 1회 |  |  |  | 연구원 | 1 | 0.05 |  |  | 연구원 | 1 | 0.05 |  |  | 연구원 | 1 | 0.05 |  |  | 연구원 | 1 | 0.05
804 | 소재기술 | 음극재 1팀 | 분석/측정 실험 | 활물질 분석 | PSD 분석 | 입도 분석 | 입도 측정 | Malvern 장비에 분산액 투입 및 측정 시작 (현재 SOP는 기본 3회 측정으로 setting 되어 있음) | 입도 분석기 (Malvern Panalytical-mastersizer3000, hydro-EV (수동분산) or MV (자동 분산)선택 필요) | [7 empty] | 연구원 | 1 | 0.15 | 34.29 | 61.722 |  | 116.7 | 210.06 | 1소재, 1회 |  |  |  | 연구원 | 1 | 0.15 |  |  | 연구원 | 1 | 0.15 |  |  | 연구원 | 1 | 0.15 |  |  | 연구원 | 1 | 0.15
805 | 소재기술 | 음극재 1팀 | 분석/측정 실험 | 활물질 분석 | PSD 분석 | 입도 분석 | Data 정리 | data 추출 (vol. /Num. 기준 각각) 및 정리/그래프 그리기, (측정 및 클리닝에 사용되는 폐수 주기적으로 별도 폐기 필요) | [5 empty] | dmin, d10, d50, d90, dmax |  |  | 연구원 | 1 | 0.25 | 34.29 | 102.87 |  | 116.7 | 350.1 | 1소재, 1회 |  | 3회 측정 값 및 평균값 각각 도출 전체 입도 분포 그래프 Vol. Num. 기준 각각) |  | 연구원 | 1 | 0.25 |  |  | 연구원 | 1 | 0.25 |  |  | 연구원 | 1 | 0.25 |  |  | 연구원 | 1 | 0.25
806 | 소재기술 | 음극재 1팀 | 분석/측정 실험 | 활물질 분석 | BET 측정 | 파우더 및 전극 BET 측정과 Pore 분석 동시 가능 | 샘플링 | 비어있는 BET 초자의 무게 측정 -> 초자에 샘플 투입 (powder 0.2~2g/밀도가 낮은 샘플은 g수를 더 낮춰서 투입) -> 초자 neck부분에 묻어있는 시료는 면봉으로 닦아주기, 전처리 장비에 초자 연결 | BET 초자, 면봉, 저울 |  |  |  |  | 초자 무게 |  |  | 연구원 | 1 | 0.5 | 11.43 | 68.58 |  | 150 | 900 | 1소재, 1회 |  |  |  | 연구원 | 1 | 0.5 |  |  | 연구원 | 1 | 0.5 |  |  | 연구원 | 1 | 0.5 |  |  | 연구원 | 1 | 0.5
807 | 소재기술 | 음극재 1팀 | 분석/측정 실험 | 활물질 분석 | BET 측정 | 파우더 및 전극 BET 측정과 Pore 분석 동시 가능 | 전처리 | 300℃ 진공상태에서 2시간동안 전처리 진행 (pore V.이 큰 원료의 경우, 전처리 시간 증가) --> 상온으로 식히기 | 전처리 장비, 진공펌프 | [7 empty] | 연구원 | 0 | 2.5 | 11.43 | 0 |  | 150 | 0 | 1소재, 1회 |  | 전처리 130도, 2시간 (다공성 탄소는 전처리 6시간 진행 중) |  | 연구원 | 0 | 2.5 |  |  | 연구원 | 0 | 2.5 |  |  | 연구원 | 0 | 2.5 |  |  | 연구원 | 0 | 2.5
808 | 소재기술 | 음극재 1팀 | 분석/측정 실험 | 활물질 분석 | BET 측정 | 파우더 및 전극 BET 측정과 Pore 분석 동시 가능 | 무게 측정 | 전처리 진행한 샘플이 담긴 BET 초자의 무게 측정-> 샘플 무게 계산 | 저울 |  |  |  | 초자 무게,전처리 후 초자무게(측정값) | 샘플 무게 |  |  | 연구원 | 1 | 0.15 | 11.43 | 20.574 |  | 150 | 270 | 1소재, 1회 |  | 전처리 후 초자무게 |  | 연구원 | 1 | 0.15 |  |  | 연구원 | 1 | 0.15 |  |  | 연구원 | 1 | 0.15 |  |  | 연구원 | 1 | 0.15
809 | 소재기술 | 음극재 1팀 | 분석/측정 실험 | 활물질 분석 | BET 측정 | 파우더 및 전극 BET 측정과 Pore 분석 동시 가능 | 튜브장착 및 액체질소 투입 | BET 장비에 초자 장착 -> 가스보관실에서 액체 질소 소분 후 장비 용기에 덜어주기, 측정 패턴/파일명 등 설정 | 액체질소 소분 통 | [7 empty] | 연구원 | 1 | 0.3 | 11.43 | 41.148 |  | 150 | 540 | 1소재, 1회 |  |  |  | 연구원 | 1 | 0.3 |  |  | 연구원 | 1 | 0.3 |  |  | 연구원 | 1 | 0.3 |  |  | 연구원 | 1 | 0.3
810 | 소재기술 | 음극재 1팀 | 분석/측정 실험 | 활물질 분석 | BET 측정 | 파우더 및 전극 BET 측정과 Pore 분석 동시 가능 | 측정 | 측정 시작 (장비에 따라 2개 소재 동시 분석 가능) | Porosimeter (Belsorp-mini2/micromeritics-ASAP2460), 진공펌프, N2 gas 공급 line & 봄베 등 |  |  |  | 시료무게 | 비표면적 |  |  | 연구원 | 0 | 12 | 11.43 | 0 |  | 150 | 0 | 1소재, 1회 |  |  |  | 연구원 | 0 | 12 |  |  | 연구원 | 0 | 12 |  |  | 연구원 | 0 | 12 |  |  | 연구원 | 0 | 12
811 | 소재기술 | 음극재 1팀 | 분석/측정 실험 | 활물질 분석 | BET 측정 | 파우더 및 전극 BET 측정과 Pore 분석 동시 가능 | Data 정리 | data 추출 및 정리 (그래프 그리기, pore 크기별 비율 계산 등) |  |  |  |  | 시료 무게, 측정 raw data | 비표면적 |  |  | 연구원 | 1 | 0.25 | 11.43 | 34.29 |  | 150 | 450 | 1소재, 1회 |  |  |  | 연구원 | 1 | 0.25 |  |  | 연구원 | 1 | 0.25 |  |  | 연구원 | 1 | 0.25 |  |  | 연구원 | 1 | 0.25
812 | 소재기술 | 음극재 1팀 | 분석/측정 실험 | 활물질 분석 | BET 측정 | 파우더 및 전극 BET 측정과 Pore 분석 동시 가능 | 장비 세척 및 정리 | 사용한 초자 세척 및 정리 | 건조 오븐 (60℃) | [7 empty] | 연구원 | 1 | 0.15 | 11.43 | 20.574 |  | 150 | 270 | 1소재, 1회 |  |  |  | 연구원 | 1 | 0.15 |  |  | 연구원 | 1 | 0.15 |  |  | 연구원 | 1 | 0.15 |  |  | 연구원 | 1 | 0.15
813 | 소재기술 | 음극재 1팀 | 분석/측정 실험 | 활물질 분석 | BET 측정 | Pore 구조(분포) 분석 (CO2 +N2 흡착 실험) | 외주 분석 의뢰 중 | 참고) 당사 장비는 CO2 흡착 실험은 현재 불가함. 초미세 pore (-0.7nm 이하) 분석은 N2 실험만으로는 정확도가 낮아, CO2 흡착+N2 흡착 실험으로 진행 필요해서 외주 분석 의뢰 중 | [8 empty] | 외주 | 0 | 0 | 0 | 0 |  | 0 | 0 | 1 소재 1회 |  | 당사 장비는 CO2 흡착 실험은 현재 불가하여 외주 분석 진행중 |  | 외주 |  |  |  |  | 외주 |  |  |  |  | 외주 |  |  |  |  | 외주
814 | 소재기술 | 음극재 1팀 | 분석/측정 실험 | 활물질 분석 | Tap 밀도 분석 (수직식) | Tap 밀도 분석 | 샘플링 | 메스실린더에 시료 40g 계량 후 투입 및 tap밀도 측정기에 장착 | 저울, 메스실린더(tap밀도 전용) |  |  |  |  | 샘플무게 |  |  | 연구원 | 1 | 0.1 | 2.286 | 2.7432 |  | 112.5 | 135 | 1소재, 1회 |  | 샘플무게 40g 고정 |  | 연구원 | 1 | 0.1 |  |  | 연구원 | 1 | 0.1 |  |  | 연구원 | 1 | 0.1 |  |  | 연구원 | 1 | 0.1
815 | 소재기술 | 음극재 1팀 | 분석/측정 실험 | 활물질 분석 | Tap 밀도 분석 (수직식) | Tap 밀도 분석 | 1000회 tapping | 1000회 tapping | KYT-4000, SEISHIN |  |  |  | 시료무게 | 부피 |  |  | 연구원 | 0 | 0.25 | 2.286 | 0 |  | 112.5 | 0 | 1소재, 1회 |  |  |  | 연구원 | 0 | 0.25 |  |  | 연구원 | 0 | 0.25 |  |  | 연구원 | 0 | 0.25 |  |  | 연구원 | 0 | 0.25
816 | 소재기술 | 음극재 1팀 | 분석/측정 실험 | 활물질 분석 | Tap 밀도 분석 (수직식) | Tap 밀도 분석 | Tap 밀도 측정 | 메스실린더 부피 확인 및 tap 밀도 계산 |  |  |  |  | 시료무게, 부피 | 탭밀도 |  |  | 연구원 | 1 | 0.05 | 2.286 | 1.3716 |  | 112.5 | 67.5 | 1소재, 1회 |  |  |  |  | 1 | 0.05 |  |  |  | 1 | 0.05 |  |  |  | 1 | 0.05 |  |  |  | 1 | 0.05
817 | 소재기술 | 음극재 1팀 | 분석/측정 실험 | 활물질 분석 | Tap 밀도 분석 (수직식) | Tap 밀도 분석 | 장비 세척 및 정리 | 사용한 메스실린더 세척 및 정리 | [8 empty] | 연구원 | 1 | 0.1 | 2.286 | 2.7432 |  | 112.5 | 135 | 1소재, 1회 |  |  |  | 연구원 | 1 | 0.1 |  |  | 연구원 | 1 | 0.1 |  |  | 연구원 | 1 | 0.1 |  |  | 연구원 | 1 | 0.1
818 | 소재기술 | 음극재 1팀 | 분석/측정 실험 | 활물질 분석 | ICP 분석 | 특정 원소 함량 분석 | 분석 담당 의뢰중 | 분석 의뢰 (분석담당), '26년 기준 ~10개 시료 분석 의뢰 | [8 empty] | 분석 담당 연구원 | 0 | 0 | 10 | 0 |  | 10 | 0 |  |  |  |  | 분석 담당 연구원 |  |  |  |  | 분석 담당 연구원 |  |  |  |  | 분석 담당 연구원 |  |  |  |  | 분석 담당 연구원
819 | 소재기술 | 음극재 1팀 | 분석/측정 실험 | 활물질 분석 | XRD 분석 | 결정구조/상(phase) 분석 | 샘플링 | 드라이룸에서 시료 소분 후 분석실 이동 --> 샘플 홀더에 powder 평평하게 샘플링 (한 소재당 1개의 시료/1회 측정), 홀더 주변 클리닝 (에틸알콜 등), 홀더에 샘플명/이름/날짜 수기로 기입, 샘플 홀더 장비에 투입 후 측정 패턴 및 저장 setting - 현재 1팀은 powder 위주 분석 중 | 샘플 홀더, XRD (분석 담당 내 오픈 장비 사용 중 : Bruker사 D8 Endeavor 사용 중) | [7 empty] | 연구원 | 1 | 0.3 | 30.86 | 111.096 |  | 150 | 540 | 1소재, 1회 |  |  |  | 연구원 | 1 | 0.3 |  |  | 연구원 | 1 | 0.3 |  |  | 연구원 | 1 | 0.3 |  |  | 연구원 | 1 | 0.3
820 | 소재기술 | 음극재 1팀 | 분석/측정 실험 | 활물질 분석 | XRD 분석 | 결정구조/상(phase) 분석 | XRD 측정 | XRD 측정 | XRD (분석 담당 내 오픈 장비 사용 중 : Bruker사 D8 Endeavor 사용 중) | [7 empty] | 연구원 | 0 | 1 | 30.86 | 0 |  | 150 | 0 | 1소재, 1회 |  | 직접 실험 / 측정에 대해서는 0으로 표기함 |  | 연구원 | 0 | 1 |  |  | 연구원 | 0 | 1 |  |  | 연구원 | 0 | 1 |  |  | 연구원 | 0 | 1
821 | 소재기술 | 음극재 1팀 | 분석/측정 실험 | 활물질 분석 | XRD 분석 | 결정구조/상(phase) 분석 | Data 변환 및 fitting | 분석실 이동 + XRD 측정 컴퓨터에 있는 Eva/ topas 프로그램을 이용하여 data 변환 및 추출, Si 결정립 fitting |  |  |  |  | XRD raw data | Si (111 기준) 결정립 크기, Si (220 기준) 결정립 크기 |  |  | 연구원 | 1 | 0.2 | 30.86 | 74.064 |  | 150 | 360 | 1소재, 1회 |  | 변환된 raw data, backgroud 제거된 data, Si 결정립 크기 |  | 연구원 | 1 | 0.2 |  |  | 연구원 | 1 | 0.2 |  |  | 연구원 | 1 | 0.2 |  |  | 연구원 | 1 | 0.2
822 | 소재기술 | 음극재 1팀 | 분석/측정 실험 | 활물질 분석 | XRD 분석 | 결정구조/상(phase) 분석 | 장비 세척 및 정리 | 사용한 샘플홀더 세척 및 정리 | [8 empty] | 연구원 | 1 | 0.05 | 30.86 | 18.516 |  | 150 | 90 | 1소재, 1회 |  |  |  | 연구원 | 1 | 0.05 |  |  | 연구원 | 1 | 0.05 |  |  | 연구원 | 1 | 0.05 |  |  | 연구원 | 1 | 0.05
823 | 소재기술 | 음극재 1팀 | 분석/측정 실험 | 활물질 분석 | XRD 분석 | 결정구조/상(phase) 분석 | 그래프 생성 | 추출한 data로 그래프 생성 |  |  |  |  | 변환된 raw data | origin 그래프 등 |  |  | 연구원 | 1 | 0.05 | 30.86 | 18.516 |  | 150 | 90 | 1소재, 1회 |  |  |  | 연구원 | 1 | 0.05 |  |  | 연구원 | 1 | 0.05 |  |  | 연구원 | 1 | 0.05 |  |  | 연구원 | 1 | 0.05
824 | 소재기술 | 음극재 1팀 | 분석/측정 실험 | 활물질 분석 | SEM 분석 | 소재 이미지 분석 | 샘플링 | 샘플홀더에 카본테이브 부착 후, 소량의 powder (혹은 전극) 부착 | 샘 홀더, 카본테이프 | [7 empty] | 연구원 | 1 | 0.05 | 16 | 9.6 |  | 112.5 | 67.5 | 1소재, 1회 |  |  |  | 연구원 | 1 | 0.05 |  |  | 연구원 | 1 | 0.05 |  |  | 연구원 | 1 | 0.05 |  |  | 연구원 | 1 | 0.05
825 | 소재기술 | 음극재 1팀 | 분석/측정 실험 | 활물질 분석 | SEM 분석 | 소재 이미지 분석 | 샘플 홀더 장비로 투입 | 분석실로 이동+샘플 홀더 장비로 투입 | [8 empty] | 연구원 | 1 | 0.15 | 16 | 28.8 |  | 112.5 | 202.5 | 1소재, 1회 |  |  |  | 연구원 | 1 | 0.15 |  |  | 연구원 | 1 | 0.15 |  |  | 연구원 | 1 | 0.15 |  |  | 연구원 | 1 | 0.15
826 | 소재기술 | 음극재 1팀 | 분석/측정 실험 | 활물질 분석 | SEM 분석 | 소재 이미지 분석 | 이미지 생성 | 원하는 샘플 SEM 이미지 (입자의 형태를 잘 확인할 수 있는) 확인 후 배율별로 각각 캡쳐 (배율별, SE/BSE 모드 각각 촬영) | SEM (분석 담당 내 오픈 장비 사용 중 : Hitachi사 S4800 또는 JEOL IT710HR 등) |  |  |  |  | 단면 이미지 |  |  | 연구원 | 1 | 0.5 | 16 | 96 |  | 112.5 | 675 | 1소재, 1회 |  | 배율별 단면이미지 |  | 연구원 | 1 | 0.5 |  |  | 연구원 | 1 | 0.5 |  |  | 연구원 | 1 | 0.5 |  |  | 연구원 | 1 | 0.5
827 | 소재기술 | 음극재 1팀 | 분석/측정 실험 | 활물질 분석 | SEM 분석 | 소재 이미지 분석 | EDS 분석 | EDS 분석 | SEM (분석 담당 내 오픈 장비 사용 중 : Hitachi사 S4800 또는 JEOL IT710HR 등) |  |  |  |  | 원소 조성 및 분포 |  |  | 연구원 | 1 | 0.3 | 6.857 | 24.6852 |  | 112.5 | 405 | 1소재, 1회 |  |  |  | 연구원 | 1 | 0.3 |  |  | 연구원 | 1 | 0.3 |  |  | 연구원 | 1 | 0.3 |  |  | 연구원 | 1 | 0.3
828 | 소재기술 | 음극재 1팀 | 분석/측정 실험 | 활물질 분석 | SEM 분석 | 소재 이미지 분석 | Data 저장 | Data 저장 후 추출 | [8 empty] | 연구원 | 1 | 0.05 | 16 | 9.6 |  | 112.5 | 67.5 | 1소재, 1회 |  |  |  | 연구원 | 1 | 0.05 |  |  | 연구원 | 1 | 0.05 |  |  | 연구원 | 1 | 0.05 |  |  | 연구원 | 1 | 0.05
829 | 소재기술 | 음극재 1팀 | 분석/측정 실험 | 활물질 분석 | SEM 분석 | 소재 이미지 분석 | 샘플 홀더 자동 배출 | 샘플 홀더 배출 | [8 empty] | 연구원 | 1 | 0.05 | 16 | 9.6 |  | 112.5 | 67.5 | 1소재, 1회 |  |  |  | 연구원 | 1 | 0.05 |  |  | 연구원 | 1 | 0.05 |  |  | 연구원 | 1 | 0.05 |  |  | 연구원 | 1 | 0.05
830 | 소재기술 | 음극재 1팀 | 분석/측정 실험 | 활물질 분석 | SEM 분석 | 소재 이미지 분석 | 샘플 홀더 클리닝 | 샘플 홀더 클리닝 | [8 empty] | 연구원 | 1 | 0.01 | 16 | 1.92 |  | 112.5 | 13.5 | 1소재, 1회 |  |  |  | 연구원 | 1 | 0.01 |  |  | 연구원 | 1 | 0.01 |  |  | 연구원 | 1 | 0.01 |  |  | 연구원 | 1 | 0.01
831 | 소재기술 | 음극재 1팀 | 분석/측정 실험 | 활물질 분석 | Si 증착 균일성 분석 | 입자간 Si 증착 균일성 비교 | 분석 담당 의뢰중 | Powder 분산 후 SEM/EDS 분석을 통해 입자간 Si 증착 균일성 비교 (수백 ~ 수천개 입자에 대한 비교 분석) '26년 기준 ~30개 시료 분석 의뢰 | [8 empty] | 분석 담당 연구원 | 0 | 0 | 3 | 0 |  | 5 | 0 | 1 소재 1회 |  | Powder 분산 기술 및 data 처리 등의 전문성 필요 (분석 담당 분석 의뢰중) |  | 분석 담당 연구원 |  |  |  |  | 분석 담당 연구원 |  |  |  |  | 분석 담당 연구원 |  |  |  |  | 분석 담당 연구원
832 | 소재기술 | 음극재 1팀 | 분석/측정 실험 | 활물질 분석 | 수분 함량 측정 | Si 수분 함량 측정 | 샘플링 | 전용 바이알에 시료 1g 소분 | Kral Fischer용 vial | [7 empty] | 연구원 | 1 | 0.05 | 3.429 | 2.0574 |  | 112.5 | 67.5 | 1소재, 1회 |  | 시료 샘플링에 대한 기준으로 ManPower 작성하였음. 타팀 장비 예약 사용으로 스팟성으로 측정 중. 자동화 가능하다면 대부분의 시료 측정 의사 높음. |  | 연구원 | 1 | 0.05 |  |  | 연구원 | 1 | 0.05 |  |  | 연구원 | 1 | 0.05 |  |  | 연구원 | 1 | 0.05
833 | 소재기술 | 음극재 1팀 | 분석/측정 실험 | 활물질 분석 | 수분 함량 측정 | Si 수분 함량 측정 | 바이알 장착 | Karl Fischer 장비에 위치시킴. (빈 병의 수분 측정 위한 1개 포함) | [8 empty] | 연구원 | 1 | 0.01 | 3.429 | 0.41148 |  | 112.5 | 13.5 | 1소재, 1회 |  |  |  | 연구원 | 1 | 0.01 |  |  | 연구원 | 1 | 0.01 |  |  | 연구원 | 1 | 0.01 |  |  | 연구원 | 1 | 0.01
834 | 소재기술 | 음극재 1팀 | 분석/측정 실험 | 활물질 분석 | 수분 함량 측정 | Si 수분 함량 측정 | 측정 온도 조건 설정 | 원하는 측정 온도 조건 설정 | [5 empty] | 측정온도 |  |  | 연구원 | 1 | 0.15 | 3.429 | 6.1722 |  | 112.5 | 202.5 | 1소재, 1회 |  |  |  | 연구원 | 1 | 0.15 |  |  | 연구원 | 1 | 0.15 |  |  | 연구원 | 1 | 0.15 |  |  | 연구원 | 1 | 0.15
835 | 소재기술 | 음극재 1팀 | 분석/측정 실험 | 활물질 분석 | 수분 함량 측정 | Si 수분 함량 측정 | Calibration | 수분함량 측정 시작 후 장비에 연결된 비커 내 용액의 상태 칼리브레이션 시작 | [8 empty] | 연구원 | 1 | 0.3 | 3.429 | 12.3444 |  | 112.5 | 405 | 1소재, 1회 |  | 용액을 교체한지 오래됐거나 수분에 많이 노출이 됐을 경우, 칼리브레이션이 최대 30분 이상 또는 정상 진행 어려움. 이 경우 용액 교체 필수. |  | 연구원 | 1 | 0.3 |  |  | 연구원 | 1 | 0.3 |  |  | 연구원 | 1 | 0.3 |  |  | 연구원 | 1 | 0.3
836 | 소재기술 | 음극재 1팀 | 분석/측정 실험 | 활물질 분석 | 수분 함량 측정 | Si 수분 함량 측정 | 측정 | 장비가 설정한 시료의 개수만큼 자동으로 위치 바꿔가며 측정함. | [8 empty] | 연구원 | 0 | 0.25 | 3.429 | 0 |  | 112.5 | 0 | 1소재, 1회 |  |  |  | 연구원 | 0 | 0.25 |  |  | 연구원 | 0 | 0.25 |  |  | 연구원 | 0 | 0.25 |  |  | 연구원 | 0 | 0.25
837 | 소재기술 | 음극재 1팀 | 분석/측정 실험 | 활물질 분석 | 수분 함량 측정 | Si 수분 함량 측정 | Data 정리 | data 저장 후 추출 | Kral Fischer |  |  |  | 시료 개수, 무게, 블랭크 여부(Reference)로 사용 여부 | 수분 |  |  | 연구원 | 1 | 0.01 | 3.429 | 0.41148 |  | 112.5 | 13.5 | 1소재, 1회 |  | 시료 샘플링에 대한 기준으로 ManPower 작성하였음. 타팀 장비 예약 사용으로 스팟성으로 측정 중. 자동화 가능하다면 대부분의 시료 측정 의사 높음. 연결된 Printer에서 자체적으로 종이 인쇄 측정 시간, 시료 넘버, 기입한 무게, 수분 함량(측정값-블랭크값) |  | 연구원 | 1 | 0.01 |  |  | 연구원 | 1 | 0.01 |  |  | 연구원 | 1 | 0.01 |  |  | 연구원 | 1 | 0.01
838 | 소재기술 | 음극재 1팀 | 분석/측정 실험 | 활물질 분석 | 수분 함량 측정 | Si 수분 함량 측정 | 장비 세척 및 정리 | 세척및 정리 | Kral Fischer | [7 empty] | 연구원 | 1 | 0.05 | 3.429 | 2.0574 |  | 112.5 | 67.5 | 1소재, 1회 |  | 실제 측정에 대한 기준으로 Man Power 작성하였음. Carlibration 완료 시, 실제 측정 과정 중에는 사람의 관여 없이 기계가 자동으로 측정 진행. |  | 연구원 | 1 | 0.05 |  |  | 연구원 | 1 | 0.05 |  |  | 연구원 | 1 | 0.05 |  |  | 연구원 | 1 | 0.05
839 | 소재기술 | 음극재 1팀 | 분석/측정 실험 | 활물질 분석 | Si 함량 분석 | Si 함량 분석 | 분석의뢰 (분석 담당), '26년 기준 ~30개 시료 분석 의뢰 | 현재 팀 내부에서도 측정은 가능하나, 정확도 있는 측정을 위해 분석담당에 분석 의뢰중 '26년 기준 ~10개 시료 분석 의뢰. Si/C 입자 내 Si 함량을 연소법으로 분석하는 전 과정 자동화 | [8 empty] | 분석 담당 연구원 | 0 | 0 | 2 | 0 |  | 40 | 0 | 1 소재 1회 |  | 자동화가 가능하다면 입고된 대부분의 시료에 대해 측정해도 좋을 것 |  | 분석 담당 연구원 |  |  |  |  | 분석 담당 연구원 |  |  |  |  | 분석 담당 연구원 |  |  |  |  | 분석 담당 연구원
840 | 소재기술 | 음극재 1팀 | 분석/측정 실험 | 활물질 분석 | 진밀도 측정 | 진밀도 측정 | 샘플링 | 드라이룸에서 시료 소분 후, 진밀도 전용기에 분체 투입 후 tapping, cap 장착, 측정 조건 및 횟수 등 설정 (온도 안정화 될때까지 대기) | 저울 | [7 empty] | 연구원 | 1 | 0.3 | 2.286 | 8.2296 |  | 112.5 | 405 | 1소재, 1회 |  |  |  | 연구원 | 1 | 0.3 |  |  | 연구원 | 1 | 0.3 |  |  | 연구원 | 1 | 0.3 |  |  | 연구원 | 1 | 0.3
841 | 소재기술 | 음극재 1팀 | 분석/측정 실험 | 활물질 분석 | 진밀도 측정 | 진밀도 측정 | 측정 | 진밀도 측정 | PYCNOMETER (진밀도측정기, Micrometics, AccuPyc1350), He gas 공급 라인 & 봄베 |  |  |  | 시료무게 | 진밀도, Volume |  |  | 연구원 | 0 | 0.2 | 2.286 | 0 |  | 112.5 | 0 | 1소재, 1회 |  | 외주 분석 진행했으나, 장비 도입으로 직접 측정 가능한 상황 |  | 연구원 | 0 | 0.2 |  |  | 연구원 | 0 | 0.2 |  |  | 연구원 | 0 | 0.2 |  |  | 연구원 | 0 | 0.2
842 | 소재기술 | 음극재 1팀 | 분석/측정 실험 | 활물질 분석 | 진밀도 측정 | 진밀도 측정 | Data 정리 | data 추출 및 정리 | [8 empty] | 연구원 | 1 | 0.1 | 2.286 | 2.7432 |  | 112.5 | 135 | 1소재, 1회 |  |  |  | 연구원 | 1 | 0.1 |  |  | 연구원 | 1 | 0.1 |  |  | 연구원 | 1 | 0.1 |  |  | 연구원 | 1 | 0.1
843 | 소재기술 | 음극재 1팀 | 분석/측정 실험 | 활물질 분석 | 진밀도 측정 | 진밀도 측정 | 장비 세척 및 정리 | 사용한 초자 세척 및 정리 | [8 empty] | 연구원 | 1 | 0.1 | 2.286 | 2.7432 |  | 112.5 | 135 | 1소재, 1회 |  |  |  | 연구원 | 1 | 0.1 |  |  | 연구원 | 1 | 0.1 |  |  | 연구원 | 1 | 0.1 |  |  | 연구원 | 1 | 0.1
844 | 소재기술 | 음극재 1팀 | 샘플 제작 실험 | 선분산/슬러리 제작 | 음극 슬러리 제작 | 코인셀용 음극 슬러리 제작 | 소재 준비 | Si계 활물질 (~3g :드라이룸에서 실험 직전 소분), Super C, 바인더, DI water 준비 | 저울 | [7 empty] | 연구원 | 1 | 0.15 | 34.29 | 61.722 |  | 116.7 | 210.06 | 1소재, 1회 |  |  |  | 연구원 | 1 | 0.15 |  |  | 연구원 | 1 | 0.15 |  |  | 연구원 | 1 | 0.15 |  |  | 연구원 | 1 | 0.15
845 | 소재기술 | 음극재 1팀 | 샘플 제작 실험 | 선분산/슬러리 제작 | 음극 슬러리 제작 | 코인셀용 음극 슬러리 제작 | 슬러리 믹싱 | ZrO2 ball 포함/Step별 mixing을 통한 슬러리 제조 | Thinky mixer (Thinky corporation ARE-310), 저울 | [7 empty] | 연구원 | 1 | 0.3 | 34.29 | 123.444 |  | 116.7 | 420.12 | 1소재, 1회 |  |  |  | 연구원 | 1 | 0.3 |  |  | 연구원 | 1 | 0.3 |  |  | 연구원 | 1 | 0.3 |  |  | 연구원 | 1 | 0.3
846 | 소재기술 | 음극재 1팀 | 샘플 제작 실험 | 선분산/슬러리 제작 | 음극 슬러리 제작 | 코인셀용 음극 슬러리 제작 | 장비 세척 및 정리 | 믹싱 완료 후 뒷 정리 (시약장에 도전재/바인더 등 원위치) | [8 empty] | 연구원 | 1 | 0.01 | 34.29 | 4.1148 |  | 116.7 | 14.004 | 1소재, 1회 |  |  |  | 연구원 | 1 | 0.01 |  |  | 연구원 | 1 | 0.01 |  |  | 연구원 | 1 | 0.01 |  |  | 연구원 | 1 | 0.01
847 | 소재기술 | 음극재 1팀 | 샘플 제작 실험 | 선분산/슬러리 제작 | 음극 슬러리 제작 | 슬러리 물성 평가 및 모노셀 제작용 음극 슬러리 제작 | 공용 소재 준비 | 대전 소형 Pilot에서 CMC 솔루션, 도전재, 바인더 소분해오기 | 저울 | [7 empty] | 연구원 | 1 | 0.5 | 6.4 | 38.4 |  | 20 | 120 | 1소재, 1회 |  |  |  | 연구원 | 1 | 0.5 |  |  | 연구원 | 1 | 0.5 |  |  | 연구원 | 1 | 0.5 |  |  | 연구원 | 1 | 0.5
848 | 소재기술 | 음극재 1팀 | 샘플 제작 실험 | 선분산/슬러리 제작 | 음극 슬러리 제작 | 슬러리 물성 평가 및 모노셀 제작용 음극 슬러리 제작 | 1차 슬러리 믹싱 | PE bottle에 도전재(Super C65), CMC (Daicel2200 1.5%), 물 계량 후 homodisper로 분산 | homodisper (Primix-homodisper-model 2.5), 저울 | [7 empty] | 연구원 | 1 | 0.25 | 68.57 | 205.71 |  | 133.3 | 399.9 | 1소재, 1회 |  | 조성 별 슬러리 제조 및 단계별 mixing 자동화 필요 인조흑연 / Super-C65 / Daicel2200 / BM-L302 = 95.6 : 1 : 1.1 : 2.3 천연흑연 / Super-C65 / Daicel2200 / BM-L302 = 96.6 : 1 : 1.1 : 1.3 AM: Daicel2200 : Super-C65 : M37 : SW-CNT = 95.788 : 1.1 (+0.113) : 0.425 : 2.5 : 0.075 |  | 연구원 | 1 | 0.25 |  |  | 연구원 | 1 | 0.25 |  |  | 연구원 | 1 | 0.25 |  |  | 연구원 | 1 | 0.25
849 | 소재기술 | 음극재 1팀 | 샘플 제작 실험 | 선분산/슬러리 제작 | 음극 슬러리 제작 | 슬러리 물성 평가 및 모노셀 제작용 음극 슬러리 제작 | 2차 슬러리 믹싱 | 드라이룸에서 Su 시료 소분, TK 전용 믹서용기에 활물질 (흑연: Si계 혼합)+Super C 분산액, DI water 투입 후 고점도 mixing | TK mixer (Primix-HIVIS MIX Model 2P-03), 저울 | [7 empty] | 연구원 | 1 | 0.65 | 68.57 | 534.846 |  | 133.3 | 1039.74 | 1소재, 1회 |  | 자동화가 가능하다면, 슬러리 물성 평가용 +모노셀 제작용 슬러리 대량으로 한번에 제조 가정 |  | 연구원 | 1 | 0.65 |  |  | 연구원 | 1 | 0.65 |  |  | 연구원 | 1 | 0.65 |  |  | 연구원 | 1 | 0.65
850 | 소재기술 | 음극재 1팀 | 샘플 제작 실험 | 선분산/슬러리 제작 | 음극 슬러리 제작 | 슬러리 물성 평가 및 모노셀 제작용 음극 슬러리 제작 | 3차 슬러리 믹싱 | SWCNT 추가 투입하여 TK mixer에서 20분 믹싱 --> CMC 추가 투입 후 TK mixer 5min -> homodisper로 옮겨 25분 추가 분산 | TK mixer, homodisper, 저울 | [7 empty] | 연구원 | 1 | 1 | 68.57 | 822.84 |  | 133.3 | 1599.6 | 1소재, 1회 |  |  |  | 연구원 | 1 | 1 |  |  | 연구원 | 1 | 1 |  |  | 연구원 | 1 | 1 |  |  | 연구원 | 1 | 1
851 | 소재기술 | 음극재 1팀 | 샘플 제작 실험 | 선분산/슬러리 제작 | 음극 슬러리 제작 | 슬러리 물성 평가 및 모노셀 제작용 음극 슬러리 제작 | 4차 슬러리 믹싱 | 바인더 및 물 투입후 10분 추가 분산 | homodisper, 저울 | [7 empty] | 연구원 | 1 | 0.25 | 68.57 | 205.71 |  | 133.3 | 399.9 | 1소재, 1회 |  |  |  | 연구원 | 1 | 0.25 |  |  | 연구원 | 1 | 0.25 |  |  | 연구원 | 1 | 0.25 |  |  | 연구원 | 1 | 0.25
852 | 소재기술 | 음극재 1팀 | 샘플 제작 실험 | 선분산/슬러리 제작 | 음극 슬러리 제작 | 슬러리 물성 평가 및 모노셀 제작용 음극 슬러리 제작 | 샘플 소분 | PE bottle에 제조한 슬러리 옮겨 담기 (Mesh망 통과), PE bottel에 활물질명 기입 | PE bottle, mesh | [7 empty] | 연구원 | 1 | 0.1 | 68.57 | 82.284 |  | 133.3 | 159.96 | 1소재, 1회 |  |  |  | 연구원 | 1 | 0.1 |  |  | 연구원 | 1 | 0.1 |  |  | 연구원 | 1 | 0.1 |  |  | 연구원 | 1 | 0.1
853 | 소재기술 | 음극재 1팀 | 샘플 제작 실험 | 선분산/슬러리 제작 | 음극 슬러리 제작 | 슬러리 물성 평가 및 모노셀 제작용 음극 슬러리 제작 | 장비 세척 및 정리 | 사용한 장비 세척 및 정리 | [8 empty] | 연구원 | 1 | 0.25 | 68.57 | 205.71 |  | 133.3 | 399.9 | 1소재, 1회 |  |  |  | 연구원 | 1 | 0.25 |  |  | 연구원 | 1 | 0.25 |  |  | 연구원 | 1 | 0.25 |  |  | 연구원 | 1 | 0.25
854 | 소재기술 | 음극재 1팀 | 분석/측정 실험 | 슬러리 분석 | Slurry gas 발생량 측정 | 슬러리 가스 발생량 측정 | 샘플링 | Al pouch 외관에 샘플명/날짜 등 기입 | 저울, Al pouch, 진공 실링 장비 | [7 empty] | 연구원 | 1 | 0.05 | 18.29 | 10.974 |  | 112.5 | 67.5 | 1 소재, 2회 |  |  |  | 연구원 | 1 | 0.05 |  |  | 연구원 | 1 | 0.05 |  |  | 연구원 | 1 | 0.05 |  |  | 연구원 | 1 | 0.05
855 | 소재기술 | 음극재 1팀 | 분석/측정 실험 | 슬러리 분석 | Slurry gas 발생량 측정 | 슬러리 가스 발생량 측정 | 슬러리 투입 | gas 발생 평가용 슬러리 20g을 Al pouch에 투입 (동일 시료 당 2개 - 반복 측정 및 온도 변경 측정) | 저울 |  |  |  |  | 슬러리 주입량 |  |  | 연구원 | 1 | 0.1 | 18.29 | 21.948 |  | 112.5 | 135 | 1 소재, 2회 |  |  |  | 연구원 | 1 | 0.1 |  |  | 연구원 | 1 | 0.1 |  |  | 연구원 | 1 | 0.1 |  |  | 연구원 | 1 | 0.1
856 | 소재기술 | 음극재 1팀 | 분석/측정 실험 | 슬러리 분석 | Slurry gas 발생량 측정 | 슬러리 가스 발생량 측정 | 파우치 실링 | 진공 sealing 장비를 이용하여 degas 및 실링, pouch cutting 포함 | 진공 포장기 (SM600-L. or SW600-W) | [7 empty] | 연구원 | 1 | 0.1 | 18.29 | 21.948 |  | 112.5 | 135 | 1 소재, 2회 |  |  |  | 연구원 | 1 | 0.1 |  |  | 연구원 | 1 | 0.1 |  |  | 연구원 | 1 | 0.1 |  |  | 연구원 | 1 | 0.1
857 | 소재기술 | 음극재 1팀 | 분석/측정 실험 | 슬러리 분석 | Slurry gas 발생량 측정 | 슬러리 가스 발생량 측정 | 부피 측정 | Al pouch를 DI water가 있는 메스실린더에 넣고, 초기 부피 측정 | 메스실린더 |  |  |  |  | Gas 발생양 |  |  | 연구원 | 1 | 0.1 | 18.29 | 21.948 |  | 112.5 | 135 | 1 소재, 2회 |  |  |  | 연구원 | 1 | 0.1 |  |  | 연구원 | 1 | 0.1 |  |  | 연구원 | 1 | 0.1 |  |  | 연구원 | 1 | 0.1
858 | 소재기술 | 음극재 1팀 | 분석/측정 실험 | 슬러리 분석 | Slurry gas 발생량 측정 | 슬러리 가스 발생량 측정 | 세척 후 보관 | Pouch 외관에 묻은 물기 (수분) 닦아서 제거 -> 40℃ 항온 챔버에 Al pouch 보관 | 40℃ 항온 챔버 | [7 empty] | 연구원 | 1 | 0.1 | 18.29 | 21.948 |  | 112.5 | 135 | 1 소재, 2회 |  |  |  | 연구원 | 1 | 0.1 |  |  | 연구원 | 1 | 0.1 |  |  | 연구원 | 1 | 0.1 |  |  | 연구원 | 1 | 0.1
859 | 소재기술 | 음극재 1팀 | 분석/측정 실험 | 슬러리 분석 | Slurry gas 발생량 측정 | 슬러리 가스 발생량 측정 | 시간별 부피 측정 | 1일차 : 40℃ 항온 챔버에 Al pouch를 꺼냄 --> 5~10min 정도 상온에서 대기 (온도를 내리기 위한 목적) --> Al pouch를 DI water가 있는 메스실린더에 넣고, 1일차 부피 측정 -> Pouch 외관에 묻은 물기 (수분) 닦아서 제거 --> 40℃ 항온 챔버에 Al pouch 보관 (위 과정을 1, 2, 7일차까지 반복) 같은 pouch로 3일 추가 측정 | [5 empty] | Gas 발생양 0일/1일/2일…7일) |  |  | 연구원 | 1 | 0.2 | 54.87 | 131.688 |  | 337.5 | 810 | 1 소재, 2회 |  | 0, 1, 2, 7일차 Al pouch의 부피 (ex. 0일차 - 20ml, 1일차 - 21ml, 2일차: 25ml, 7일차 : 30ml) |  | 연구원 | 1 | 0.2 |  |  | 연구원 | 1 | 0.2 |  |  | 연구원 | 1 | 0.2 |  |  | 연구원 | 1 | 0.2
860 | 소재기술 | 음극재 1팀 | 분석/측정 실험 | 슬러리 분석 | Slurry gas 발생량 측정 | 슬러리 가스 발생량 측정 | Data 정리 | 0일차 초기 두께 대비 1, 2, 7일차 Al pouch의 부피 증가량 계산 후 data정리 (표 또는 그래프) |  |  |  |  | 0, 1, 2, 7일차 Al pouch의 부피 | 0, 1, 2, 7일차의 Al pouch 부피 증가량 (부피 증가량은 슬러리의 gas 발생량)에 대한 표/그래프 |  |  | 연구원 | 1 | 0.2 | 18.29 | 43.896 |  | 112.5 | 270 | 1 소재, 2회 |  |  |  | 연구원 | 1 | 0.2 |  |  | 연구원 | 1 | 0.2 |  |  | 연구원 | 1 | 0.2 |  |  | 연구원 | 1 | 0.2
861 | 소재기술 | 음극재 1팀 | 분석/측정 실험 | 슬러리 분석 | Slurry gas 발생량 측정 | 슬러리 가스 발생량 측정 | 장비 세척 및 정리 | Al pouch 폐기 (pouch open한 후 폐슬러리 별도 보관함에 투입 과정 포함) | [8 empty] | 연구원 | 1 | 0.1 | 18.29 | 21.948 |  | 112.5 | 135 | 1 소재, 2회 |  |  |  | 연구원 | 1 | 0.1 |  |  | 연구원 | 1 | 0.1 |  |  | 연구원 | 1 | 0.1 |  |  | 연구원 | 1 | 0.1
862 | 소재기술 | 음극재 1팀 | 분석/측정 실험 | 슬러리 분석 | 점도, 유변물성 측정 (슬러리) | 슬러리 점도 및 유변물성 측정 | 샘플링 | 주사기에 슬러리 11ml 샘플링 (샘플 1종당 4개) 후 1개를 제외하고 3개는 상온 챔버에 보관 | [8 empty] | 연구원 | 1 | 0.2 | 6.857 | 16.4568 |  | 112.5 | 270 | 1소재, 1회 |  |  |  | 연구원 | 1 | 0.2 |  |  | 연구원 | 1 | 0.2 |  |  | 연구원 | 1 | 0.2 |  |  | 연구원 | 1 | 0.2
863 | 소재기술 | 음극재 1팀 | 분석/측정 실험 | 슬러리 분석 | 점도, 유변물성 측정 (슬러리) | 슬러리 점도 및 유변물성 측정 | Calibraton | 장비 calibration 진행 -> geomerty 장착 후 calibration 추가 진행 (장비 오류 확인 작업), 4회 반복 (0, 1, 2, 7일) | Rheometer (TA instrument) | [7 empty] | 연구원 | 1 | 0.2 | 27.43 | 65.832 |  | 450 | 1080 | 1소재, 1회 |  |  |  | 연구원 | 1 | 0.2 |  |  | 연구원 | 1 | 0.2 |  |  | 연구원 | 1 | 0.2 |  |  | 연구원 | 1 | 0.2
864 | 소재기술 | 음극재 1팀 | 분석/측정 실험 | 슬러리 분석 | 점도, 유변물성 측정 (슬러리) | 슬러리 점도 및 유변물성 측정 | 슬러리 투입 | 주사기로 슬러리 9-11ml 투입 후 측정 조건/저장 setting | 주사기, 항온 챔버 (25℃) | [7 empty] | 연구원 | 1 | 0.1 | 27.43 | 32.916 |  | 450 | 540 | 1소재, 1회 |  | 슬러리 9-11ml 투입 |  | 연구원 | 1 | 0.1 |  |  | 연구원 | 1 | 0.1 |  |  | 연구원 | 1 | 0.1 |  |  | 연구원 | 1 | 0.1
865 | 소재기술 | 음극재 1팀 | 분석/측정 실험 | 슬러리 분석 | 점도, 유변물성 측정 (슬러리) | 슬러리 점도 및 유변물성 측정 | 슬러리 유변물성 측정 | 유변 물성 측정 (시퀀스에 따라 측정소요 시간 달라짐) | Rheometer (TA instrument) |  |  |  |  | 1차 Ascending 차트, 1차 Descending 차트, 2차 Ascending 차트,Phase angle 차트 |  |  | 연구원 | 0 | 0.7 | 27.43 | 0 |  | 450 | 0 | 1소재, 1회 |  | shear rate에 따른 점도값, 필요한 경우 shear rate 전/후에 따른 탄성도 변화 (Phase angle) |  | 연구원 | 0 | 0.7 |  |  | 연구원 | 0 | 0.7 |  |  | 연구원 | 0 | 0.7 |  |  | 연구원 | 0 | 0.7
866 | 소재기술 | 음극재 1팀 | 분석/측정 실험 | 슬러리 분석 | 점도, 유변물성 측정 (슬러리) | 슬러리 점도 및 유변물성 측정 | Data 정리 | data 추출 및 초기 점도 대비 1, 2, 7일차 점도 변화율 계산/정리 (data 정리는 동일 시료 한번에 정리) |  |  |  |  | 0, 1, 2, 7일차 shear rate 2.5 1/s일 때 점도값 | 경시변화 유변 물성 |  |  | 연구원 | 1 | 0.1 | 6.857 | 8.2284 |  | 112.5 | 135 | 1소재, 1회 |  | 경시 점도 변화 차트 (1stAsc. @2.51 /s ),점도 1stAsc. @2.51 /s 경시변화,경시 점도 변화 차트 (2ndAsc. @1 /s ),점도 2ndAsc. @1 /s 경시변화 |  | 연구원 | 1 | 0.1 |  |  | 연구원 | 1 | 0.1 |  |  | 연구원 | 1 | 0.1 |  |  | 연구원 | 1 | 0.1
867 | 소재기술 | 음극재 1팀 | 분석/측정 실험 | 슬러리 분석 | 점도, 유변물성 측정 (슬러리) | 슬러리 점도 및 유변물성 측정 | 장비 세척 및 정리 | 사용한 장비 세척 | [8 empty] | 연구원 | 1 | 0.1 | 27.43 | 32.916 |  | 450 | 540 | 1소재, 1회 |  |  |  | 연구원 | 1 | 0.1 |  |  | 연구원 | 1 | 0.1 |  |  | 연구원 | 1 | 0.1 |  |  | 연구원 | 1 | 0.1
868 | 소재기술 | 음극재 1팀 | 샘플 제작 실험 | 전극 제작 | 코인셀 용 음극 전극 제작 | 코인셀용 음극 전극 코팅 | 코팅 준비 | foil frame에 Cu foil을 끼운 후, coater에 장착, gap 조절이 필요한 경우, 조절 후 Knife 장착 | Mathis lab coater (WERNER MATHIS AG-Mathis SV-M) | [7 empty] | 연구원 | 1 | 0.1 | 34.29 | 41.148 |  | 116.7 | 140.04 | 1소재, 1회 |  |  |  | 연구원 | 1 | 0.1 |  |  | 연구원 | 1 | 0.1 |  |  | 연구원 | 1 | 0.1 |  |  | 연구원 | 1 | 0.1
869 | 소재기술 | 음극재 1팀 | 샘플 제작 실험 | 전극 제작 | 코인셀 용 음극 전극 제작 | 코인셀용 음극 전극 코팅 | 코팅 | 슬러리 도포 후 코팅 시작 | Mathis lab coater |  |  |  |  | Foil 무게, 전극 무게 (Loading) |  |  | 연구원 | 1 | 0.05 | 34.29 | 20.574 |  | 116.7 | 70.02 | 1소재, 1회 |  |  |  | 연구원 | 1 | 0.05 |  |  | 연구원 | 1 | 0.05 |  |  | 연구원 | 1 | 0.05 |  |  | 연구원 | 1 | 0.05
870 | 소재기술 | 음극재 1팀 | 샘플 제작 실험 | 전극 제작 | 코인셀 용 음극 전극 제작 | 코인셀용 음극 전극 코팅 | 전극 cutting 및 건조 | foil frame에서 코팅 전극 제거 후 건조 챔버에 투입 | 60℃ 항온 챔버 | [7 empty] | 연구원 | 1 | 0.05 | 34.29 | 20.574 |  | 116.7 | 70.02 | 1소재, 1회 |  |  |  | 연구원 | 1 | 0.05 |  |  | 연구원 | 1 | 0.05 |  |  | 연구원 | 1 | 0.05 |  |  | 연구원 | 1 | 0.05
871 | 소재기술 | 음극재 1팀 | 샘플 제작 실험 | 전극 제작 | 코인셀 용 음극 전극 제작 | 코인셀용 음극 전극 코팅 | 전극 1차 건조 | 60도 챔버, 30분 이상 건조 | [8 empty] | 연구원 | 0 | 0.5 | 34.29 | 0 |  | 116.7 | 0 | 1소재, 1회 |  |  |  | 연구원 | 0 | 0.5 |  |  | 연구원 | 0 | 0.5 |  |  | 연구원 | 0 | 0.5 |  |  | 연구원 | 0 | 0.5
872 | 소재기술 | 음극재 1팀 | 샘플 제작 실험 | 전극 제작 | 코인셀 용 음극 전극 제작 | 코인셀용 음극 전극 코팅 | 장비 세척 및 정리 | Knife 세척 등 뒷정리 | [8 empty] | 연구원 | 1 | 0.05 | 34.29 | 20.574 |  | 116.7 | 70.02 | 1소재, 1회 |  |  |  | 연구원 | 1 | 0.05 |  |  | 연구원 | 1 | 0.05 |  |  | 연구원 | 1 | 0.05 |  |  | 연구원 | 1 | 0.05
873 | 소재기술 | 음극재 1팀 | 샘플 제작 실험 | 전극 제작 | 모노셀 용 음극 제작 | 전극 평가 및 모노셀용 음극 전극 코팅 | 음극 코터 셋팅 | 코팅룸 이동, 코터 On -> 건조하고자 하는 온도 및 코터속도 setting -> 코팅 준비 (슬러리 투입 및 폭에 맞춰 댐 setting) (목표 온도 도달까지 대기 시간 포함) | coater | [7 empty] | 연구원 | 1 | 0.2 | 50.29 | 120.696 |  | 133.3 | 319.92 | 1소재, 1회 |  |  |  | 연구원 | 1 | 0.2 |  |  | 연구원 | 1 | 0.2 |  |  | 연구원 | 1 | 0.2 |  |  | 연구원 | 1 | 0.2
874 | 소재기술 | 음극재 1팀 | 샘플 제작 실험 | 전극 제작 | 모노셀 용 음극 제작 | 전극 평가 및 모노셀용 음극 전극 코팅 | 음극 전극 코팅 | 슬러리 투입 후 코팅 gap 조절 -> 건조되어 나온 코팅 전극 무게 확인 (무게 로딩이 맞지 않는다면 gap 조절 반복) --> target 로딩에서 필요한 양만큼 전극 코팅 진행 | 정밀저울 (메틀러토레도 Balance XPR205V), 전극 핸드타발기 |  |  |  |  | Foil 무게, 전극 무게 (Loading) |  |  | 연구원 | 1 | 1.3 | 50.29 | 784.524 |  | 133.3 | 2079.48 | 1소재, 1회 |  |  |  | 연구원 | 1 | 1.3 |  |  | 연구원 | 1 | 1.3 |  |  | 연구원 | 1 | 1.3 |  |  | 연구원 | 1 | 1.3
875 | 소재기술 | 음극재 1팀 | 샘플 제작 실험 | 전극 제작 | 모노셀 용 음극 제작 | 전극 평가 및 모노셀용 음극 전극 코팅 | 장비 세척 및 정리 | 장비 세척 및 정리 | [8 empty] | 연구원 | 1 | 0.15 | 50.29 | 90.522 |  | 133.3 | 239.94 | 1소재, 1회 |  |  |  | 연구원 | 1 | 0.15 |  |  | 연구원 | 1 | 0.15 |  |  | 연구원 | 1 | 0.15 |  |  | 연구원 | 1 | 0.15
876 | 소재기술 | 음극재 1팀 | 샘플 제작 실험 | 전극 제작 | 코인셀 용 전극 제작 | 코인셀용 전극 압연 | target로딩 전극 확인 | 전극 로딩 확인 (코팅 전극과 무지부 (Cu foil) 각각 로딩 확인) | 정밀저울, 전극 핸드타발기 |  |  |  |  | 전극 Loading |  |  | 연구원 | 1 | 0.05 | 34.29 | 20.574 |  | 116.7 | 70.02 | 1소재, 2회 |  | 1소재당 2개전극 압연 |  | 연구원 | 1 | 0.05 |  |  | 연구원 | 1 | 0.05 |  |  | 연구원 | 1 | 0.05 |  |  | 연구원 | 1 | 0.05
877 | 소재기술 | 음극재 1팀 | 샘플 제작 실험 | 전극 제작 | 코인셀 용 전극 제작 | 코인셀용 전극 압연 | 3cm 폭으로 전극 cutting | 3cm 폭으로 전극 cutting | 작두 | [7 empty] | 연구원 | 1 | 0.05 | 34.29 | 20.574 |  | 116.7 | 70.02 | 1소재, 2회 |  |  |  | 연구원 | 1 | 0.05 |  |  | 연구원 | 1 | 0.05 |  |  | 연구원 | 1 | 0.05 |  |  | 연구원 | 1 | 0.05
878 | 소재기술 | 음극재 1팀 | 샘플 제작 실험 | 전극 제작 | 코인셀 용 전극 제작 | 코인셀용 전극 압연 | target 밀도로 압연 | 압연 gap 변경하여 target porosity에 맞춰 압연 (재료별로 spring back이 다를 수 있기 때문에 gap 2~3종으로 press) | roll-press, 두께측정기 (TESA u-hite gauge) |  |  |  |  | 집전체 두께, 전극 코팅 두께 (압연 전), 전극 코팅 두께 (압연 후) |  |  | 연구원 | 1 | 0.15 | 34.29 | 61.722 |  | 116.7 | 210.06 | 1소재, 2회 |  | 압연 조건 자동기록 요청 |  | 연구원 | 1 | 0.15 |  |  | 연구원 | 1 | 0.15 |  |  | 연구원 | 1 | 0.15 |  |  | 연구원 | 1 | 0.15
879 | 소재기술 | 음극재 1팀 | 샘플 제작 실험 | 전극 제작 | 코인셀 용 전극 제작 | 코인셀용 전극 압연 | 장비 세척 및 정리 | press기의 roll 클리닝 | [8 empty] | 연구원 | 1 | 0.2 | 34.29 | 82.296 |  | 116.7 | 280.08 | 1소재, 2회 |  |  |  | 연구원 | 1 | 0.2 |  |  | 연구원 | 1 | 0.2 |  |  | 연구원 | 1 | 0.2 |  |  | 연구원 | 1 | 0.2
880 | 소재기술 | 음극재 1팀 | 샘플 제작 실험 | 전극 제작 | 코인셀 용 전극 제작 | 코인셀용 전극 압연 | 전극 V/D 챔버로 이동 | Al foil로 감싼 후 드라이룸 내의 V/D 챔버로 이동 | VD챔버 | [7 empty] | 연구원 | 1 | 0.01 | 34.29 | 4.1148 |  | 116.7 | 14.004 | 1소재, 2회 |  |  |  | 연구원 | 1 | 0.01 |  |  | 연구원 | 1 | 0.01 |  |  | 연구원 | 1 | 0.01 |  |  | 연구원 | 1 | 0.01
881 | 소재기술 | 음극재 1팀 | 샘플 제작 실험 | 전극 제작 | 코인셀 용 전극 제작 | 코인셀용 전극 압연 | 전극 건조 | 130℃ 진공상태에서 8시간동안 전극 건조 | VD챔버, 진공폄프 | [7 empty] | 연구원 | 0 | 12 | 34.29 | 0 |  | 116.7 | 0 | 1소재, 2회 |  | Q) 전체 공정 시간이 12시간? 건조시간 8시간 이외 잔여 시간 설명 요청 - 건조시간은 8시간이나, 챔버의 온도가 40도이하로 떨어질때까지 기다려야함. 높은 온도에서 전극을 꺼내면 산화됨. |  | 연구원 | 0 | 12 |  |  | 연구원 | 0 | 12 |  |  | 연구원 | 0 | 12 |  |  | 연구원 | 0 | 12
882 | 소재기술 | 음극재 1팀 | 샘플 제작 실험 | 셀 제작 | 코인셀 제작 | 코인셀 제작_Ni foam 준비 | Ni foam cutting | 2~2.5cm 폭으로 Ni foam cutting | 작두 | [7 empty] | 연구원 | 1 | 0.25 | 1.5 | 4.5 |  | 4 | 12 | 1회당 50개 Ni-form 제조 |  | 코인셀 만들기전 미리 제작하여 세척/건조 진행해야함 |  | 연구원 | 1 | 0.25 |  |  | 연구원 | 1 | 0.25 |  |  | 연구원 | 1 | 0.25 |  |  | 연구원 | 1 | 0.25
883 | 소재기술 | 음극재 1팀 | 샘플 제작 실험 | 셀 제작 | 코인셀 제작 | 코인셀 제작_Ni foam 준비 | Ni foam press | ~250㎛ 두께로 press | 수동 롤프레스기 | [7 empty] | 연구원 | 1 | 0.3 | 1.5 | 5.4 |  | 4 | 14.4 | 1회당 50개 Ni-form 제조 |  | 한번에 수백개 타발을 가정 |  | 연구원 | 1 | 0.3 |  |  | 연구원 | 1 | 0.3 |  |  | 연구원 | 1 | 0.3 |  |  | 연구원 | 1 | 0.3
884 | 소재기술 | 음극재 1팀 | 샘플 제작 실험 | 셀 제작 | 코인셀 제작 | 코인셀 제작_Ni foam 준비 | Ni foam 타발 | Ni foam 타발 | Ni foam 전용 타발기 (대원프리시전-수동 타발기 15φ cavity) | [7 empty] | 연구원 | 1 | 1.5 | 1.5 | 27 |  | 4 | 72 | 1회당 50개 Ni-form 제조 |  |  |  | 연구원 | 1 | 1.5 |  |  | 연구원 | 1 | 1.5 |  |  | 연구원 | 1 | 1.5 |  |  | 연구원 | 1 | 1.5
885 | 소재기술 | 음극재 1팀 | 샘플 제작 실험 | 셀 제작 | 코인셀 제작 | 코인셀 제작_Ni foam 준비 | Ni foam 세척/건조 | 이물질 제거 등을 위해 에틸알콜+초음파 세척 및 건조 (정리 포함) | 외부초음파 설비 (Brason-CPX1800H-E), 비커, 60℃항온챔버 | [7 empty] | 연구원 | 1 | 0.3 | 1.5 | 5.4 |  | 4 | 14.4 | 1회당 50개 Ni-form 제조 |  |  |  | 연구원 | 1 | 0.3 |  |  | 연구원 | 1 | 0.3 |  |  | 연구원 | 1 | 0.3 |  |  | 연구원 | 1 | 0.3
886 | 소재기술 | 음극재 1팀 | 샘플 제작 실험 | 셀 제작 | 코인셀 제작 | 코인셀 제작 | 코인셀용 양/음극 타발 | 코인셀용 양/음극 타발 (1소재당 코인셀 4~5개 제조) | 코인셀 타발기 | [7 empty] | 연구원 | 1 | 0.1 | 35.2 | 42.24 |  | 116.7 | 140.04 | 1 소재 5개 |  | 모노셀과 달리 코인셀 조립 직전 준비 필요코인셀과 연계된 공정 필요 |  | 연구원 | 1 | 0.1 |  |  | 연구원 | 1 | 0.1 |  |  | 연구원 | 1 | 0.1 |  |  | 연구원 | 1 | 0.1
887 | 소재기술 | 음극재 1팀 | 샘플 제작 실험 | 셀 제작 | 코인셀 제작 | 코인셀 제작 | 무게 측정/기록 | 타발된 전극 무게 측정 (target 무게에 젤 적합한 전극 사용), Cu foil 무게 측정 | 정밀저울 (메틀러토레도 Balance XPR205V) |  |  |  |  | 전극 Total 무게 |  |  | 연구원 | 1 | 0.2 | 35.2 | 84.48 |  | 116.7 | 280.08 | 1 소재 5개 |  |  |  | 연구원 | 1 | 0.2 |  |  | 연구원 | 1 | 0.2 |  |  | 연구원 | 1 | 0.2 |  |  | 연구원 | 1 | 0.2
888 | 소재기술 | 음극재 1팀 | 샘플 제작 실험 | 셀 제작 | 코인셀 제작 | 코인셀 제작 | 두께 측정/기록 | 타발된 전극 두께 측정 (target 두께에 젤 적합한 전극 사용), Cu foil 두께 측정 | 두께측정기 (TESA u-hite gauge) |  |  |  |  | 전극 코팅 두께 (압연 후) |  |  | 연구원 | 1 | 0.3 | 35.2 | 126.72 |  | 116.7 | 420.12 | 1 소재 5개 |  | 자동화가 가능하다면, rate 평가용과 용량/효율 평가용 한번에 조립 가정 (조립 수량 증가) |  | 연구원 | 1 | 0.3 |  |  | 연구원 | 1 | 0.3 |  |  | 연구원 | 1 | 0.3 |  |  | 연구원 | 1 | 0.3
889 | 소재기술 | 음극재 1팀 | 샘플 제작 실험 | 셀 제작 | 코인셀 제작 | 코인셀 제작 | Li metal 타발 | 글러브박스 내에 있는 Li metal 소분 -> 드라이룸으로 이동 후 타발+Ni mesh 부착 | 글러브박스, Li-metal 타발기 | [7 empty] | 연구원 | 1 | 0.3 | 35.2 | 126.72 |  | 116.7 | 420.12 | 1 소재 5개 |  |  |  | 연구원 | 1 | 0.3 |  |  | 연구원 | 1 | 0.3 |  |  | 연구원 | 1 | 0.3 |  |  | 연구원 | 1 | 0.3
890 | 소재기술 | 음극재 1팀 | 샘플 제작 실험 | 셀 제작 | 코인셀 제작 | 코인셀 제작 | 분리막 타발 | 분리막타발 | 분리막 타발기 | [7 empty] | 연구원 | 1 | 0.1 | 35.2 | 42.24 |  | 116.7 | 140.04 | 1 소재 5개 |  |  |  | 연구원 | 1 | 0.1 |  |  | 연구원 | 1 | 0.1 |  |  | 연구원 | 1 | 0.1 |  |  | 연구원 | 1 | 0.1
891 | 소재기술 | 음극재 1팀 | 샘플 제작 실험 | 셀 제작 | 코인셀 제작 | 코인셀 제작 | 부품 준비 (코인셀용 부품) | 제작할 코인셀 개수에 맞춰 코인셀용 부품 준비 | 2032 웰코스 coin cell 5종 부품 | [7 empty] | 연구원 | 1 | 0.05 | 35.2 | 21.12 |  | 116.7 | 70.02 | 1 소재 5개 |  |  |  | 연구원 | 1 | 0.05 |  |  | 연구원 | 1 | 0.05 |  |  | 연구원 | 1 | 0.05 |  |  | 연구원 | 1 | 0.05
892 | 소재기술 | 음극재 1팀 | 샘플 제작 실험 | 셀 제작 | 코인셀 제작 | 코인셀 제작 | 코인셀 조립 | 코인셀 조립 및 클램핑, 에틸알콜로 누액된 전해액 닦기 등 | 코인셀 클램퍼 (웰코스-수동/또는 자동 클램퍼 : HSMCC/HSACC) | [7 empty] | 연구원 | 1 | 0.2 | 35.2 | 84.48 |  | 116.7 | 280.08 | 1 소재 5개 |  |  |  | 연구원 | 1 | 0.2 |  |  | 연구원 | 1 | 0.2 |  |  | 연구원 | 1 | 0.2 |  |  | 연구원 | 1 | 0.2
893 | 소재기술 | 음극재 1팀 | 샘플 제작 실험 | 셀 제작 | 코인셀 제작 | 코인셀 제작 | 코인셀 조립 후 OCV 측정 | OCV 측정 | Hioki 디지털 포켓 테스터기 |  |  |  |  | OCV |  |  | 연구원 | 1 | 0.05 | 35.2 | 21.12 |  | 116.7 | 70.02 | 1 소재 5개 |  |  |  | 연구원 | 1 | 0.05 |  |  | 연구원 | 1 | 0.05 |  |  | 연구원 | 1 | 0.05 |  |  | 연구원 | 1 | 0.05
894 | 소재기술 | 음극재 1팀 | 샘플 제작 실험 | 전극 제작 | 모노셀 용 전극 제작 | 전극 물성 평가 및 모노셀 제작용 전극 압연 | target로딩 전극 확인 | 전극 로딩 확인, 사용할 전극 선별 | 정밀저울 (메틀러토레도 Balance XPR205V) |  |  |  |  | 전극 Loading |  |  | 연구원 | 1 | 0.1 | 52.57 | 63.084 |  | 133.3 | 159.96 | 1 소재 3개 |  | 1소재당 3개 전극 압연 |  | 연구원 | 1 | 0.1 |  |  | 연구원 | 1 | 0.1 |  |  | 연구원 | 1 | 0.1 |  |  | 연구원 | 1 | 0.1
895 | 소재기술 | 음극재 1팀 | 샘플 제작 실험 | 전극 제작 | 모노셀 용 전극 제작 | 전극 물성 평가 및 모노셀 제작용 전극 압연 | 6~7cm 폭으로 전극 cutting | 6~7cm 폭으로 전극 cutting | 작두 | [7 empty] | 연구원 | 1 | 0.1 | 52.57 | 63.084 |  | 133.3 | 159.96 | 1 소재 3개 |  |  |  | 연구원 | 1 | 0.1 |  |  | 연구원 | 1 | 0.1 |  |  | 연구원 | 1 | 0.1 |  |  | 연구원 | 1 | 0.1
896 | 소재기술 | 음극재 1팀 | 샘플 제작 실험 | 전극 제작 | 모노셀 용 전극 제작 | 전극 물성 평가 및 모노셀 제작용 전극 압연 | target 밀도로 압연 | 압연 gap 변경하여 target porosity에 맞춰 압연 -> 두께에 적합할 때까지 압연 반복(현재 Lab Press 설비로는 여러번 다단 압연 필요) | roll-press |  |  |  |  | 집전체 두께, 전극 코팅 두께 (압연 전), 전극 코팅 두께 (압연 후) |  |  | 연구원 | 1 | 0.5 | 52.57 | 315.42 |  | 133.3 | 799.8 | 1 소재 3개 |  | 압연 조건 자동기록 요청 Q) 자동 기록 항목 List 요청 : Press조건 (ex. Press한 gap , target 두께를 맞추기 위해 Press 진행 횟수) |  | 연구원 | 1 | 0.5 |  |  | 연구원 | 1 | 0.5 |  |  | 연구원 | 1 | 0.5 |  |  | 연구원 | 1 | 0.5
897 | 소재기술 | 음극재 1팀 | 샘플 제작 실험 | 전극 제작 | 모노셀 용 전극 제작 | 전극 물성 평가 및 모노셀 제작용 전극 압연 | 장비 세척 및 정리 | press기의 roll 클리닝 | [8 empty] | 연구원 | 1 | 0.2 | 52.57 | 126.168 |  | 133.3 | 319.92 | 1 소재 3개 |  |  |  | 연구원 | 1 | 0.2 |  |  | 연구원 | 1 | 0.2 |  |  | 연구원 | 1 | 0.2 |  |  | 연구원 | 1 | 0.2
898 | 소재기술 | 음극재 1팀 | 샘플 제작 실험 | 전극 제작 | 모노셀 용 전극 제작 | 전극 물성 평가 및 모노셀 제작용 전극 압연 | 전극 V/D 챔버로 이동 | Al foil로 감싼 후 드라이룸 내의 V/D 챔버로 이동 | VD 챔버, 진공펌프 | [7 empty] | 연구원 | 1 | 0.01 | 2.286 | 0.27432 |  | 0 | 0 | 1 소재 3개 |  | 자동화가 가능하다면 접착력 전극+모노셀 전극 한번에 건조 가정 |  | 연구원 | 1 | 0.01 |  |  | 연구원 | 1 | 0.01 |  |  | 연구원 | 1 | 0.01 |  |  | 연구원 | 1 | 0.01
899 | 소재기술 | 음극재 1팀 | 샘플 제작 실험 | 전극 제작 | 모노셀 용 전극 제작 | 전극 물성 평가 및 모노셀 제작용 전극 압연 | 전극 건조 | 130℃ 진공상태에서 8시간동안 전극 건조 | VD 챔버, 진공펌프 | [7 empty] | 연구원 | 0 | 12 | 2.286 | 0 |  | 0 | 0 | 1 소재 3개 |  |  |  | 연구원 | 0 | 12 |  |  | 연구원 | 0 | 12 |  |  | 연구원 | 0 | 12 |  |  | 연구원 | 0 | 12
900 | 소재기술 | 음극재 1팀 | 샘플 제작 실험 | 셀 제작 | 모노셀 제작 | 모노셀 제작 | 모노셀 용 전극 타발 | 양/음극 모노셀 타발 | 모노셀 타발기 | [7 empty] | 연구원,도급 | 1 | 0.5 | 50.29 | 301.74 |  | 133.3 | 799.8 | 1 소재 10개 |  | 현재 양극은 도급 의뢰도 가능하나 필요 수량을 모두 cover하지 못함 음극은 대부분 시간상 이유로 연구원이 주로 진행 |  | 연구원,도급 | 1 | 0.5 |  |  | 연구원,도급 | 1 | 0.5 |  |  | 연구원,도급 | 1 | 0.5 |  |  | 연구원,도급 | 1 | 0.5
901 | 소재기술 | 음극재 1팀 | 샘플 제작 실험 | 셀 제작 | 모노셀 제작 | 모노셀 제작 | 양/음극 tap 닦기 | tap 부분의 활물질 층 제거 | [8 empty] | 연구원, 도급 | 1 | 0.5 | 50.29 | 301.74 |  | 133.3 | 799.8 | 1 소재 10개 |  | 현재 조립은 도급 의뢰중 단, 도급 의뢰 예약 및 전극 전달, 모노셀 제작 후 셀 찾아와서 건조까지 추가 작업은 연구원이 진행 중 Cell 조립도 자동화가 되면 원하는 날짜에 원하는 수량만큼 제작이 가능할 수 있을 것 |  | 연구원, 도급 | 1 | 0.5 |  |  | 연구원, 도급 | 1 | 0.5 |  |  | 연구원, 도급 | 1 | 0.5 |  |  | 연구원, 도급 | 1 | 0.5
902 | 소재기술 | 음극재 1팀 | 샘플 제작 실험 | 셀 제작 | 모노셀 제작 | 모노셀 제작 | 전극 V/D 챔버로 이동 | Al foil로 감싼 후 드라이룸 내의 V/D 챔버로 이동 | [8 empty] | 연구원 | 1 | 0.01 | 50.29 | 6.0348 |  | 133.3 | 15.996 | 1 소재 10개 |  |  |  | 연구원 | 1 | 0.01 |  |  | 연구원 | 1 | 0.01 |  |  | 연구원 | 1 | 0.01 |  |  | 연구원 | 1 | 0.01
903 | 소재기술 | 음극재 1팀 | 샘플 제작 실험 | 셀 제작 | 모노셀 제작 | 모노셀 제작 | 전극 건조 | V/D 챔버에서 130℃ 진공상태에서 8시간동안 전극 건조 | VD챔버, 진공펌프 | [7 empty] | 연구원 | 0 | 12 | 50.29 | 0 |  | 133.3 | 0 | 1 소재 10개 |  |  |  | 연구원 | 0 | 12 |  |  | 연구원 | 0 | 12 |  |  | 연구원 | 0 | 12 |  |  | 연구원 | 0 | 12
904 | 소재기술 | 음극재 1팀 | 샘플 제작 실험 | 셀 제작 | 모노셀 제작 | 모노셀 제작 | 실링 후, 모노셀 수작업실 전달 | 실링 후, 모노셀 수작업실 (전지동)에 전달 | 진공 포장기 (SM600-L. or SW600-W) | [7 empty] | 연구원 | 1 | 0.1 | 50.29 | 60.348 |  | 133.3 | 159.96 | 1 소재 10개 |  | 자동화가 가능하다면, 수작업실 전달 과정 삭제 가능 ( |  | 연구원 | 1 | 0.1 |  |  | 연구원 | 1 | 0.1 |  |  | 연구원 | 1 | 0.1 |  |  | 연구원 | 1 | 0.1
905 | 소재기술 | 음극재 1팀 | 샘플 제작 실험 | 셀 제작 | 모노셀 제작 | 모노셀 제작 | 모노셀 조립 | 모노셀 조립 | [8 empty] | 도급 | 0 | 0 | 50.29 | 0 |  | 133.3 | 0 | 1 소재 10개 |  |  |  | 도급 |  |  |  |  | 도급 |  |  |  |  | 도급 |  |  |  |  | 도급
906 | 소재기술 | 음극재 1팀 | 샘플 제작 실험 | 셀 제작 | 모노셀 제작 | 모노셀 제작 | 수작업실에서 모노셀 수령 | 모노셀 수작업실(전지동)에서 모노셀 수령 후 건조 오븐에 투입 | [8 empty] | 연구원 | 1 | 0.1 | 50.29 | 60.348 |  | 133.3 | 159.96 | 1 소재 10개 |  | 자동화가 가능하다면, 수작업실 수령 과정 삭제 가능, 건조는 필요하므로 공정 시간 감소 필요 |  | 연구원 | 1 | 0.1 |  |  | 연구원 | 1 | 0.1 |  |  | 연구원 | 1 | 0.1 |  |  | 연구원 | 1 | 0.1
907 | 소재기술 | 음극재 1팀 | 샘플 제작 실험 | 셀 제작 | 모노셀 제작 | 모노셀 제작 | 모노셀 건조 | 55~60℃ 챔버에서 1~2일 이상 건조 | VD챔버, 진공펌프 | [7 empty] | 연구원 | 0 | 24 | 50.29 | 0 |  | 133.3 | 0 | 1 소재 10개 |  |  |  | 연구원 | 0 | 24 |  |  | 연구원 | 0 | 24 |  |  | 연구원 | 0 | 24 |  |  | 연구원 | 0 | 24
908 | 소재기술 | 음극재 1팀 | 분석/측정 실험 | 전극 분석 실험 | 접착력 측정 | 전극 접착력 측정 | 샘플링 | 전극 접착력 size (2*10cm)로 전극 타발 | 접착력 타발기 (대원정밀-잡착력 전극 타발기) | [7 empty] | 연구원 | 1 | 0.1 | 2.286 | 2.7432 |  | 112.5 | 135 | 1 소재 4개 |  |  |  | 연구원 | 1 | 0.1 |  |  | 연구원 | 1 | 0.1 |  |  | 연구원 | 1 | 0.1 |  |  | 연구원 | 1 | 0.1
909 | 소재기술 | 음극재 1팀 | 분석/측정 실험 | 전극 분석 실험 | 접착력 측정 | 전극 접착력 측정 | 슬라이드 글라스에 양면테이프 부착 | 슬라이드 글라스에 양면테이프 부착 | 슬라이드 글라스 ,양면테이프 | [7 empty] | 연구원 | 1 | 0.05 | 2.286 | 1.3716 |  | 112.5 | 67.5 | 1 소재 4개 |  |  |  | 연구원 | 1 | 0.05 |  |  | 연구원 | 1 | 0.05 |  |  | 연구원 | 1 | 0.05 |  |  | 연구원 | 1 | 0.05
910 | 소재기술 | 음극재 1팀 | 분석/측정 실험 | 전극 분석 실험 | 접착력 측정 | 전극 접착력 측정 | 슬라이드 글라스에 타발한 전극 부착 | 테이프 위에 타발한 전극 부착 | [8 empty] | 연구원 | 1 | 0.1 | 2.286 | 2.7432 |  | 112.5 | 135 | 1 소재 4개 |  |  |  | 연구원 | 1 | 0.1 |  |  | 연구원 | 1 | 0.1 |  |  | 연구원 | 1 | 0.1 |  |  | 연구원 | 1 | 0.1
911 | 소재기술 | 음극재 1팀 | 분석/측정 실험 | 전극 분석 실험 | 접착력 측정 | 전극 접착력 측정 | 롤러 작업 | 전극 부착된 슬라이드 글라스 롤링 작업 왕복 10회 | 롤러 |  |  |  |  | Press 압력 |  |  | 연구원 | 1 | 0.1 | 2.286 | 2.7432 |  | 112.5 | 135 | 1 소재 4개 |  |  |  | 연구원 | 1 | 0.1 |  |  | 연구원 | 1 | 0.1 |  |  | 연구원 | 1 | 0.1 |  |  | 연구원 | 1 | 0.1
912 | 소재기술 | 음극재 1팀 | 분석/측정 실험 | 전극 분석 실험 | 접착력 측정 | 전극 접착력 측정 | 접착력 측정기에 부착 | 접착력 측정기에 슬라이드글라스 부착 | 접착력 측정용 UTM 장비 (LLOYD INSTRUMENTS -Material Testing Machine LS-1) | [7 empty] | 연구원 | 1 | 0.1 | 2.286 | 2.7432 |  | 112.5 | 135 | 1 소재 4개 |  |  |  | 연구원 | 1 | 0.1 |  |  | 연구원 | 1 | 0.1 |  |  | 연구원 | 1 | 0.1 |  |  | 연구원 | 1 | 0.1
913 | 소재기술 | 음극재 1팀 | 분석/측정 실험 | 전극 분석 실험 | 접착력 측정 | 전극 접착력 측정 | 접착력 측정 | 전극 접착력 측정 (90도, peel-off),(한 소재당 4~5개 측정) | 접착력 측정용 UTM 장비 (LLOYD INSTRUMENTS -Material Testing Machine LS-1), PC |  |  |  |  | VD 접착력 |  |  | 연구원 | 1 | 0.1 | 2.286 | 2.7432 |  | 112.5 | 135 | 1 소재 4개 |  | 포일층과 활물질층간의 접착력 |  | 연구원 | 1 | 0.1 |  |  | 연구원 | 1 | 0.1 |  |  | 연구원 | 1 | 0.1 |  |  | 연구원 | 1 | 0.1
914 | 소재기술 | 음극재 1팀 | 분석/측정 실험 | 전극 분석 실험 | 접착력 측정 | 전극 접착력 측정 | Data 정리 | data 추출 및 정리 | [8 empty] | 연구원 | 1 | 0.05 | 2.286 | 1.3716 |  | 112.5 | 67.5 | 1 소재 4개 |  |  |  | 연구원 | 1 | 0.05 |  |  | 연구원 | 1 | 0.05 |  |  | 연구원 | 1 | 0.05 |  |  | 연구원 | 1 | 0.05
915 | 소재기술 | 음극재 1팀 | 분석/측정 실험 | 전극 분석 실험 | 전극 단면 분석 (SEM) | 전극 단면 분석 | 이온밀링, 분석 담당 의뢰중 | 일부 연구원들은 라이선스를 받아 직접 측정하기도 하나, quality있는 분석과 결과를 위해 분석담당에 분석 의뢰 중, '26년 기준 시료 ~20개 의뢰 | [8 empty] | 분석 담당 연구원 | 0 | 0 | 2 | 0 |  | 2 | 0 | 1 소재 1회 |  |  |  | 분석 담당 연구원 |  |  |  |  | 분석 담당 연구원 |  |  |  |  | 분석 담당 연구원 |  |  |  |  | 분석 담당 연구원
916 | 소재기술 | 음극재 1팀 | 전기화학평가 | 셀 평가_코인셀 | 코인셀 용량/효율 평가 | 코인셀 용량/효율 평가 (dQ/dV 포함) | 비어있는 충방전 채널에 코인셀 체결 | 전극 로딩을 반영하여, 0.1/0.005C에 해당하는 current 값 확인, 충방전기 챔버로 이동 후 , 코인셀 체결, 충방전 패턴 설정 및 저장 | 항온 챔버 | [7 empty] | 연구원 | 1 | 0.25 | 34.29 | 102.87 |  | 116.7 | 350.1 | 1 소재 5개 |  |  |  | 연구원 | 1 | 0.25 |  |  | 연구원 | 1 | 0.25 |  |  | 연구원 | 1 | 0.25 |  |  | 연구원 | 1 | 0.25
917 | 소재기술 | 음극재 1팀 | 전기화학평가 | 셀 평가_코인셀 | 코인셀 용량/효율 평가 | 코인셀 용량/효율 평가 (dQ/dV 포함) | 충방전 평가 진행 | 30시간 상온 wetting 후, 충방전 평가 진행 | 충방전기 - TOYO system(Toscat-3100), PC, 항온챔버 | [7 empty] | 연구원 | 0 | 60 | 34.29 | 0 |  | 116.7 | 0 | 1 소재 5개 |  | Q) Wetting 후 충방전기로 이송 작업 소요 시간 산정은 불필요? → 충방전기에 체결 후, pattern 설정할때 30h간 rest 조건을 넣어둠. 충방전기챔버 안에서 체결된 상태에서 30시간 후 평가 진행. |  | 연구원 | 0 | 60 |  |  | 연구원 | 0 | 60 |  |  | 연구원 | 0 | 60 |  |  | 연구원 | 0 | 60
918 | 소재기술 | 음극재 1팀 | 전기화학평가 | 셀 평가_코인셀 | 코인셀 용량/효율 평가 | 코인셀 용량/효율 평가 (dQ/dV 포함) | Data 정리 | data추출 및 용량/효율 정리 | [5 empty] | 효율, 충전 용량, 방전용량 |  |  | 연구원 | 1 | 0.3 | 34.29 | 123.444 |  | 116.7 | 420.12 | 1 소재 5개 |  |  |  | 연구원 | 1 | 0.3 |  |  | 연구원 | 1 | 0.3 |  |  | 연구원 | 1 | 0.3 |  |  | 연구원 | 1 | 0.3
919 | 소재기술 | 음극재 1팀 | 전기화학평가 | 셀 평가_코인셀 | 코인셀 용량/효율 평가 | 코인셀 용량/효율 평가 (dQ/dV 포함) | 그래프 생성 | 오리진 프로그램으로 그래프 생성 | [5 empty] | dQdV (Capacity), Voltage profile (Capacity) |  |  | 연구원 | 1 | 0.2 | 34.29 | 82.296 |  | 116.7 | 280.08 | 1 소재 5개 |  |  |  | 연구원 | 1 | 0.2 |  |  | 연구원 | 1 | 0.2 |  |  | 연구원 | 1 | 0.2 |  |  | 연구원 | 1 | 0.2
920 | 소재기술 | 음극재 1팀 | 전기화학평가 | 셀 평가_코인셀 | 코인셀 rate capability | 코인셀 rate capability 평가 | 비어있는 충방전 채널에 코인셀 체결 | 전극 로딩 반영, C-rate에 해당하는 current값 확인, 충방전기 챔버로 이동 후 , 코인셀 체결, 충방전 패턴 설정 및 저장 | PC, 항온 챔버 | [7 empty] | 연구원 | 1 | 0.25 | 0.914 | 2.742 |  | 50 | 150 | 1 소재 5개 |  |  |  | 연구원 | 1 | 0.25 |  |  | 연구원 | 1 | 0.25 |  |  | 연구원 | 1 | 0.25 |  |  | 연구원 | 1 | 0.25
921 | 소재기술 | 음극재 1팀 | 전기화학평가 | 셀 평가_코인셀 | 코인셀 rate capability | 코인셀 rate capability 평가 | Rate 별 평가 | rate 별 충/방전 평가 진행 | PNE 충방전기 (5V, 0.1A) or TOYO system(Toscat-3100), PC, 항온챔버 |  |  |  |  | 충전 C-Rate 별 Voltage Profile , 충전 C-Rate 별 용량, 방전 C-Rate 별 Voltage Profile, 방전 C-Rate 별 용량 |  |  | 연구원 | 0 | 100 | 0.914 | 0 |  | 50 | 0 | 1 소재 5개 |  |  |  | 연구원 | 0 | 100 |  |  | 연구원 | 0 | 100 |  |  | 연구원 | 0 | 100 |  |  | 연구원 | 0 | 100
922 | 소재기술 | 음극재 1팀 | 전기화학평가 | 셀 평가_코인셀 | 코인셀 rate capability | 코인셀 rate capability 평가 | Data 정리 | data추출 및 정리 | [8 empty] | 연구원 | 1 | 0.3 | 0.914 | 3.2904 |  | 50 | 180 | 1 소재 5개 |  |  |  | 연구원 | 1 | 0.3 |  |  | 연구원 | 1 | 0.3 |  |  | 연구원 | 1 | 0.3 |  |  | 연구원 | 1 | 0.3
923 | 소재기술 | 음극재 1팀 | 전기화학평가 | 셀 평가_코인셀 | 코인셀 rate capability | 코인셀 rate capability 평가 | 그래프 생성 | 오리진 프로그램으로 그래프 생성 | [8 empty] | 연구원 | 1 | 0.3 | 0.914 | 3.2904 |  | 50 | 180 | 1 소재 5개 |  |  |  | 연구원 | 1 | 0.3 |  |  | 연구원 | 1 | 0.3 |  |  | 연구원 | 1 | 0.3 |  |  | 연구원 | 1 | 0.3
924 | 소재기술 | 음극재 1팀 | 샘플 제작 실험 | 셀 제작 | 모노셀 제작 | 모노셀 주액 | 건조된 모노셀 실링 후, degas 장비로 이동 | 건조된 모노셀 실링/ 전해액, 피펫 등 준비 후 degas 장비로 이동 (드라이룸) | 진공 포장기 (SM600-L. or SW600-W) | [7 empty] | 연구원 | 1 | 0.15 | 50.29 | 90.522 |  | 133.3 | 239.94 | 1 소재 10개 |  |  |  | 연구원 | 1 | 0.15 |  |  | 연구원 | 1 | 0.15 |  |  | 연구원 | 1 | 0.15 |  |  | 연구원 | 1 | 0.15
925 | 소재기술 | 음극재 1팀 | 샘플 제작 실험 | 셀 제작 | 모노셀 제작 | 모노셀 주액 | 전해액 주액 | 건조된 모노셀에 전해액 주액 | [8 empty] | 연구원 | 1 | 0.15 | 50.29 | 90.522 |  | 133.3 | 239.94 | 1 소재 10개 |  |  |  | 연구원 | 1 | 0.15 |  |  | 연구원 | 1 | 0.15 |  |  | 연구원 | 1 | 0.15 |  |  | 연구원 | 1 | 0.15
926 | 소재기술 | 음극재 1팀 | 샘플 제작 실험 | 셀 제작 | 모노셀 제작 | 모노셀 주액 | 전해액 wetting | 진공챔버에서 30초씩 2번 vacuum 시행 | 진공 포장기 (SM600-L. or SW600-W) | [7 empty] | 연구원 | 1 | 0.05 | 50.29 | 30.174 |  | 133.3 | 79.98 | 1 소재 10개 |  |  |  | 연구원 | 1 | 0.05 |  |  | 연구원 | 1 | 0.05 |  |  | 연구원 | 1 | 0.05 |  |  | 연구원 | 1 | 0.05
927 | 소재기술 | 음극재 1팀 | 샘플 제작 실험 | 셀 제작 | 모노셀 제작 | 모노셀 주액 | 모노셀 실링 | degas 장비에서 모노셀 실링(진공압착), 수기로 cell number 기입 | degas 장비 | [7 empty] | 연구원 | 1 | 0.15 | 50.29 | 90.522 |  | 133.3 | 239.94 | 1 소재 10개 |  |  |  | 연구원 | 1 | 0.15 |  |  | 연구원 | 1 | 0.15 |  |  | 연구원 | 1 | 0.15 |  |  | 연구원 | 1 | 0.15
928 | 소재기술 | 음극재 1팀 | 샘플 제작 실험 | 셀 제작 | 모노셀 제작 | 모노셀 formation | 비어있는 충방전 채널에 모노셀 체결 | 충방전기 챔버로 이동 후 , 모노셀 체결 | 항온챔버 | [7 empty] | 연구원 | 1 | 0.1 | 50.29 | 60.348 |  | 133.3 | 159.96 | 1 소재 10개 |  | 모노셀은 대부분 상온 SOC 30 까지 0.1C로 진해 |  | 연구원 | 1 | 0.1 |  |  | 연구원 | 1 | 0.1 |  |  | 연구원 | 1 | 0.1 |  |  | 연구원 | 1 | 0.1
929 | 소재기술 | 음극재 1팀 | 샘플 제작 실험 | 셀 제작 | 모노셀 제작 | 모노셀 formation | 모노셀의 활성화 공정 | 12시간 상온 wetting 후, 3hr 충전 후 24시간 대기, 활성화 공정 진행 | PNE충방전기 (5V, 1A) , PC, 항온 챔버 | [7 empty] | 연구원 | 0 | 39 | 50.29 | 0 |  | 133.3 | 0 | 1 소재 10개 |  | 모노셀은 대부분 상온 SOC 30 까지 0.1C로 진행 |  | 연구원 | 0 | 39 |  |  | 연구원 | 0 | 39 |  |  | 연구원 | 0 | 39 |  |  | 연구원 | 0 | 39
930 | 소재기술 | 음극재 1팀 | 샘플 제작 실험 | 셀 제작 | 모노셀 제작 | 모노셀 formation | 활성화 Data 정리 | data추출 및 정리 | [8 empty] | 연구원 | 1 | 0.1 | 50.29 | 60.348 |  | 133.3 | 159.96 | 1 소재 10개 |  | 에러셀 확인 모노셀은 대부분 상온 SOC 30 까지 0.1C로 진행 |  | 연구원 | 1 | 0.1 |  |  | 연구원 | 1 | 0.1 |  |  | 연구원 | 1 | 0.1 |  |  | 연구원 | 1 | 0.1
931 | 소재기술 | 음극재 1팀 | 샘플 제작 실험 | 셀 제작 | 모노셀 제작 | 모노셀 degas & resealing | 활성화 완료된 모노셀, degas 장비로 이동 | 활성화 완료된 모노셀에 포스트잇 부착 +degas 장비(드라이룸)으로 이동 | [8 empty] | 연구원 | 1 | 0.15 | 50.29 | 90.522 |  | 133.3 | 239.94 | 1 소재 10개 |  |  |  | 연구원 | 1 | 0.15 |  |  | 연구원 | 1 | 0.15 |  |  | 연구원 | 1 | 0.15 |  |  | 연구원 | 1 | 0.15
932 | 소재기술 | 음극재 1팀 | 샘플 제작 실험 | 셀 제작 | 모노셀 제작 | 모노셀 degas & resealing | 모노셀 부분 6-7cm로 맞추어 cutting | 모노셀 부분 6cm로 맞추어 cutting | 작두 | [7 empty] | 연구원 | 1 | 0.05 | 50.29 | 30.174 |  | 133.3 | 79.98 | 1 소재 10개 |  |  |  | 연구원 | 1 | 0.05 |  |  | 연구원 | 1 | 0.05 |  |  | 연구원 | 1 | 0.05 |  |  | 연구원 | 1 | 0.05
933 | 소재기술 | 음극재 1팀 | 샘플 제작 실험 | 셀 제작 | 모노셀 제작 | 모노셀 degas & resealing | 모노셀 resealing | degas 장비에서 모노셀 re-실링(진공압착) | degas 장비 | [7 empty] | 연구원 | 1 | 0.1 | 50.29 | 60.348 |  | 133.3 | 159.96 | 1 소재 10개 |  |  |  | 연구원 | 1 | 0.1 |  |  | 연구원 | 1 | 0.1 |  |  | 연구원 | 1 | 0.1 |  |  | 연구원 | 1 | 0.1
934 | 소재기술 | 음극재 1팀 | 전기화학평가 | 셀 평가_모노셀 | 모노셀_지그체결 | 모노셀 지그 체결 | zig 체결 | 지그 체결 (우레탄폼 cutting 포함) | 모노셀용 jig, 실리콘 패드 또는 우레탄폼, 토크렌치 | [7 empty] | 연구원 | 1 | 0.25 | 50.29 | 150.87 |  | 133.3 | 399.9 | 1 소재 10개 |  | Q) 지그 체결 산정 기준 문의 - 18분 동안 몇 개의 셀 지그 체결 기준? 1소재당 10개 기준 - 지그 체결 전 로드셀을 이용한 체결 압력 설정은 미포함? 지그체결+토크렌치로 압력까지의 시간 |  | 연구원 | 1 | 0.25 |  |  | 연구원 | 1 | 0.25 |  |  | 연구원 | 1 | 0.25 |  |  | 연구원 | 1 | 0.25
935 | 소재기술 | 음극재 1팀 | 전기화학평가 | 셀 평가_모노셀 | 모노셀_지그체결 | 모노셀 충방전기 지그 체결 | 비어있는 충방전 채널에 모노셀 체결 | 충방전기 챔버로 이동 후, 지그에 모노셀 체결 및 충방전 패턴 설정 등 측정 준비 | 항온챔버, | [7 empty] | 연구원 | 1 | 0.15 | 50.29 | 90.522 |  | 133.3 | 239.94 | 1 소재 10개 |  |  |  | 연구원 | 1 | 0.15 |  |  | 연구원 | 1 | 0.15 |  |  | 연구원 | 1 | 0.15 |  |  | 연구원 | 1 | 0.15
936 | 소재기술 | 음극재 1팀 | 전기화학평가 | 셀 평가_모노셀 | 모노셀 용량/ 저항 평가 | 용량 및 저항 분석 | 모노셀 용량 및 HPPC 평가 | 모노셀 용량 및 HPPC 평가 진행 | PNE충방전기 (5V, 1A) , PC, 항온 챔버 | [7 empty] | 연구원 | 0 | 90 | 50.29 | 0 |  | 133.3 | 0 | 1 소재 10개 |  |  |  | 연구원 | 0 | 90 |  |  | 연구원 | 0 | 90 |  |  | 연구원 | 0 | 90 |  |  | 연구원 | 0 | 90
937 | 소재기술 | 음극재 1팀 | 전기화학평가 | 셀 평가_모노셀 | 모노셀 용량/ 저항 평가 | 용량 및 저항 분석 | Data 정리 | data 추출 및 정리 |  |  |  |  | 초가 HPPC 측정 raw data | 초기 용량, SOC 별 저항 값, SOC 저항 그래프 |  |  | 연구원 | 1 | 0.25 | 50.29 | 150.87 |  | 133.3 | 399.9 | 1 소재 10개 |  |  |  | 연구원 | 1 | 0.25 |  |  | 연구원 | 1 | 0.25 |  |  | 연구원 | 1 | 0.25 |  |  | 연구원 | 1 | 0.25
938 | 소재기술 | 음극재 1팀 | 전기화학평가 | 셀 평가_모노셀 | 모노셀 용량/ 저항 평가 | 용량 및 저항 분석 | 추가 평가를 위한 셀 선별 | 저항 유사한 순으로 셀 선별 | [8 empty] | 연구원 | 1 | 0.05 | 50.29 | 30.174 |  | 133.3 | 79.98 | 1 소재 10개 |  |  |  | 연구원 | 1 | 0.05 |  |  | 연구원 | 1 | 0.05 |  |  | 연구원 | 1 | 0.05 |  |  | 연구원 | 1 | 0.05
939 | 소재기술 | 음극재 1팀 | 전기화학평가 | 셀 평가_모노셀 | 모노셀_지그체결 | 용량 및 저항 분석 | 비어있는 충방전 채널에 모노셀 체결 (상온수명/고온수명/고온저장 각각) | 선별된 셀을 각각 상온/고온 충방전 챔버에 체결 및 충방전 패턴 설정/저장 설정, 고온 저장용 셀은 충전 후 별도 챔버에 보관 (HPPC 후 초기) + RPT 측정시 마다 cell 이동 후 cell 식히기+ 지그 체결 및 패턴 설정 필요 | PNE충방전기 (5V, 1A) , PC, 항온 챔버 | [7 empty] | 연구원 | 1 | 0.15 | 109.72 | 197.496 |  | 1066.6 | 1919.88 | 1 소재 3개 |  | RPT측정은 상온 채널에서 진행해야 함 (cell 꺼내서 상온까지 식혀주고 다시 챔버에 넣어 지그 체결/패턴 설정 반복 필요) |  | 연구원 | 1 | 0.15 |  |  | 연구원 | 1 | 0.15 |  |  | 연구원 | 1 | 0.15 |  |  | 연구원 | 1 | 0.15
940 | 소재기술 | 음극재 1팀 | 전기화학평가 | 셀 평가_모노셀 | 모노셀 평가 | 수명 평가 | 셀 평가 (상온수명) | 선별된 셀을 상온수명 평가 진행 (~600cyc., 200cyc마다 저항 측정) | PNE충방전기 (5V, 1A) , PC, 항온 챔버 |  |  |  |  | 용량, 용량 유지율, 저항, 저항 증가율 |  |  | 연구원 | 0 | 1800 | 50.29 | 0 |  | 133.3 | 0 | 1 소재 3개 |  | 상온수명 및 200cyc.마다의 저항 |  | 연구원 | 0 | 1800 |  |  | 연구원 | 0 | 1800 |  |  | 연구원 | 0 | 1800 |  |  | 연구원 | 0 | 1800
941 | 소재기술 | 음극재 1팀 | 전기화학평가 | 셀 평가_모노셀 | 모노셀 평가 | 수명 평가 | 셀 평가 (고온수명) | 선별된 셀을 고온수명 평가 진행 (~600cyc., 200cyc마다 저항 측정) | PNE충방전기 (5V, 1A) , PC, 항온 챔버 |  |  |  |  | 용량 유지율 |  |  | 연구원 | 0 | 1800 | 50.29 | 0 |  | 133.3 | 0 | 1 소재 3개 |  | 고온 수명 및 200cyc.마다의 저항 |  | 연구원 | 0 | 1800 |  |  | 연구원 | 0 | 1800 |  |  | 연구원 | 0 | 1800 |  |  | 연구원 | 0 | 1800
942 | 소재기술 | 음극재 1팀 | 전기화학평가 | 셀 평가_모노셀 | 모노셀 고온 성능 평가 | 고온 내구성 평가 | 셀 평가 (고온저장) | 선별된 셀을 고온 저장 평가 진행 (60℃챔버 보관 후 1w, 2w, 4w, 6w, 8w 마다 저항 측정) | PNE충방전기 (5V, 1A) , PC, 항온 챔버 |  |  |  |  | 용량 유지율 |  |  | 연구원 | 0 | 1800 | 50.29 | 0 |  | 133.3 | 0 | 1 소재 3개 |  | 고온보관에 따른 셀 저항 |  | 연구원 | 0 | 1800 |  |  | 연구원 | 0 | 1800 |  |  | 연구원 | 0 | 1800 |  |  | 연구원 | 0 | 1800
943 | 소재기술 | 음극재 1팀 | 전기화학평가 | 셀 평가_모노셀 | 모노셀 평가 | 모노셀 평가 | Data 정리 | data 추출 및 정리, 그래프 그리기 등 (수명, 저장 수시 정리 필요) |  |  |  |  | 수명, 저장 측정 raw data |  |  |  | 연구원 | 1 | 0.25 | 50.3 | 150.9 |  | 133.3 | 399.9 | 1 소재 9개 |  | 수명/저장 retention, 저장 증가율 등 |  | 연구원 | 1 | 0.25 |  |  | 연구원 | 1 | 0.25 |  |  | 연구원 | 1 | 0.25 |  |  | 연구원 | 1 | 0.25
944 | 소재기술 | 음극재 1팀 | 전기화학평가 | 셀 평가_모노셀_Swelling 평가 | 모노셀_swelling평가 | Swelling 평가 소재 준비 | 건조된 셀 실링 후, degas 장비로 이동 | 건조된 2-stacked bicell 실링 후, degas 장비가 있는 드라이룸으로 이동 (전해액, 피펫 등 준비) | 진공 포장기 (SM600-L. or SW600-W) | [7 empty] | 연구원 | 1 | 0.15 | 38.86 | 69.948 |  | 133.3 | 239.94 | 1 소재 5개 |  |  |  | 연구원 | 1 | 0.15 |  |  | 연구원 | 1 | 0.15 |  |  | 연구원 | 1 | 0.15 |  |  | 연구원 | 1 | 0.15
945 | 소재기술 | 음극재 1팀 | 전기화학평가 | 셀 평가_모노셀_Swelling 평가 | 모노셀_swelling평가 | Swelling 평가 소재 준비 | 전해액 주액 | 건조된 2-stacked bicell 에 전해액 주액 | 마이크로피펫 | [7 empty] | 연구원 | 1 | 0.1 | 38.86 | 46.632 |  | 133.3 | 159.96 | 1 소재 5개 |  |  |  | 연구원 | 1 | 0.1 |  |  | 연구원 | 1 | 0.1 |  |  | 연구원 | 1 | 0.1 |  |  | 연구원 | 1 | 0.1
946 | 소재기술 | 음극재 1팀 | 전기화학평가 | 셀 평가_모노셀_Swelling 평가 | 모노셀_swelling평가 | Swelling 평가 소재 준비 | 전해액 wetting | 진공챔버에서 30초씩 2번 vaccum 시행 | 진공 포장기 (SM600-L. or SW600-W) | [7 empty] | 연구원 | 1 | 0.05 | 38.86 | 23.316 |  | 133.3 | 79.98 | 1 소재 5개 |  |  |  | 연구원 | 1 | 0.05 |  |  | 연구원 | 1 | 0.05 |  |  | 연구원 | 1 | 0.05 |  |  | 연구원 | 1 | 0.05
947 | 소재기술 | 음극재 1팀 | 전기화학평가 | 셀 평가_모노셀_Swelling 평가 | 모노셀_swelling평가 | Swelling 평가 소재 준비 | 모노셀 실링 | degas 장비에서 셀 실링(진공압착) | degas장비 | [7 empty] | 연구원 | 1 | 0.05 | 38.86 | 23.316 |  | 133.3 | 79.98 | 1 소재 5개 |  |  |  | 연구원 | 1 | 0.05 |  |  | 연구원 | 1 | 0.05 |  |  | 연구원 | 1 | 0.05 |  |  | 연구원 | 1 | 0.05
948 | 소재기술 | 음극재 1팀 | 전기화학평가 | 셀 평가_모노셀_Swelling 평가 | 모노셀_swelling평가 | Swelling 평가 소재 준비 | 상온 wetting | degas 공정없이 1일 wetting | [8 empty] | 연구원 | 0 | 24 | 38.86 | 0 |  | 133.3 | 0 | 1 소재 5개 |  |  |  | 연구원 | 0 | 24 |  |  | 연구원 | 0 | 24 |  |  | 연구원 | 0 | 24 |  |  | 연구원 | 0 | 24
949 | 소재기술 | 음극재 1팀 | 전기화학평가 | 셀 평가_모노셀_Swelling 평가 | 모노셀_swelling평가_지그체결 | swelling 평가 소재 지그 체결 | 지그 체결 | 초기 두께 측정용 지그 체결 | 초기 두께 측정용 jig. 토크렌치 | [7 empty] | 연구원 | 1 | 0.1 | 38.86 | 46.632 |  | 133.3 | 159.96 | 1 소재 5개 |  |  |  | 연구원 | 1 | 0.1 |  |  | 연구원 | 1 | 0.1 |  |  | 연구원 | 1 | 0.1 |  |  | 연구원 | 1 | 0.1
950 | 소재기술 | 음극재 1팀 | 전기화학평가 | 셀 평가_모노셀_Swelling 평가 | 모노셀_swelling평가 | swelling 평가 소재 물성 측정 | 초기 두께 측정 | 초기 두께 측정 및 기록 | 초기 두께 측정용 jig |  |  |  |  | 초기 두께 (3개 평균) |  |  | 연구원 | 1 | 0.5 | 38.86 | 233.16 |  | 133.3 | 799.8 | 1 소재 5개 |  |  |  | 연구원 | 1 | 0.5 |  |  | 연구원 | 1 | 0.5 |  |  | 연구원 | 1 | 0.5 |  |  | 연구원 | 1 | 0.5
951 | 소재기술 | 음극재 1팀 | 전기화학평가 | 셀 평가_모노셀_Swelling 평가 | 모노셀_swelling평가_지그체결 | swelling 평가 소재 지그 체결 | swelling 평가용 지그 체결 | swelling 평가용 지그 체결 | swelling 평가용 jig, 토크렌치, 지그 압력 측정용 로드셀 | [7 empty] | 연구원 | 1 | 0.25 | 38.86 | 116.58 |  | 133.3 | 399.9 | 1 소재 5개 |  |  |  | 연구원 | 1 | 0.25 |  |  | 연구원 | 1 | 0.25 |  |  | 연구원 | 1 | 0.25 |  |  | 연구원 | 1 | 0.25
952 | 소재기술 | 음극재 1팀 | 전기화학평가 | 셀 평가_모노셀_Swelling 평가 | 모노셀_swelling평가 | swelling 평가 | 비어 있는 채널에 셀 체결 | 비어 있는 채널에 셀 체결 및 data 로거/SPC 케이블 연결, 충방전 패턴 설정 등 | 데이터로거, SPC케이블, 항온 챔버 | [7 empty] | 연구원 | 1 | 0.15 | 38.86 | 69.948 |  | 133.3 | 239.94 | 1 소재 5개 |  |  |  | 연구원 | 1 | 0.15 |  |  | 연구원 | 1 | 0.15 |  |  | 연구원 | 1 | 0.15 |  |  | 연구원 | 1 | 0.15
953 | 소재기술 | 음극재 1팀 | 전기화학평가 | 셀 평가_모노셀_Swelling 평가 | 모노셀_swelling평가 | swelling 평가 | in-situ swelling 평가 | 0.1C 2 cycle, 1C 300 Cycle 진행하며 in-situ sweling 평가 | PNE충방전기 (5V, 1A) , PC, 항온 챔버, 데이터로거, SPC케이블, | [7 empty] | 연구원 | 0 | 800 | 38.86 | 0 |  | 133.3 | 0 | 1 소재 5개 |  |  |  | 연구원 | 0 | 800 |  |  | 연구원 | 0 | 800 |  |  | 연구원 | 0 | 800 |  |  | 연구원 | 0 | 800
954 | 소재기술 | 음극재 1팀 | 전기화학평가 | 셀 평가_모노셀_Swelling 평가 | 모노셀_swelling평가 | swelling 평가 | Data 정리 | data 정리 |  |  |  |  | 수명/두께 변화 raw data | 두께, 두께 변화율 |  |  | 연구원 | 1 | 0.5 | 38.86 | 233.16 |  | 133.3 | 799.8 | 1 소재 5개 |  | 수명 retention, 두께 변화율 등 |  | 연구원 | 1 | 0.5 |  |  | 연구원 | 1 | 0.5 |  |  | 연구원 | 1 | 0.5 |  |  | 연구원 | 1 | 0.5
955 | 소재기술 | 음극재 2팀 | 분석/측정 실험 | 활물질 분석 | PSD 분석 | 입도 분석 | 샘플링 | 음극재 powder 드라이품에서 소분, 분산제 (triton-X,1% sol) 준비, 3차 증류수 받기 -> 분산액 제조 (powder ~0.04g + 분산제 0.1ml, DI water 10g) | 저울, vial | [7 empty] | 연구원 | 1 | 0.15 | 30 | 54 | 0.15 | 39 | 70.2 | 1소재, 1회 |  |  |  | 연구원 | 1 | 0.15 |  | 0 | 연구원 | 1 | 0.15 |  | 0 | 연구원 | 1 | 0.15 |  | 0 | 연구원 | 1 | 0.15 |  | 0
956 | 소재기술 | 음극재 2팀 | 분석/측정 실험 | 활물질 분석 | PSD 분석 | 입도 분석 | 외부 초음파 | 분산액이 담긴 vial에 대해 외부 초음파 처리 1min | 외부초음파 설비 (Brason-CPX1800H-E) | [7 empty] | 연구원 | 1 | 0.05 | 30 | 18 | 0.05 | 39 | 23.4 | 1소재, 1회 |  |  |  | 연구원 | 1 | 0.05 |  | 0 | 연구원 | 1 | 0.05 |  | 0 | 연구원 | 1 | 0.05 |  | 0 | 연구원 | 1 | 0.05 |  | 0
957 | 소재기술 | 음극재 2팀 | 분석/측정 실험 | 활물질 분석 | PSD 분석 | 입도 분석 | 입도 측정 | Malvern 장비에 분산액 투입 및 측정 시작 (현재 SOP는 기본 3회 측정으로 setting 되어 있음) | 입도 분석기 (Malvern Panalytical-mastersizer3000, hydro-EV (수동분산) or MV (자동 분산)선택 필요) | [7 empty] | 연구원 | 1 | 0.15 | 30 | 54 | 0.15 | 39 | 70.2 | 1소재, 1회 |  |  |  | 연구원 | 1 | 0.15 |  | 0 | 연구원 | 1 | 0.15 |  | 0 | 연구원 | 1 | 0.15 |  | 0 | 연구원 | 1 | 0.15 |  | 0
958 | 소재기술 | 음극재 2팀 | 분석/측정 실험 | 활물질 분석 | PSD 분석 | 입도 분석 | Data 정리 | data 추출 (vol. /Num. 기준 각각) 및 정리/그래프 그리기, (측정 및 클리닝에 사용되는 폐수 주기적으로 별도 폐기 필요) | [5 empty] | dmin, d10, d50, d90, dmax |  |  | 연구원 | 1 | 0.25 | 30 | 90 | 0.25 | 39 | 117 | 1소재, 1회 |  | 3회 측정 값 및 평균값 각각 도출 전체 입도 분포 그래프 Vol. Num. 기준 각각) |  | 연구원 | 1 | 0.25 |  | 0 | 연구원 | 1 | 0.25 |  | 0 | 연구원 | 1 | 0.25 |  | 0 | 연구원 | 1 | 0.25 |  | 0
959 | 소재기술 | 음극재 2팀 | 분석/측정 실험 | 활물질 분석 | BET 측정 | 파우더 및 전극 BET 측정과 Pore 분석 동시 가능 | 샘플링 | 비어있는 BET 초자의 무게 측정 -> 초자에 샘플 투입 (powder 0.2~2g/밀도가 낮은 샘플은 g수를 더 낮춰서 투입) -> 초자 neck부분에 묻어있는 시료는 면봉으로 닦아주기, 전처리 장비에 초자 연결 | BET 초자, 면봉, 저울 |  |  |  |  | 초자 무게 |  |  | 연구원 | 1 | 0.5 | 15 | 90 | 0.5 | 19.5 | 117 | 1소재, 1회 |  |  |  | 연구원 | 1 | 0.5 |  | 0 | 연구원 | 1 | 0.5 |  | 0 | 연구원 | 1 | 0.5 |  | 0 | 연구원 | 1 | 0.5 |  | 0
960 | 소재기술 | 음극재 2팀 | 분석/측정 실험 | 활물질 분석 | BET 측정 | 파우더 및 전극 BET 측정과 Pore 분석 동시 가능 | 전처리 | 300℃ 진공상태에서 2시간동안 전처리 진행 (pore V.이 큰 원료의 경우, 전처리 시간 증가) --> 상온으로 식히기 | 전처리 장비, 진공펌프 | [7 empty] | 연구원 | 0 | 2.5 | 15 | 0 | 2.5 | 19.5 | 0 | 1소재, 1회 |  | 전처리 130도, 2시간 |  | 연구원 | 0 | 2.5 |  | 0 | 연구원 | 0 | 2.5 |  | 0 | 연구원 | 0 | 2.5 |  | 0 | 연구원 | 0 | 2.5 |  | 0
961 | 소재기술 | 음극재 2팀 | 분석/측정 실험 | 활물질 분석 | BET 측정 | 파우더 및 전극 BET 측정과 Pore 분석 동시 가능 | 무게 측정 | 전처리 진행한 샘플이 담긴 BET 초자의 무게 측정-> 샘플 무게 계산 | 저울 |  |  |  | 초자 무게,전처리 후 초자무게(측정값) | 샘플 무게 |  |  | 연구원 | 1 | 0.15 | 15 | 27 | 0.15 | 19.5 | 35.1 | 1소재, 1회 |  | 전처리 후 초자무게 |  | 연구원 | 1 | 0.15 |  | 0 | 연구원 | 1 | 0.15 |  | 0 | 연구원 | 1 | 0.15 |  | 0 | 연구원 | 1 | 0.15 |  | 0
962 | 소재기술 | 음극재 2팀 | 분석/측정 실험 | 활물질 분석 | BET 측정 | 파우더 및 전극 BET 측정과 Pore 분석 동시 가능 | 튜브장착 및 액체질소 투입 | BET 장비에 초자 장착 -> 가스보관실에서 액체 질소 소분 후 장비 용기에 덜어주기, 측정 패턴/파일명 등 설정 | 액체질소 소분 통 | [7 empty] | 연구원 | 1 | 0.3 | 15 | 54 | 0.3 | 19.5 | 70.2 | 1소재, 1회 |  |  |  | 연구원 | 1 | 0.3 |  | 0 | 연구원 | 1 | 0.3 |  | 0 | 연구원 | 1 | 0.3 |  | 0 | 연구원 | 1 | 0.3 |  | 0
963 | 소재기술 | 음극재 2팀 | 분석/측정 실험 | 활물질 분석 | BET 측정 | 파우더 및 전극 BET 측정과 Pore 분석 동시 가능 | 측정 | 측정 시작 (장비에 따라 2개 소재 동시 분석 가능) | Porosimeter (Belsorp-mini2/micromeritics-ASAP2460), 진공펌프, N2 gas 공급 line & 봄베 등 |  |  |  | 시료무게 | 비표면적 |  |  | 연구원 | 0 | 12 | 15 | 0 | 12 | 19.5 | 0 | 1소재, 1회 |  |  |  | 연구원 | 0 | 12 |  | 0 | 연구원 | 0 | 12 |  | 0 | 연구원 | 0 | 12 |  | 0 | 연구원 | 0 | 12 |  | 0
964 | 소재기술 | 음극재 2팀 | 분석/측정 실험 | 활물질 분석 | BET 측정 | 파우더 및 전극 BET 측정과 Pore 분석 동시 가능 | Data 정리 | data 추출 및 정리 (그래프 그리기, pore 크기별 비율 계산 등) |  |  |  |  | 시료 무게, 측정 raw data | 비표면적 |  |  | 연구원 | 1 | 0.25 | 15 | 45 | 0.25 | 19.5 | 58.5 | 1소재, 1회 |  |  |  | 연구원 | 1 | 0.25 |  | 0 | 연구원 | 1 | 0.25 |  | 0 | 연구원 | 1 | 0.25 |  | 0 | 연구원 | 1 | 0.25 |  | 0
965 | 소재기술 | 음극재 2팀 | 분석/측정 실험 | 활물질 분석 | BET 측정 | 파우더 및 전극 BET 측정과 Pore 분석 동시 가능 | 장비 세척 및 정리 | 사용한 초자 세척 및 정리 | 건조 오븐 (60℃) | [7 empty] | 연구원 | 1 | 0.15 | 15 | 27 | 0.15 | 19.5 | 35.1 | 1소재, 1회 |  |  |  | 연구원 | 1 | 0.15 |  | 0 | 연구원 | 1 | 0.15 |  | 0 | 연구원 | 1 | 0.15 |  | 0 | 연구원 | 1 | 0.15 |  | 0
966 | 소재기술 | 음극재 2팀 | 분석/측정 실험 | 활물질 분석 | BET 측정 | Pore 구조(분포) 분석 (CO2 +N2 흡착 실험) | 외주 분석 의뢰 중 | 참고) 당사 장비는 CO2 흡착 실험은 현재 불가함. 초미세 pore (-0.7nm 이하) 분석은 N2 실험만으로는 정확도가 낮아, CO2 흡착+N2 흡착 실험으로 진행 필요해서 외주 분석 의뢰 중 | [8 empty] | 외주 | 0 | 0 | 0 | 0 | 0 | 0 | 0 | 1소재, 1회 |  |  |  | 외주 |  |  |  | 0 | 외주 |  |  |  | 0 | 외주 |  |  |  | 0 | 외주 |  |  |  | 0
967 | 소재기술 | 음극재 2팀 | 분석/측정 실험 | 활물질 분석 | Tap 밀도 분석 (수직식) | Tap 밀도 분석 | 샘플링 | 메스실린더에 시료 40g 계량 후 투입 및 tap밀도 측정기에 장착 | 저울, 메스실린더(tap밀도 전용) |  |  |  |  | 샘플무게 |  |  | 연구원 | 1 | 0.1 | 15 | 18 | 0.1 | 19.5 | 23.4 | 1소재, 1회 |  | 샘플무게 40g 고정 |  | 연구원 | 1 | 0.1 |  | 0 | 연구원 | 1 | 0.1 |  | 0 | 연구원 | 1 | 0.1 |  | 0 | 연구원 | 1 | 0.1 |  | 0
968 | 소재기술 | 음극재 2팀 | 분석/측정 실험 | 활물질 분석 | Tap 밀도 분석 (수직식) | Tap 밀도 분석 | 1000회 tapping | 1000회 tapping | KYT-4000, SEISHIN |  |  |  | 시료무게 | 부피 |  |  | 연구원 | 1 | 0.25 | 15 | 45 | 0.25 | 19.5 | 58.5 | 1소재, 1회 |  |  |  | 연구원 | 1 | 0.25 |  | 0 | 연구원 | 1 | 0.25 |  | 0 | 연구원 | 1 | 0.25 |  | 0 | 연구원 | 1 | 0.25 |  | 0
969 | 소재기술 | 음극재 2팀 | 분석/측정 실험 | 활물질 분석 | Tap 밀도 분석 (수직식) | Tap 밀도 분석 | Tap 밀도 측정 | 메스실린더 부피 확인 및 tap 밀도 계산 |  |  |  |  | 시료무게, 부피 | 탭밀도 |  |  | 연구원 | 1 | 0.05 |  | 0 |  | 0 | 0 | 1소재, 1회 |  |  |  | 연구원 | 1 | 0.05 |  |  | 연구원 | 1 | 0.05 |  |  | 연구원 | 1 | 0.05 |  |  | 연구원 | 1 | 0.05
970 | 소재기술 | 음극재 2팀 | 분석/측정 실험 | 활물질 분석 | Tap 밀도 분석 (수직식) | Tap 밀도 분석 | 장비 세척 및 정리 | 사용한 메스실린더 세척 및 정리 | [8 empty] | 연구원 | 1 | 0.1 | 15 | 18 | 0.1 | 19.5 | 23.4 | 1소재, 1회 |  |  |  | 연구원 | 1 | 0.1 |  | 0 | 연구원 | 1 | 0.1 |  | 0 | 연구원 | 1 | 0.1 |  | 0 | 연구원 | 1 | 0.1 |  | 0
971 | 소재기술 | 음극재 2팀 | 분석/측정 실험 | 활물질 분석 | ICP 분석 | 특정 원소 함량 분석 | 분석 담당 의뢰중 | 분석 의뢰 (분석담당), '26년 기준 ~10개 시료 분석 의뢰 | [8 empty] | 분석 담당 연구원 | 0 | 0 | 1 | 0 | 0 | 0 | 0 | 1소재, 1회 |  |  |  | 분석 담당 연구원 |  |  |  | 0 | 분석 담당 연구원 |  |  |  | 0 | 분석 담당 연구원 |  |  |  | 0 | 분석 담당 연구원 |  |  |  | 0
972 | 소재기술 | 음극재 2팀 | 분석/측정 실험 | 활물질 분석 | XRD 분석 | 결정구조/상(phase) 분석 | 샘플링 | 드라이룸에서 시료 소분 후 분석실 이동 --> 샘플 홀더에 압연전극을 평평하게 샘플링,홀더 주변 클리닝 (에틸알콜 등), 홀더에 샘플명/이름/날짜 수기로 기입, 샘플 홀더 장비에 투입 후 측정 패턴 및 저장 setting | 샘플 홀더, 양면테이프 | [7 empty] | 연구원 | 1 | 0.5 | 30 | 180 | 0.5 | 39 | 234 | 1소재, 3회 |  |  |  | 연구원 | 1 | 0.5 |  | 0 | 연구원 | 1 | 0.5 |  | 0 | 연구원 | 1 | 0.5 |  | 0 | 연구원 | 1 | 0.5 |  | 0
973 | 소재기술 | 음극재 2팀 | 분석/측정 실험 | 활물질 분석 | XRD 분석 | 결정구조/상(phase) 분석 | XRD 측정 | XRD 측정 | XRD (분석 담당 내 오픈 장비 사용 중 : Bruker사 D8 Endeavor 사용 중) | [7 empty] | 연구원 | 0 | 1 | 30 | 0 | 1 | 39 | 0 | 1소재, 3회 |  | Q, 분석 담당 의뢰 실험 or 직접 측정 실험? 확인 요청 직접 실험 / 측정에 대해서는 0으로 표기함 |  | 연구원 | 0 | 1 |  | 0 | 연구원 | 0 | 1 |  | 0 | 연구원 | 0 | 1 |  | 0 | 연구원 | 0 | 1 |  | 0
974 | 소재기술 | 음극재 2팀 | 분석/측정 실험 | 활물질 분석 | XRD 분석 | 결정구조/상(phase) 분석 | Data 변환 및 fitting | 분석실 이동 + XRD 측정 컴퓨터에 있는 Eva/ topas 프로그램을 이용하여 data 변환 및 추출, Si 결정립 fitting |  |  |  |  | XRD raw data | 배향도, l004/l110 |  |  | 연구원 | 1 | 0.5 | 30 | 180 | 0.5 | 39 | 234 | 1소재, 3회 |  | 변환된 raw data, backgroud 제거된 data, |  | 연구원 | 1 | 0.5 |  | 0 | 연구원 | 1 | 0.5 |  | 0 | 연구원 | 1 | 0.5 |  | 0 | 연구원 | 1 | 0.5 |  | 0
975 | 소재기술 | 음극재 2팀 | 분석/측정 실험 | 활물질 분석 | XRD 분석 | 결정구조/상(phase) 분석 | 장비 세척 및 정리 | 사용한 샘플홀더 세척 및 정리 | [8 empty] | 연구원 | 1 | 0.5 | 30 | 180 | 0.5 | 39 | 234 | 1소재, 3회 |  |  |  | 연구원 | 1 | 0.5 |  | 0 | 연구원 | 1 | 0.5 |  | 0 | 연구원 | 1 | 0.5 |  | 0 | 연구원 | 1 | 0.5 |  | 0
976 | 소재기술 | 음극재 2팀 | 분석/측정 실험 | 활물질 분석 | XRD 분석 | 결정구조/상(phase) 분석 | 그래프 생성 | 추출한 data로 그래프 생성 |  |  |  |  | 변환된 raw data | origin 그래프 등 |  |  | 연구원 | 1 | 0.2 | 30 | 72 | 0.2 | 39 | 93.6 | 1소재, 3회 |  |  |  | 연구원 | 1 | 0.2 |  | 0 | 연구원 | 1 | 0.2 |  | 0 | 연구원 | 1 | 0.2 |  | 0 | 연구원 | 1 | 0.2 |  | 0
977 | 소재기술 | 음극재 2팀 | 분석/측정 실험 | 활물질 분석 | SEM 분석 | 소재 이미지 분석 | 샘플링 | 샘플홀더에 카본테이브 부착 후, 소량의 powder (혹은 전극) 부착 | 샘 홀더, 카본테이프 | [7 empty] | 연구원 | 1 | 0.2 | 20 | 48 | 0.2 | 26 | 62.4 | 1소재, 1회 |  |  |  | 연구원 | 1 | 0.2 |  | 0 | 연구원 | 1 | 0.2 |  | 0 | 연구원 | 1 | 0.2 |  | 0 | 연구원 | 1 | 0.2 |  | 0
978 | 소재기술 | 음극재 2팀 | 분석/측정 실험 | 활물질 분석 | SEM 분석 | 소재 이미지 분석 | 샘플 홀더 장비로 투입 | 분석실로 이동+샘플 홀더 장비로 투입 | [8 empty] | 연구원 | 1 | 0.1 | 20 | 24 | 0.1 | 26 | 31.2 | 1소재, 1회 |  |  |  | 연구원 | 1 | 0.1 |  | 0 | 연구원 | 1 | 0.1 |  | 0 | 연구원 | 1 | 0.1 |  | 0 | 연구원 | 1 | 0.1 |  | 0
979 | 소재기술 | 음극재 2팀 | 분석/측정 실험 | 활물질 분석 | SEM 분석 | 소재 이미지 분석 | 이미지 생성 | 원하는 샘플 SEM 이미지 (입자의 형태를 잘 확인할 수 있는) 확인 후 배율별로 각각 캡쳐 (배율별, SE/BSE 모드 각각 촬영) | SEM (분석 담당 내 오픈 장비 사용 중 : Hitachi사 S4800 또는 JEOL IT710HR 등) |  |  |  |  | 단면 이미지 |  |  | 연구원 | 1 | 0.5 | 20 | 120 | 0.5 | 26 | 156 | 1소재, 1회 |  | 배율별 단면이미지 |  | 연구원 | 1 | 0.5 |  | 0 | 연구원 | 1 | 0.5 |  | 0 | 연구원 | 1 | 0.5 |  | 0 | 연구원 | 1 | 0.5 |  | 0
980 | 소재기술 | 음극재 2팀 | 분석/측정 실험 | 활물질 분석 | SEM 분석 | 소재 이미지 분석 | EDS 분석 | EDS 분석 | SEM (분석 담당 내 오픈 장비 사용 중 : Hitachi사 S4800 또는 JEOL IT710HR 등) |  |  |  |  | 원소 조성 및 분포 |  |  | 연구원 | 1 | 0.1 | 20 | 24 | 0.1 | 26 | 31.2 | 1소재, 1회 |  |  |  | 연구원 | 1 | 0.1 |  | 0 | 연구원 | 1 | 0.1 |  | 0 | 연구원 | 1 | 0.1 |  | 0 | 연구원 | 1 | 0.1 |  | 0
981 | 소재기술 | 음극재 2팀 | 분석/측정 실험 | 활물질 분석 | SEM 분석 | 소재 이미지 분석 | Data 저장 | Data 저장 후 추출 | [8 empty] | 연구원 | 1 | 0.1 | 20 | 24 | 0.1 | 26 | 31.2 | 1소재, 1회 |  |  |  | 연구원 | 1 | 0.1 |  | 0 | 연구원 | 1 | 0.1 |  | 0 | 연구원 | 1 | 0.1 |  | 0 | 연구원 | 1 | 0.1 |  | 0
982 | 소재기술 | 음극재 2팀 | 분석/측정 실험 | 활물질 분석 | SEM 분석 | 소재 이미지 분석 | 샘플 홀더 자동 배출 | 샘플 홀더 배출 | [8 empty] | 연구원 | 1 | 0.1 | 20 | 24 | 0.1 | 26 | 31.2 | 1소재, 1회 |  |  |  | 연구원 | 1 | 0.1 |  | 0 | 연구원 | 1 | 0.1 |  | 0 | 연구원 | 1 | 0.1 |  | 0 | 연구원 | 1 | 0.1 |  | 0
983 | 소재기술 | 음극재 2팀 | 분석/측정 실험 | 활물질 분석 | SEM 분석 | 소재 이미지 분석 | 샘플 홀더 클리닝 | 샘플 홀더 클리닝 | [8 empty] | 연구원 | 1 | 0.2 | 20 | 48 | 0.2 | 26 | 62.4 | 1소재, 1회 |  |  |  | 연구원 | 1 | 0.2 |  | 0 | 연구원 | 1 | 0.2 |  | 0 | 연구원 | 1 | 0.2 |  | 0 | 연구원 | 1 | 0.2 |  | 0
984 | 소재기술 | 음극재 2팀 | 분석/측정 실험 | 활물질 분석 | 진밀도 측정 | 진밀도 측정 | 샘플링 | 드라이룸에서 시료 소분 후, 진밀도 전용기에 분체 투입 후 tapping, cap 장착, 측정 조건 및 횟수 등 설정 (온도 안정화 될때까지 대기) | 저울 | [7 empty] | 연구원 | 1 | 0.1 | 10 | 12 | 0.1 | 13 | 15.6 | 1소재, 1회 |  |  |  | 연구원 | 1 | 0.1 |  | 0 | 연구원 | 1 | 0.1 |  | 0 | 연구원 | 1 | 0.1 |  | 0 | 연구원 | 1 | 0.1 |  | 0
985 | 소재기술 | 음극재 2팀 | 분석/측정 실험 | 활물질 분석 | 진밀도 측정 | 진밀도 측정 | 측정 | 진밀도 측정 | PYCNOMETER (진밀도측정기, Micrometics, AccuPyc1350), He gas 공급 라인 & 봄베 |  |  |  | 시료무게 | 진밀도, Volume |  |  | 연구원 | 0 | 0.5 | 10 | 0 | 0.5 | 13 | 0 | 1소재, 1회 |  | 외주 분석 진행했으나, 장비 도입으로 직접 측정 가능한 상황 |  | 연구원 | 0 | 0.5 |  | 0 | 연구원 | 0 | 0.5 |  | 0 | 연구원 | 0 | 0.5 |  | 0 | 연구원 | 0 | 0.5 |  | 0
986 | 소재기술 | 음극재 2팀 | 분석/측정 실험 | 활물질 분석 | 진밀도 측정 | 진밀도 측정 | Data 정리 | data 추출 및 정리 | [8 empty] | 연구원 | 1 | 0.1 | 10 | 12 | 0.1 | 13 | 15.6 | 1소재, 1회 |  |  |  | 연구원 | 1 | 0.1 |  | 0 | 연구원 | 1 | 0.1 |  | 0 | 연구원 | 1 | 0.1 |  | 0 | 연구원 | 1 | 0.1 |  | 0
987 | 소재기술 | 음극재 2팀 | 분석/측정 실험 | 활물질 분석 | 진밀도 측정 | 진밀도 측정 | 장비 세척 및 정리 | 사용한 초자 세척 및 정리 | [8 empty] | 연구원 | 1 | 0.1 | 10 | 12 | 0.1 | 13 | 15.6 | 1소재, 1회 |  |  |  | 연구원 | 1 | 0.1 |  | 0 | 연구원 | 1 | 0.1 |  | 0 | 연구원 | 1 | 0.1 |  | 0 | 연구원 | 1 | 0.1 |  | 0
988 | 소재기술 | 음극재 2팀 | 샘플 제작 실험 | 선분산/슬러리 제작 | 음극 슬러리 제작 | 슬러리 물성 평가 및 코인셀/모노셀 제작용 음극 슬러리 제작 | 공용 소재 준비 | 대전 소형 Pilot에서 CMC 솔루션, 도전재, 바인더 소분해오기 | 저울 | [7 empty] | 연구원 | 1 | 0.5 | 50 | 300 | 0.5 | 65 | 390 | 1소재, 1회 |  |  |  | 연구원 | 1 | 0.5 |  | 0 | 연구원 | 1 | 0.5 |  | 0 | 연구원 | 1 | 0.5 |  | 0 | 연구원 | 1 | 0.5 |  | 0
989 | 소재기술 | 음극재 2팀 | 샘플 제작 실험 | 선분산/슬러리 제작 | 음극 슬러리 제작 | 슬러리 물성 평가 및 코인셀/모노셀 제작용 음극 슬러리 제작 | 1차 슬러리 믹싱 | PE bottle에 도전재(Super C65), CMC (Daicel2200 1.5%), 물 계량 후 homodisper로 분산 | homodisper (Primix-homodisper-model 2.5), 저울 | [7 empty] | 연구원 | 1 | 0.1 | 50 | 60 | 0.1 | 65 | 78 | 1소재, 1회 |  | 조성 별 슬러리 제조 및 단계별 mixing 자동화 필요 인조흑연 / Super-C65 / Daicel2200 / BM-L302 = 95.6 : 1 : 1.1 : 2.3 천연흑연 / Super-C65 / Daicel2200 / BM-L302 = 96.6 : 1 : 1.1 : 1.3 AM: Daicel2200 : Super-C65 : M37 : SW-CNT = 95.788 : 1.1 (+0.113) : 0.425 : 2.5 : 0.075 |  | 연구원 | 1 | 0.1 |  | 0 | 연구원 | 1 | 0.1 |  | 0 | 연구원 | 1 | 0.1 |  | 0 | 연구원 | 1 | 0.1 |  | 0
990 | 소재기술 | 음극재 2팀 | 샘플 제작 실험 | 선분산/슬러리 제작 | 음극 슬러리 제작 | 슬러리 물성 평가 및 코인셀/모노셀 제작용 음극 슬러리 제작 | 2차 슬러리 믹싱 | TK 전용 믹서용기에 활물질+Super C 분산액, DI water 투입 후 고점도 mixing | TK mixer (Primix-HIVIS MIX Model 2P-03), 저울 | [7 empty] | 연구원 | 1 | 0.5 | 50 | 300 | 0.5 | 65 | 390 | 1소재, 1회 |  |  |  | 연구원 | 1 | 0.5 |  | 0 | 연구원 | 1 | 0.5 |  | 0 | 연구원 | 1 | 0.5 |  | 0 | 연구원 | 1 | 0.5 |  | 0
991 | 소재기술 | 음극재 2팀 | 샘플 제작 실험 | 선분산/슬러리 제작 | 음극 슬러리 제작 | 슬러리 물성 평가 및 코인셀/모노셀 제작용 음극 슬러리 제작 | 3차 슬러리 믹싱 | CMC 추가 투입 후 TK mixer 5min -> homodisper로 옮겨 20분 추가 분산 | TK mixer, homodisper, 저울 | [7 empty] | 연구원 | 1 | 0.5 | 50 | 300 | 0.5 | 65 | 390 | 1소재, 1회 |  |  |  | 연구원 | 1 | 0.5 |  | 0 | 연구원 | 1 | 0.5 |  | 0 | 연구원 | 1 | 0.5 |  | 0 | 연구원 | 1 | 0.5 |  | 0
992 | 소재기술 | 음극재 2팀 | 샘플 제작 실험 | 선분산/슬러리 제작 | 음극 슬러리 제작 | 슬러리 물성 평가 및 코인셀/모노셀 제작용 음극 슬러리 제작 | 4차 슬러리 믹싱 | 바인더 및 물 투입후 10분 추가 분산 | homodisper, 저울 | [7 empty] | 연구원 | 1 | 0.2 | 50 | 120 | 0.2 | 65 | 156 | 1소재, 1회 |  |  |  | 연구원 | 1 | 0.2 |  | 0 | 연구원 | 1 | 0.2 |  | 0 | 연구원 | 1 | 0.2 |  | 0 | 연구원 | 1 | 0.2 |  | 0
993 | 소재기술 | 음극재 2팀 | 샘플 제작 실험 | 선분산/슬러리 제작 | 음극 슬러리 제작 | 슬러리 물성 평가 및 코인셀/모노셀 제작용 음극 슬러리 제작 | 샘플 소분 | PE bottle에 제조한 슬러리 옮겨 담기 (Mesh망 통과), PE bottel에 활물질명 기입 | PE bottle, mesh | [7 empty] | 연구원 | 1 | 0.1 | 50 | 60 | 0.1 | 65 | 78 | 1소재, 1회 |  |  |  | 연구원 | 1 | 0.1 |  | 0 | 연구원 | 1 | 0.1 |  | 0 | 연구원 | 1 | 0.1 |  | 0 | 연구원 | 1 | 0.1 |  | 0
994 | 소재기술 | 음극재 2팀 | 샘플 제작 실험 | 선분산/슬러리 제작 | 음극 슬러리 제작 | 슬러리 물성 평가 및 코인셀/모노셀 제작용 음극 슬러리 제작 | 장비 세척 및 정리 | 사용한 장비 세척 및 정리 | [8 empty] | 연구원 | 1 | 0.5 | 50 | 300 | 0.5 | 65 | 390 | 1소재, 1회 |  |  |  | 연구원 | 1 | 0.5 |  | 0 | 연구원 | 1 | 0.5 |  | 0 | 연구원 | 1 | 0.5 |  | 0 | 연구원 | 1 | 0.5 |  | 0
995 | 소재기술 | 음극재 2팀 | 분석/측정 실험 | 슬러리 분석 | 점도, 유변물성 측정 (슬러리) | 슬러리 점도 및 유변물성 측정 | 샘플링 | 주사기에 슬러리 11ml 샘플링 (샘플 1종당 4개) 후 1개를 제외하고 3개는 상온 챔버에 보관 | [8 empty] | 연구원 | 1 | 0.05 | 10 | 6 | 0.05 | 13 | 7.8 | 1소재, 1회 |  |  |  | 연구원 |  |  |  |  | 연구원 |  |  |  |  | 연구원 |  |  |  |  | 연구원
996 | 소재기술 | 음극재 2팀 | 분석/측정 실험 | 슬러리 분석 | 점도, 유변물성 측정 (슬러리) | 슬러리 점도 및 유변물성 측정 | Calibraton | 장비 calibration 진행 -> geomerty 장착 후 calibration 추가 진행 (장비 오류 확인 작업), 4회 반복 (0, 1, 2, 7일) | Rheometer (TA instrument) | [7 empty] | 연구원 | 1 | 0.3 | 10 | 36 | 0.3 | 13 | 46.8 | 1소재, 1회 |  |  |  | 연구원 | 1 | 0.3 |  | 0 | 연구원 | 1 | 0.3 |  | 0 | 연구원 | 1 | 0.3 |  | 0 | 연구원 | 1 | 0.3 |  | 0
997 | 소재기술 | 음극재 2팀 | 분석/측정 실험 | 슬러리 분석 | 점도, 유변물성 측정 (슬러리) | 슬러리 점도 및 유변물성 측정 | 슬러리 투입 | 주사기로 슬러리 9-11ml 투입 후 측정 조건/저장 setting | 주사기, 항온 챔버 (25℃) | [7 empty] | 연구원 | 1 | 0.1 | 10 | 12 | 0.1 | 13 | 15.6 | 1소재, 1회 |  | 슬러리 9-11ml 투입 |  | 연구원 | 1 | 0.1 |  | 0 | 연구원 | 1 | 0.1 |  | 0 | 연구원 | 1 | 0.1 |  | 0 | 연구원 | 1 | 0.1 |  | 0
998 | 소재기술 | 음극재 2팀 | 분석/측정 실험 | 슬러리 분석 | 점도, 유변물성 측정 (슬러리) | 슬러리 점도 및 유변물성 측정 | 슬러리 유변물성 측정 | 유변 물성 측정 (시퀀스에 따라 측정소요 시간 달라짐) | Rheometer (TA instrument) |  |  |  |  | 1차 Ascending 차트, 1차 Descending 차트, 2차 Ascending 차트,Phase angle 차트 |  |  | 연구원 | 0 | 0.7 | 10 | 0 | 0.7 | 13 | 0 | 1소재, 1회 |  | shear rate에 따른 점도값, 필요한 경우 shear rate 전/후에 따른 탄성도 변화 (Phase angle) |  | 연구원 | 0 | 0.7 |  | 0 | 연구원 | 0 | 0.7 |  | 0 | 연구원 | 0 | 0.7 |  | 0 | 연구원 | 0 | 0.7 |  | 0
999 | 소재기술 | 음극재 2팀 | 분석/측정 실험 | 슬러리 분석 | 점도, 유변물성 측정 (슬러리) | 슬러리 점도 및 유변물성 측정 | Data 정리 | data 추출 및 초기 점도 대비 1, 2, 7일차 점도 변화율 계산/정리 (data 정리는 동일 시료 한번에 정리) | [5 empty] | 최초 유변 물성 |  |  | 연구원 | 1 | 0.1 | 10 | 12 | 0.1 | 13 | 15.6 | 1소재, 1회 |  |  |  | 연구원 | 1 | 0.1 |  | 0 | 연구원 | 1 | 0.1 |  | 0 | 연구원 | 1 | 0.1 |  | 0 | 연구원 | 1 | 0.1 |  | 0
1000 | 소재기술 | 음극재 2팀 | 분석/측정 실험 | 슬러리 분석 | 점도, 유변물성 측정 (슬러리) | 슬러리 점도 및 유변물성 측정 | 장비 세척 및 정리 | 사용한 장비 세척 | [8 empty] | 연구원 | 1 | 0.1 | 10 | 12 | 0.1 | 13 | 15.6 | 1소재, 1회 |  |  |  | 연구원 | 1 | 0.1 |  | 0 | 연구원 | 1 | 0.1 |  | 0 | 연구원 | 1 | 0.1 |  | 0 | 연구원 | 1 | 0.1 |  | 0
1001 | 소재기술 | 음극재 2팀 | 샘플 제작 실험 | 전극 제작 | 모노셀 용 전극 제작 | 전극 평가 및 모노셀용 음극 전극 코팅 | 음극 코터 셋팅 | 코팅룸 이동, 코터 On -> 건조하고자 하는 온도 및 코터속도 setting -> 코팅 준비 (슬러리 투입 및 폭에 맞춰 댐 setting) (목표 온도 도달까지 대기 시간 포함) | coater | [7 empty] | 연구원 | 1 | 0.2 | 50 | 120 | 0.2 | 65 | 156 | 1소재, 1회 |  |  |  | 연구원 | 1 | 0.2 |  | 0 | 연구원 | 1 | 0.2 |  | 0 | 연구원 | 1 | 0.2 |  | 0 | 연구원 | 1 | 0.2 |  | 0
1002 | 소재기술 | 음극재 2팀 | 샘플 제작 실험 | 전극 제작 | 모노셀 용 전극 제작 | 전극 평가 및 모노셀용 음극 전극 코팅 | 음극 전극 코팅 | 슬러리 투입 후 코팅 gap 조절 -> 건조되어 나온 코팅 전극 무게 확인 (무게 로딩이 맞지 않는다면 gap 조절 반복) --> target 로딩에서 필요한 양만큼 전극 코팅 진행 | 정밀저울 (메틀러토레도 Balance XPR205V), 전극 핸드타발기 |  |  |  |  | Foil 무게, 전극 무게 (Loading) |  |  | 연구원 | 1 | 1 | 50 | 600 | 1 | 65 | 780 | 1소재, 1회 |  |  |  | 연구원 | 1 | 1 |  | 0 | 연구원 | 1 | 1 |  | 0 | 연구원 | 1 | 1 |  | 0 | 연구원 | 1 | 1 |  | 0
1003 | 소재기술 | 음극재 2팀 | 샘플 제작 실험 | 전극 제작 | 모노셀 용 전극 제작 | 전극 평가 및 모노셀용 음극 전극 코팅 | 장비 세척 및 정리 | 장비 세척 및 정리 | [8 empty] | 연구원 | 1 | 0.2 | 50 | 120 | 0.2 | 65 | 156 | 1소재, 1회 |  |  |  | 연구원 | 1 | 0.2 |  | 0 | 연구원 | 1 | 0.2 |  | 0 | 연구원 | 1 | 0.2 |  | 0 | 연구원 | 1 | 0.2 |  | 0
1004 | 소재기술 | 음극재 2팀 | 샘플 제작 실험 | 전극 제작 | 코인셀 용 전극 제작 | 코인셀용 전극 압연 | target로딩 전극 확인 | 전극 로딩 확인 (코팅 전극과 무지부 (Cu foil) 각각 로딩 확인) | 정밀저울, 전극 핸드타발기 |  |  |  |  | 전극 Loading |  |  | 연구원 | 1 | 0.1 | 50 | 60 | 0.1 | 65 | 78 | 1소재 2회 |  |  |  | 연구원 | 1 | 0.1 |  | 0 | 연구원 | 1 | 0.1 |  | 0 | 연구원 | 1 | 0.1 |  | 0 | 연구원 | 1 | 0.1 |  | 0
1005 | 소재기술 | 음극재 2팀 | 샘플 제작 실험 | 전극 제작 | 코인셀 용 전극 제작 | 코인셀용 전극 압연 | 3cm 폭으로 전극 cutting | 3cm 폭으로 전극 cutting | 작두 | [7 empty] | 연구원 | 1 | 0.1 | 50 | 60 | 0.1 | 65 | 78 | 1소재 2회 |  |  |  | 연구원 | 1 | 0.1 |  | 0 | 연구원 | 1 | 0.1 |  | 0 | 연구원 | 1 | 0.1 |  | 0 | 연구원 | 1 | 0.1 |  | 0
1006 | 소재기술 | 음극재 2팀 | 샘플 제작 실험 | 전극 제작 | 코인셀 용 전극 제작 | 코인셀용 전극 압연 | target 밀도로 압연 | 압연 gap 변경하여 target porosity에 맞춰 압연 (재료별로 spring back이 다를 수 있기 때문에 gap 2~3종으로 press) | roll-press, 두께측정기 (TESA u-hite gauge) |  |  |  |  | 집전체 두께, 전극 코팅 두께 (압연 전), 전극 코팅 두께 (압연 후) |  |  | 연구원 | 1 | 0.5 | 50 | 300 | 0.5 | 65 | 390 | 1소재 2회 |  | 압연 조건 자동기록 요청 |  | 연구원 | 1 | 0.5 |  | 0 | 연구원 | 1 | 0.5 |  | 0 | 연구원 | 1 | 0.5 |  | 0 | 연구원 | 1 | 0.5 |  | 0
1007 | 소재기술 | 음극재 2팀 | 샘플 제작 실험 | 전극 제작 | 코인셀 용 전극 제작 | 코인셀용 전극 압연 | 장비 세척 및 정리 | press기의 roll 클리닝 | [8 empty] | 연구원 | 1 | 0.1 | 50 | 60 | 0.1 | 65 | 78 | 1소재 2회 |  |  |  | 연구원 |  |  |  |  | 연구원 |  |  |  |  | 연구원 |  |  |  |  | 연구원
1008 | 소재기술 | 음극재 2팀 | 샘플 제작 실험 | 전극 제작 | 코인셀 용 전극 제작 | 코인셀용 전극 압연 | 전극 V/D 챔버로 이동 | Al foil로 감싼 후 드라이룸 내의 V/D 챔버로 이동 | VD챔버 | [7 empty] | 연구원 | 1 | 0.1 | 50 | 60 | 0.1 | 65 | 78 | 1소재 2회 |  |  |  | 연구원 | 1 | 0.1 |  | 0 | 연구원 | 1 | 0.1 |  | 0 | 연구원 | 1 | 0.1 |  | 0 | 연구원 | 1 | 0.1 |  | 0
1009 | 소재기술 | 음극재 2팀 | 샘플 제작 실험 | 전극 제작 | 코인셀 용 전극 제작 | 코인셀용 전극 압연 | 전극 건조 | 130℃ 진공상태에서 8시간동안 전극 건조 | VD챔버, 진공폄프 | [7 empty] | 연구원 | 0 | 12 | 50 | 0 | 12 | 65 | 0 | 1소재 2회 |  | Q) 전체 공정 시간이 12시간? 건조시간 8시간 이외 잔여 시간 설명 요청 - 건조시간은 8시간이나, 챔버의 온도가 40도이하로 떨어질때까지 기다려야함. 높은 온도에서 전극을 꺼내면 산화됨. |  | 연구원 | 0 | 12 |  | 0 | 연구원 | 0 | 12 |  | 0 | 연구원 | 0 | 12 |  | 0 | 연구원 | 0 | 12 |  | 0
1010 | 소재기술 | 음극재 2팀 | 샘플 제작 실험 | 셀 제작 | 코인셀 제작 | 코인셀 제작_Ni foam 준비 | Ni foam cutting | 2~2.5cm 폭으로 Ni foam cutting | 작두 | [7 empty] | 연구원 | 1 | 0.25 | 1 | 3 | 0.25 | 1.3 | 3.9 | 1회당 50개 Ni-form 제조 |  | 코인셀 만들기전 미리 제작하여 세척/건조 진행해야함 |  | 연구원 |  |  |  |  | 연구원 |  |  |  |  | 연구원 |  |  |  |  | 연구원
1011 | 소재기술 | 음극재 2팀 | 샘플 제작 실험 | 셀 제작 | 코인셀 제작 | 코인셀 제작_Ni foam 준비 | Ni foam press | ~250㎛ 두께로 press | 수동 롤프레스기 | [7 empty] | 연구원 | 1 | 0.3 | 1 | 3.6 | 0.3 | 1.3 | 4.68 | 1회당 50개 Ni-form 제조 |  |  |  | 연구원 |  |  |  |  | 연구원 |  |  |  |  | 연구원 |  |  |  |  | 연구원
1012 | 소재기술 | 음극재 2팀 | 샘플 제작 실험 | 셀 제작 | 코인셀 제작 | 코인셀 제작_Ni foam 준비 | Ni foam 타발 | Ni foam 타발 | Ni foam 전용 타발기 (대원프리시전-수동 타발기 15φ cavity) | [7 empty] | 연구원 | 1 | 1.5 | 1 | 18 | 1.5 | 1.3 | 23.4 | 1회당 50개 Ni-form 제조 |  |  |  | 연구원 |  |  |  |  | 연구원 |  |  |  |  | 연구원 |  |  |  |  | 연구원
1013 | 소재기술 | 음극재 2팀 | 샘플 제작 실험 | 셀 제작 | 코인셀 제작 | 코인셀 제작_Ni foam 준비 | Ni foam 세척/건조 | 이물질 제거 등을 위해 에틸알콜+초음파 세척 및 건조 (정리 포함) | 외부초음파 설비 (Brason-CPX1800H-E), 비커, 60℃항온챔버 | [7 empty] | 연구원 | 1 | 0.3 | 1 | 3.6 | 0.3 | 1.3 | 4.68 | 1회당 50개 Ni-form 제조 |  |  |  | 연구원 |  |  |  |  | 연구원 |  |  |  |  | 연구원 |  |  |  |  | 연구원
1014 | 소재기술 | 음극재 2팀 | 샘플 제작 실험 | 셀 제작 | 코인셀 제작 | 코인셀 제작 | 코인셀용 양/음극 타발 | 코인셀용 양/음극 타발 (1소재당 코인셀 4~5개 제조) | 코인셀 타발기 | [7 empty] | 연구원 | 1 | 0.1 | 50 | 60 | 0.1 | 65 | 78 | 1 소재, 5개 |  | 모노셀과 달리 코인셀 조립 직전 준비 필요코인셀과 연계된 공정 필요 |  | 연구원 | 1 | 0.1 |  | 0 | 연구원 | 1 | 0.1 |  | 0 | 연구원 | 1 | 0.1 |  | 0 | 연구원 | 1 | 0.1 |  | 0
1015 | 소재기술 | 음극재 2팀 | 분석/측정 실험 | 전극 분석 실험 | 코인셀 용 전극 물성 측정 | 코인셀 용 전극 무게 측정 | 무게 측정/기록 | 타발된 전극 무게 측정 (target 무게에 젤 적합한 전극 사용), Cu foil 무게 측정 | 정밀저울 (메틀러토레도 Balance XPR205V) |  |  |  |  | 전극 Total 무게 |  |  | 연구원 | 1 | 0.5 | 50 | 300 | 0.5 | 65 | 390 | 1 소재, 5개 |  |  |  | 연구원 | 1 | 0.5 |  | 0 | 연구원 | 1 | 0.5 |  | 0 | 연구원 | 1 | 0.5 |  | 0 | 연구원 | 1 | 0.5 |  | 0
1016 | 소재기술 | 음극재 2팀 | 분석/측정 실험 | 전극 분석 실험 | 코인셀 용 전극 물성 측정 | 코인셀 용 전극 두께 측정 | 두께 측정/기록 | 타발된 전극 두께 측정 (target 두께에 젤 적합한 전극 사용), Cu foil 두께 측정 | 두께측정기 (TESA u-hite gauge) |  |  |  |  | 전극 코팅 두께 (압연 후) |  |  | 연구원 | 1 | 0.2 | 50 | 120 | 0.2 | 65 | 156 | 1 소재, 5개 |  |  |  | 연구원 | 1 | 0.2 |  | 0 | 연구원 | 1 | 0.2 |  | 0 | 연구원 | 1 | 0.2 |  | 0 | 연구원 | 1 | 0.2 |  | 0
1017 | 소재기술 | 음극재 2팀 | 샘플 제작 실험 | 셀 제작 | 코인셀 제작 | 코인셀 제작 | Li metal 타발 | 글러브박스 내에 있는 Li metal 소분 -> 드라이룸으로 이동 후 타발+Ni mesh 부착 | 글러브박스, Li-metal 타발기 | [7 empty] | 연구원 | 1 | 0.3 | 50 | 180 | 0.3 | 65 | 234 | 1 소재, 5개 |  |  |  | 연구원 | 1 | 0.3 |  | 0 | 연구원 | 1 | 0.3 |  | 0 | 연구원 | 1 | 0.3 |  | 0 | 연구원 | 1 | 0.3 |  | 0
1018 | 소재기술 | 음극재 2팀 | 샘플 제작 실험 | 셀 제작 | 코인셀 제작 | 코인셀 제작 | 분리막 타발 | 분리막타발 | 분리막 타발기 | [7 empty] | 연구원 | 1 | 0.1 | 50 | 60 | 0.1 | 65 | 78 | 1 소재, 5개 |  |  |  | 연구원 | 1 | 0.1 |  | 0 | 연구원 | 1 | 0.1 |  | 0 | 연구원 | 1 | 0.1 |  | 0 | 연구원 | 1 | 0.1 |  | 0
1019 | 소재기술 | 음극재 2팀 | 샘플 제작 실험 | 셀 제작 | 코인셀 제작 | 코인셀 제작 | 부품 준비 (코인셀용 부품) | 제작할 코인셀 개수에 맞춰 코인셀용 부품 준비 | 2032 웰코스 coin cell 5종 부품 | [7 empty] | 연구원 | 1 | 0.1 | 50 | 60 | 0.1 | 65 | 78 | 1 소재, 5개 |  |  |  | 연구원 | 1 | 0.1 |  | 0 | 연구원 | 1 | 0.1 |  | 0 | 연구원 | 1 | 0.1 |  | 0 | 연구원 | 1 | 0.1 |  | 0
1020 | 소재기술 | 음극재 2팀 | 샘플 제작 실험 | 셀 제작 | 코인셀 제작 | 코인셀 제작 | 코인셀 조립 | 코인셀 조립 및 클램핑, 에틸알콜로 누액된 전해액 닦기 등 | 코인셀 클램퍼 (웰코스-수동/또는 자동 클램퍼 : HSMCC/HSACC) | [7 empty] | 연구원 | 1 | 0.3 | 50 | 180 | 0.3 | 65 | 234 | 1 소재, 5개 |  |  |  | 연구원 | 1 | 0.3 |  | 0 | 연구원 | 1 | 0.3 |  | 0 | 연구원 | 1 | 0.3 |  | 0 | 연구원 | 1 | 0.3 |  | 0
1021 | 소재기술 | 음극재 2팀 | 샘플 제작 실험 | 셀 제작 | 코인셀 제작 | 코인셀 제작 | 코인셀 조립 후 OCV 측정 | OCV 측정 | Hioki 디지털 포켓 테스터기 |  |  |  |  | OCV |  |  | 연구원 | 1 | 0.1 | 50 | 60 | 0.1 | 65 | 78 | 1 소재, 5개 |  |  |  | 연구원 | 1 | 0.1 |  | 0 | 연구원 | 1 | 0.1 |  | 0 | 연구원 | 1 | 0.1 |  | 0 | 연구원 | 1 | 0.1 |  | 0
1022 | 소재기술 | 음극재 2팀 | 샘플 제작 실험 | 전극 제작 | 모노셀 용 전극 제작 | 전극 물성 평가 및 모노셀 제작용 전극 압연 | target로딩 전극 확인 | 전극 로딩 확인, 사용할 전극 선별 | 정밀저울 (메틀러토레도 Balance XPR205V) |  |  |  |  | 전극 Loading |  |  | 연구원 | 1 | 0.1 | 50 | 60 | 0.1 | 65 | 78 | 1 소재, 3회 |  |  |  | 연구원 | 1 | 0.1 |  | 0 | 연구원 | 1 | 0.1 |  | 0 | 연구원 | 1 | 0.1 |  | 0 | 연구원 | 1 | 0.1 |  | 0
1023 | 소재기술 | 음극재 2팀 | 샘플 제작 실험 | 전극 제작 | 모노셀 용 전극 제작 | 전극 물성 평가 및 모노셀 제작용 전극 압연 | 6~7cm 폭으로 전극 cutting | 6~7cm 폭으로 전극 cutting | 작두 | [7 empty] | 연구원 | 1 | 0.1 | 50 | 60 | 0.1 | 65 | 78 | 1 소재, 3회 |  |  |  | 연구원 | 1 | 0.1 |  | 0 | 연구원 | 1 | 0.1 |  | 0 | 연구원 | 1 | 0.1 |  | 0 | 연구원 | 1 | 0.1 |  | 0
1024 | 소재기술 | 음극재 2팀 | 샘플 제작 실험 | 전극 제작 | 모노셀 용 전극 제작 | 전극 물성 평가 및 모노셀 제작용 전극 압연 | target 밀도로 압연 | 압연 gap 변경하여 target porosity에 맞춰 압연 -> 두께에 적합할 때까지 압연 반복(현재 Lab Press 설비로는 여러번 다단 압연 필요) | roll-press |  |  |  |  | 집전체 두께, 전극 코팅 두께 (압연 전), 전극 코팅 두께 (압연 후) |  |  | 연구원 | 1 | 0.5 | 50 | 300 | 0.5 | 65 | 390 | 1 소재, 3회 |  | 압연 조건 자동기록 요청 |  | 연구원 | 1 | 0.5 |  | 0 | 연구원 | 1 | 0.5 |  | 0 | 연구원 | 1 | 0.5 |  | 0 | 연구원 | 1 | 0.5 |  | 0
1025 | 소재기술 | 음극재 2팀 | 샘플 제작 실험 | 전극 제작 | 모노셀 용 전극 제작 | 전극 물성 평가 및 모노셀 제작용 전극 압연 | 장비 세척 및 정리 | press기의 roll 클리닝 | [8 empty] | 연구원 | 1 | 0.1 | 50 | 60 | 0.1 | 65 | 78 | 1 소재, 3회 |  |  |  | 연구원 | 1 | 0.1 |  |  | 연구원 | 1 | 0.1 |  |  | 연구원 | 1 | 0.1 |  |  | 연구원 | 1 | 0.1
1026 | 소재기술 | 음극재 2팀 | 샘플 제작 실험 | 전극 제작 | 모노셀 용 전극 제작 | 전극 물성 평가 및 모노셀 제작용 전극 압연 | 전극 V/D 챔버로 이동 | Al foil로 감싼 후 드라이룸 내의 V/D 챔버로 이동 | VD 챔버, 진공펌프 | [7 empty] | 연구원 | 1 | 0.1 | 50 | 60 | 0.1 | 65 | 78 | 1 소재, 3회 |  |  |  | 연구원 | 1 | 0.1 |  | 0 | 연구원 | 1 | 0.1 |  | 0 | 연구원 | 1 | 0.1 |  | 0 | 연구원 | 1 | 0.1 |  | 0
1027 | 소재기술 | 음극재 2팀 | 샘플 제작 실험 | 전극 제작 | 모노셀 용 전극 제작 | 전극 물성 평가 및 모노셀 제작용 전극 압연 | 전극 건조 | 130℃ 진공상태에서 8시간동안 전극 건조 | VD 챔버, 진공펌프 | [7 empty] | 연구원 | 0 | 12 | 50 | 0 | 12 | 65 | 0 | 1 소재, 3회 |  | Q) 전체 공정 시간이 12시간? 건조시간 8시간 이외 잔여 시간 설명 요청 - 건조시간은 8시간이나, 챔버의 온도가 40도이하로 떨어질때까지 기다려야함. 높은 온도에서 전극을 꺼내면 산화됨. |  | 연구원 | 0 | 12 |  | 0 | 연구원 | 0 | 12 |  | 0 | 연구원 | 0 | 12 |  | 0 | 연구원 | 0 | 12 |  | 0
1028 | 소재기술 | 음극재 2팀 | 샘플 제작 실험 | 셀 제작 | 모노셀 제작 | 전극 타발 | 모노셀 용 전극 타발 | 양/음극 모노셀 타발 | 모노셀 타발기 | [7 empty] | 연구원,도급 | 1 | 1 | 30 | 360 | 1 | 39 | 468 | 1 소재 10개 |  | 현재 양극은 도급 의뢰도 가능하나 필요 수량을 모두 cover하지 못함 음극은 대부분 시간상 이유로 연구원이 주로 진행 |  | 연구원,도급 | 1 | 1 |  | 0 | 연구원,도급 | 1 | 1 |  | 0 | 연구원,도급 | 1 | 1 |  | 0 | 연구원,도급 | 1 | 1 |  | 0
1029 | 소재기술 | 음극재 2팀 | 샘플 제작 실험 | 셀 제작 | 모노셀 제작 | Tap 닦기 | 양/음극 tap 닦기 | tap 부분의 활물질 층 제거 | [8 empty] | 연구원, 도급 | 1 | 1 | 30 | 360 | 1 | 39 | 468 | 1 소재 10개 |  | 현재 조립은 도급 의뢰중 단, 도급 의뢰 예약 및 전극 전달, 모노셀 제작 후 셀 찾아와서 건조까지 추가 작업은 연구원이 진행 중 Cell 조립도 자동화가 되면 원하는 날짜에 원하는 수량만큼 제작이 가능할 수 있을 것 |  | 연구원, 도급 | 1 | 1 |  | 0 | 연구원, 도급 | 1 | 1 |  | 0 | 연구원, 도급 | 1 | 1 |  | 0 | 연구원, 도급 | 1 | 1 |  | 0
1030 | 소재기술 | 음극재 2팀 | 샘플 제작 실험 | 셀 제작 | 모노셀 제작 | 전극 건조 | 전극 V/D 챔버로 이동 | Al foil로 감싼 후 드라이룸 내의 V/D 챔버로 이동 | [8 empty] | 연구원 | 1 | 0.05 | 30 | 18 | 0.05 | 39 | 23.4 | 1 소재 10개 |  |  |  | 연구원 |  |  |  |  | 연구원 |  |  |  |  | 연구원 |  |  |  |  | 연구원
1031 | 소재기술 | 음극재 2팀 | 샘플 제작 실험 | 셀 제작 | 모노셀 제작 | 전극 건조 | 전극 건조 | V/D 챔버에서 130℃ 진공상태에서 8시간동안 전극 건조 | VD챔버, 진공펌프 | [7 empty] | 연구원 | 0 | 12 | 30 | 0 | 12 | 39 | 0 | 1 소재 10개 |  | Q) 전체 공정 시간이 12시간? 건조시간 8시간 이외 잔여 시간 설명 요청 - 건조시간은 8시간이나, 챔버의 온도가 40도이하로 떨어질때까지 기다려야함. 높은 온도에서 전극을 꺼내면 산화됨. |  | 연구원 | 0 | 12 |  | 0 | 연구원 | 0 | 12 |  | 0 | 연구원 | 0 | 12 |  | 0 | 연구원 | 0 | 12 |  | 0
1032 | 소재기술 | 음극재 2팀 | 샘플 제작 실험 | 셀 제작 | 모노셀 제작 | 전극 이송 (to 도급실) | 실링 후, 모노셀 수작업실 전달 | 실링 후, 모노셀 수작업실 (전지동)에 전달 | 진공 포장기 (SM600-L. or SW600-W) | [7 empty] | 연구원 | 1 | 0.2 | 30 | 72 | 0.2 | 39 | 93.6 | 1 소재 10개 |  |  |  | 연구원 | 1 | 0.2 |  | 0 | 연구원 | 1 | 0.2 |  | 0 | 연구원 | 1 | 0.2 |  | 0 | 연구원 | 1 | 0.2 |  | 0
1033 | 소재기술 | 음극재 2팀 | 샘플 제작 실험 | 셀 제작 | 모노셀 제작 | 모노셀 조립 | 모노셀 조립 | 모노셀 조립 | [8 empty] | 도급 | 0 | 0 | 0 | 0 |  | 0 | 0 | 1 소재 10개 |  |  |  | 도급 |  |  |  |  | 도급 |  |  |  |  | 도급 |  |  |  |  | 도급
1034 | 소재기술 | 음극재 2팀 | 샘플 제작 실험 | 셀 제작 | 모노셀 제작 | 모노셀 이송 (to lab) | 수작업실에서 모노셀 수령 | 모노셀 수작업실(전지동)에서 모노셀 수령 후 건조 오븐에 투입 | [8 empty] | 연구원 | 1 | 0.2 | 30 | 72 | 0.2 | 39 | 93.6 | 1 소재 10개 |  |  |  | 연구원 | 1 | 0.2 |  | 0 | 연구원 | 1 | 0.2 |  | 0 | 연구원 | 1 | 0.2 |  | 0 | 연구원 | 1 | 0.2 |  | 0
1035 | 소재기술 | 음극재 2팀 | 샘플 제작 실험 | 셀 제작 | 모노셀 제작 | 모노셀 건조 | 모노셀 건조 | 55~60℃ 챔버에서 1~2일 이상 건조 | VD챔버, 진공펌프 | [7 empty] | 연구원 | 0 | 12 | 30 | 0 | 12 | 39 | 0 | 1 소재 10개 |  |  |  | 연구원 | 1 | 12 |  | 0 | 연구원 | 1 | 12 |  | 0 | 연구원 | 1 | 12 |  | 0 | 연구원 | 1 | 12 |  | 0
1036 | 소재기술 | 음극재 2팀 | 분석/측정 실험 | 전극 분석 실험 | 접착력 측정 | 전극 접착력 측정 | 전극 타발 | 전극 접착력 size (2*10cm)로 전극 타발 | 접착력 타발기 (대원정밀-잡착력 전극 타발기) | [7 empty] | 연구원 | 1 | 0.3 | 30 | 108 | 0.3 | 39 | 140.4 | 1 소재 4개 |  |  |  | 연구원 | 1 | 0.3 |  | 0 | 연구원 | 1 | 0.3 |  | 0 | 연구원 | 1 | 0.3 |  | 0 | 연구원 | 1 | 0.3 |  | 0
1037 | 소재기술 | 음극재 2팀 | 분석/측정 실험 | 전극 분석 실험 | 접착력 측정 | 전극 접착력 측정 | 슬라이드 글라스에 양면테이프 부착 | 슬라이드 글라스에 양면테이프 부착 | 슬라이드 글라스 ,양면테이프 | [7 empty] | 연구원 | 1 | 0.2 | 30 | 72 | 0.2 | 39 | 93.6 | 1 소재 4개 |  |  |  | 연구원 | 1 | 0.2 |  | 0 | 연구원 | 1 | 0.2 |  | 0 | 연구원 | 1 | 0.2 |  | 0 | 연구원 | 1 | 0.2 |  | 0
1038 | 소재기술 | 음극재 2팀 | 분석/측정 실험 | 전극 분석 실험 | 접착력 측정 | 전극 접착력 측정 | 슬라이드 글라스에 타발한 전극 부착 | 테이프 위에 타발한 전극 부착 | [8 empty] | 연구원 | 1 | 0.2 | 30 | 72 | 0.2 | 39 | 93.6 | 1 소재 4개 |  |  |  | 연구원 | 1 | 0.2 |  | 0 | 연구원 | 1 | 0.2 |  | 0 | 연구원 | 1 | 0.2 |  | 0 | 연구원 | 1 | 0.2 |  | 0
1039 | 소재기술 | 음극재 2팀 | 분석/측정 실험 | 전극 분석 실험 | 접착력 측정 | 전극 접착력 측정 | 롤러 작업 | 전극 부착된 슬라이드 글라스 롤링 작업 왕복 10회 | 롤러 |  |  |  |  | Press 압력 |  |  | 연구원 | 1 | 0.2 | 30 | 72 | 0.2 | 39 | 93.6 | 1 소재 4개 |  |  |  | 연구원 | 1 | 0.2 |  | 0 | 연구원 | 1 | 0.2 |  | 0 | 연구원 | 1 | 0.2 |  | 0 | 연구원 | 1 | 0.2 |  | 0
1040 | 소재기술 | 음극재 2팀 | 분석/측정 실험 | 전극 분석 실험 | 접착력 측정 | 전극 접착력 측정 | 접착력 측정기에 부착 | 접착력 측정기에 슬라이드글라스 부착 | 접착력 측정용 UTM 장비 (LLOYD INSTRUMENTS -Material Testing Machine LS-1) | [7 empty] | 연구원 | 1 | 0.1 | 30 | 36 | 0.1 | 39 | 46.8 | 1 소재 4개 |  |  |  | 연구원 | 1 | 0.1 |  | 0 | 연구원 | 1 | 0.1 |  | 0 | 연구원 | 1 | 0.1 |  | 0 | 연구원 | 1 | 0.1 |  | 0
1041 | 소재기술 | 음극재 2팀 | 분석/측정 실험 | 전극 분석 실험 | 접착력 측정 | 전극 접착력 측정 | 접착력 측정 | 전극 접착력 측정 (90도, peel-off),(한 소재당 4~5개 측정) | 접착력 측정용 UTM 장비 (LLOYD INSTRUMENTS -Material Testing Machine LS-1), PC |  |  |  |  | VD 접착력 |  |  | 연구원 | 1 | 0.1 | 30 | 36 | 0.1 | 39 | 46.8 | 1 소재 4개 |  | 포일층과 활물질층간의 접착력 |  | 연구원 | 1 | 0.1 |  | 0 | 연구원 | 1 | 0.1 |  | 0 | 연구원 | 1 | 0.1 |  | 0 | 연구원 | 1 | 0.1 |  | 0
1042 | 소재기술 | 음극재 2팀 | 분석/측정 실험 | 전극 분석 실험 | 접착력 측정 | 전극 접착력 측정 | Data 정리 | data 추출 및 정리 | [8 empty] | 연구원 | 1 | 0.1 | 30 | 36 | 0.1 | 39 | 46.8 | 1 소재 4개 |  |  |  | 연구원 | 1 | 0.1 |  | 0 | 연구원 | 1 | 0.1 |  | 0 | 연구원 | 1 | 0.1 |  | 0 | 연구원 | 1 | 0.1 |  | 0
1043 | 소재기술 | 음극재 2팀 | 분석/측정 실험 | 전극 분석 실험 | 전극 단면 분석 (SEM) | 전극 단면 분석 | 이온밀링, 분석 담당 의뢰중 | 일부 연구원들은 라이선스를 받아 직접 측정하기도 하나, quality있는 분석과 결과를 위해 분석담당에 분석 의뢰 중, '26년 기준 시료 ~20개 의뢰 | [8 empty] | 분석담당연구원 | 0 | 0 | 2 | 0 | 0 | 2 | 0 | 1 소재 1회 |  |  |  | 분석담당연구원 |  |  |  | 0 | 분석담당연구원 |  |  |  | 0 | 분석담당연구원 |  |  |  | 0 | 분석담당연구원 |  |  |  | 0
1044 | 소재기술 | 음극재 2팀 | 전기화학평가 | 셀 평가_코인셀 | 코인셀 용량/효율 평가 | 코인셀 용량/효율 평가 (dQ/dV 포함) | 비어있는 충방전 채널에 코인셀 체결 | 전극 로딩을 반영하여, 0.1/0.005C에 해당하는 current 값 확인, 충방전기 챔버로 이동 후 , 코인셀 체결, 충방전 패턴 설정 및 저장 | 항온 챔버 | [7 empty] | 연구원 | 1 | 0.2 | 50 | 120 | 0.2 | 65 | 156 | 1 소재 5개 |  |  |  | 연구원 | 1 | 0.2 |  | 0 | 연구원 | 1 | 0.2 |  | 0 | 연구원 | 1 | 0.2 |  | 0 | 연구원 | 1 | 0.2 |  | 0
1045 | 소재기술 | 음극재 2팀 | 전기화학평가 | 셀 평가_코인셀 | 코인셀 용량/효율 평가 | 코인셀 용량/효율 평가 (dQ/dV 포함) | 충방전 평가 진행 | 30시간 상온 wetting 후, 충방전 평가 진행 | 충방전기 - TOYO system(Toscat-3100), PC, 항온챔버 | [7 empty] | 연구원 | 0 | 60 | 50 | 0 | 60 | 65 | 0 | 1 소재 5개 |  |  |  | 연구원 | 0 | 60 |  | 0 | 연구원 | 0 | 60 |  | 0 | 연구원 | 0 | 60 |  | 0 | 연구원 | 0 | 60 |  | 0
1046 | 소재기술 | 음극재 2팀 | 전기화학평가 | 셀 평가_코인셀 | 코인셀 용량/효율 평가 | 코인셀 용량/효율 평가 (dQ/dV 포함) | Data 정리 | data추출 및 용량/효율 정리 | [5 empty] | 효율, 충전 용량, 방전용량 |  |  | 연구원 | 1 | 0.5 | 50 | 300 | 0.5 | 65 | 390 | 1 소재 5개 |  |  |  | 연구원 | 1 | 0.5 |  | 0 | 연구원 | 1 | 0.5 |  | 0 | 연구원 | 1 | 0.5 |  | 0 | 연구원 | 1 | 0.5 |  | 0
1047 | 소재기술 | 음극재 2팀 | 전기화학평가 | 셀 평가_코인셀 | 코인셀 용량/효율 평가 | 코인셀 용량/효율 평가 (dQ/dV 포함) | 그래프 생성 | 오리진 프로그램으로 그래프 생성 | [5 empty] | dQdV (Capacity), Voltage profile (Capacity), Li Plating SOC |  |  | 연구원 | 1 | 0.5 | 50 | 300 | 0.5 | 65 | 390 | 1 소재 5개 |  |  |  | 연구원 | 1 | 0.5 |  | 0 | 연구원 | 1 | 0.5 |  | 0 | 연구원 | 1 | 0.5 |  | 0 | 연구원 | 1 | 0.5 |  | 0
1048 | 소재기술 | 음극재 2팀 | 전기화학평가 | 셀 평가_코인셀 | 코인셀 rate capability | 코인셀 rate capability 평가 | 비어있는 충방전 채널에 코인셀 체결 | 전극 로딩 반영, C-rate에 해당하는 current값 확인, 충방전기 챔버로 이동 후 , 코인셀 체결, 충방전 패턴 설정 및 저장 | PC, 항온 챔버 | [7 empty] | 연구원 | 1 | 0.2 | 50 | 120 | 0.2 | 65 | 156 | 1 소재 5개 |  |  |  | 연구원 | 1 | 0.2 |  | 0 | 연구원 | 1 | 0.2 |  | 0 | 연구원 | 1 | 0.2 |  | 0 | 연구원 | 1 | 0.2 |  | 0
1049 | 소재기술 | 음극재 2팀 | 전기화학평가 | 셀 평가_코인셀 | 코인셀 rate capability | 코인셀 rate capability 평가 | Rate 별 평가 | rate 별 충/방전 평가 진행 | PNE 충방전기 (5V, 0.1A) or TOYO system(Toscat-3100), PC, 항온챔버 |  |  |  |  | 충전 C-Rate 별 Voltage Profile , 충전 C-Rate 별 용량, 방전 C-Rate 별 Voltage Profile, 방전 C-Rate 별 용량 |  |  | 연구원 | 0 | 40 | 50 | 0 | 40 | 65 | 0 | 1 소재 5개 |  |  |  | 연구원 | 0 | 40 |  | 0 | 연구원 | 0 | 40 |  | 0 | 연구원 | 0 | 40 |  | 0 | 연구원 | 0 | 40 |  | 0
1050 | 소재기술 | 음극재 2팀 | 전기화학평가 | 셀 평가_코인셀 | 코인셀 rate capability | 코인셀 rate capability 평가 | Data 정리 | data추출 및 정리 | [8 empty] | 연구원 | 1 | 0.5 | 50 | 300 | 0.5 | 65 | 390 | 1 소재 5개 |  |  |  | 연구원 | 1 | 0.5 |  | 0 | 연구원 | 1 | 0.5 |  | 0 | 연구원 | 1 | 0.5 |  | 0 | 연구원 | 1 | 0.5 |  | 0
1051 | 소재기술 | 음극재 2팀 | 전기화학평가 | 셀 평가_코인셀 | 코인셀 rate capability | 코인셀 rate capability 평가 | 그래프 생성 | 오리진 프로그램으로 그래프 생성 | [8 empty] | 연구원 | 1 | 0.5 | 50 | 300 | 0.5 | 65 | 390 | 1 소재 5개 |  |  |  | 연구원 | 1 | 0.5 |  | 0 | 연구원 | 1 | 0.5 |  | 0 | 연구원 | 1 | 0.5 |  | 0 | 연구원 | 1 | 0.5 |  | 0
1052 | 소재기술 | 음극재 2팀 | 샘플 제작 실험 | 셀 제작 | 모노셀 제작 | 모노셀_전해액 주액 | 건조된 모노셀 실링 후, degas 장비로 이동 | 건조된 모노셀 실링/ 전해액, 피펫 등 준비 후 degas 장비로 이동 (드라이룸) | 진공 포장기 (SM600-L. or SW600-W) | [7 empty] | 연구원 | 1 | 0.2 | 30 | 72 | 0.2 | 39 | 93.6 | 1 소재 10개 |  |  |  | 연구원 | 1 | 0.2 |  | 0 | 연구원 | 1 | 0.2 |  | 0 | 연구원 | 1 | 0.2 |  | 0 | 연구원 | 1 | 0.2 |  | 0
1053 | 소재기술 | 음극재 2팀 | 샘플 제작 실험 | 셀 제작 | 모노셀 제작 | 모노셀_전해액 주액 | 전해액 주액 | 건조된 모노셀에 전해액 주액 | [8 empty] | 연구원 | 1 | 0.2 | 30 | 72 | 0.2 | 39 | 93.6 | 1 소재 10개 |  |  |  | 연구원 | 1 | 0.2 |  | 0 | 연구원 | 1 | 0.2 |  | 0 | 연구원 | 1 | 0.2 |  | 0 | 연구원 | 1 | 0.2 |  | 0
1054 | 소재기술 | 음극재 2팀 | 샘플 제작 실험 | 셀 제작 | 모노셀 제작 | 모노셀_전해액 주액 | 전해액 wetting | 진공챔버에서 30초씩 2번 vacuum 시행 | 진공 포장기 (SM600-L. or SW600-W) | [7 empty] | 연구원 | 1 | 0.1 | 30 | 36 | 0.1 | 39 | 46.8 | 1 소재 10개 |  |  |  | 연구원 | 1 | 0.1 |  | 0 | 연구원 | 1 | 0.1 |  | 0 | 연구원 | 1 | 0.1 |  | 0 | 연구원 | 1 | 0.1 |  | 0
1055 | 소재기술 | 음극재 2팀 | 샘플 제작 실험 | 셀 제작 | 모노셀 제작 | 모노셀_전해액 주액 | 모노셀 실링 | degas 장비에서 모노셀 실링(진공압착), 수기로 cell number 기입 | degas 장비 | [7 empty] | 연구원 | 1 | 0.2 | 30 | 72 | 0.2 | 39 | 93.6 | 1 소재 10개 |  |  |  | 연구원 | 1 | 0.2 |  | 0 | 연구원 | 1 | 0.2 |  | 0 | 연구원 | 1 | 0.2 |  | 0 | 연구원 | 1 | 0.2 |  | 0
1056 | 소재기술 | 음극재 2팀 | 샘플 제작 실험 | 셀 제작 | 모노셀 제작 | 모노셀 formation | 비어있는 충방전 채널에 모노셀 체결 | 충방전기 챔버로 이동 후 , 모노셀 체결 | 항온챔버 | [7 empty] | 연구원 | 1 | 0.2 | 30 | 72 | 0.2 | 39 | 93.6 | 1 소재 10개 |  |  |  | 연구원 | 1 | 0.2 |  | 0 | 연구원 | 1 | 0.2 |  | 0 | 연구원 | 1 | 0.2 |  | 0 | 연구원 | 1 | 0.2 |  | 0
1057 | 소재기술 | 음극재 2팀 | 샘플 제작 실험 | 셀 제작 | 모노셀 제작 | 모노셀 formation | 모노셀의 활성화 공정 | 12시간 상온 wetting 후, 3hr 충전 후 24시간 대기, 활성화 공정 진행 | PNE충방전기 (5V, 1A) , PC, 항온 챔버 | [7 empty] | 연구원 | 0 | 26 | 30 | 0 | 26 | 39 | 0 | 1 소재 10개 |  |  |  | 연구원 | 0 | 26 |  | 0 | 연구원 | 0 | 26 |  | 0 | 연구원 | 0 | 26 |  | 0 | 연구원 | 0 | 26 |  | 0
1058 | 소재기술 | 음극재 2팀 | 샘플 제작 실험 | 셀 제작 | 모노셀 제작 | 모노셀 formation | 활성화 Data 정리 | data추출 및 정리 | [8 empty] | 연구원 | 1 | 0.5 | 30 | 180 | 0.5 | 39 | 234 | 1 소재 10개 |  | 에러셀 확인 |  | 연구원 | 1 | 0.5 |  | 0 | 연구원 | 1 | 0.5 |  | 0 | 연구원 | 1 | 0.5 |  | 0 | 연구원 | 1 | 0.5 |  | 0
1059 | 소재기술 | 음극재 2팀 | 샘플 제작 실험 | 셀 제작 | 모노셀 제작 | 모노셀 degas & resealing | 활성화 완료된 모노셀, degas 장비로 이동 | 활성화 완료된 모노셀에 포스트잇 부착 +degas 장비(드라이룸)으로 이동 | [8 empty] | 연구원 | 1 | 0.2 | 30 | 72 | 0.2 | 39 | 93.6 | 1 소재 10개 |  |  |  | 연구원 | 1 | 0.2 |  | 0 | 연구원 | 1 | 0.2 |  | 0 | 연구원 | 1 | 0.2 |  | 0 | 연구원 | 1 | 0.2 |  | 0
1060 | 소재기술 | 음극재 2팀 | 샘플 제작 실험 | 셀 제작 | 모노셀 제작 | 모노셀 degas & resealing | 모노셀 부분 6-7cm로 맞추어 cutting | 모노셀 부분 6cm로 맞추어 cutting | 작두 | [7 empty] | 연구원 | 1 | 0.2 | 30 | 72 | 0.2 | 39 | 93.6 | 1 소재 10개 |  |  |  | 연구원 | 1 | 0.2 |  | 0 | 연구원 | 1 | 0.2 |  | 0 | 연구원 | 1 | 0.2 |  | 0 | 연구원 | 1 | 0.2 |  | 0
1061 | 소재기술 | 음극재 2팀 | 샘플 제작 실험 | 셀 제작 | 모노셀 제작 | 모노셀 degas & resealing | 모노셀 resealing | degas 장비에서 모노셀 re-실링(진공압착) | degas 장비 | [7 empty] | 연구원 | 1 | 0.2 | 30 | 72 | 0.2 | 39 | 93.6 | 1 소재 10개 |  |  |  | 연구원 | 1 | 0.2 |  | 0 | 연구원 | 1 | 0.2 |  | 0 | 연구원 | 1 | 0.2 |  | 0 | 연구원 | 1 | 0.2 |  | 0
1062 | 소재기술 | 음극재 2팀 | 전기화학평가 | 셀 평가_모노셀 | 모노셀_지그체결 | 모노셀 지그 체결 | zig 체결 | 지그 체결 (우레탄폼 cutting 포함) | 모노셀용 jig, 실리콘 패드 또는 우레탄폼, 토크렌치 | [7 empty] | 연구원 | 1 | 0.5 | 30 | 180 | 0.5 | 39 | 234 | 1 소재 10개 |  |  |  | 연구원 | 1 | 0.5 |  | 0 | 연구원 | 1 | 0.5 |  | 0 | 연구원 | 1 | 0.5 |  | 0 | 연구원 | 1 | 0.5 |  | 0
1063 | 소재기술 | 음극재 2팀 | 전기화학평가 | 셀 평가_모노셀 | 모노셀_지그체결 | 모노셀 충방전기 지그 체결 | 비어있는 충방전 채널에 모노셀 체결 | 충방전기 챔버로 이동 후, 지그에 모노셀 체결 및 충방전 패턴 설정 등 측정 준비 | 항온챔버, | [7 empty] | 연구원 | 1 | 0.2 | 30 | 72 | 0.2 | 39 | 93.6 | 1 소재 10개 |  |  |  | 연구원 | 1 | 0.2 |  | 0 | 연구원 | 1 | 0.2 |  | 0 | 연구원 | 1 | 0.2 |  | 0 | 연구원 | 1 | 0.2 |  | 0
1064 | 소재기술 | 음극재 2팀 | 전기화학평가 | 셀 평가_모노셀 | 모노셀 용량/ 저항 평가 | 용량 및 저항 분석 | 모노셀 용량 및 HPPC 평가 | 모노셀 용량 및 HPPC 평가 진행 | PNE충방전기 (5V, 1A) , PC, 항온 챔버 | [7 empty] | 연구원 | 0 | 60 | 30 | 0 | 60 | 39 | 0 | 1 소재 10개 |  |  |  | 연구원 | 0 | 60 |  | 0 | 연구원 | 0 | 60 |  | 0 | 연구원 | 0 | 60 |  | 0 | 연구원 | 0 | 60 |  | 0
1065 | 소재기술 | 음극재 2팀 | 전기화학평가 | 셀 평가_모노셀 | 모노셀 용량/ 저항 평가 | 용량 및 저항 분석 | Data 정리 | data 추출 및 정리 |  |  |  |  | 초가 HPPC 측정 raw data | 초기 용량, SOC 별 저항 값, SOC 저항 그래프 |  |  | 연구원 | 1 | 0.5 | 30 | 180 | 0.5 | 39 | 234 | 1 소재 10개 |  |  |  | 연구원 | 1 | 0.5 |  | 0 | 연구원 | 1 | 0.5 |  | 0 | 연구원 | 1 | 0.5 |  | 0 | 연구원 | 1 | 0.5 |  | 0
1066 | 소재기술 | 음극재 2팀 | 전기화학평가 | 셀 평가_모노셀 | 모노셀 용량/ 저항 평가 | 용량 및 저항 분석 | 추가 평가를 위한 셀 선별 | 저항 유사한 순으로 셀 선별 | [8 empty] | 연구원 | 1 | 0.5 | 30 | 180 | 0.5 | 39 | 234 | 1 소재 10개 |  |  |  | 연구원 | 1 | 0.5 |  | 0 | 연구원 | 1 | 0.5 |  | 0 | 연구원 | 1 | 0.5 |  | 0 | 연구원 | 1 | 0.5 |  | 0
1067 | 소재기술 | 음극재 2팀 | 전기화학평가 | 셀 평가_모노셀 | 모노셀 용량/ 저항 평가 | 용량 및 저항 분석 | 비어있는 충방전 채널에 모노셀 체결 (상온수명/고온수명/고온저장 각각) | 선별된 셀을 각각 상온/고온 충방전 챔버에 체결 및 충방전 패턴 설정/저장 설정, 고온 저장용 셀은 충전 후 별도 챔버에 보관 (HPPC 후 초기) | PNE충방전기 (5V, 1A) , PC, 항온 챔버 PNE solution(PESC 04-0.01~0.1) or TOYO system(Toscat-3000)) | [7 empty] | 연구원 | 1 | 0.5 | 30 | 180 | 0.5 | 39 | 234 | 1 소재 3개 |  |  |  | 연구원 | 1 | 0.5 |  | 0 | 연구원 | 1 | 0.5 |  | 0 | 연구원 | 1 | 0.5 |  | 0 | 연구원 | 1 | 0.5 |  | 0
1068 | 소재기술 | 음극재 2팀 | 전기화학평가 | 셀 평가_모노셀 | 모노셀 수명 평가 | 수명 평가 | 셀 평가 (상온수명) | 선별된 셀을 상온수명 평가 진행 (~600cyc., 100cyc마다 저항 측정) | PNE solution(PESC 04-0.01~0.1) or TOYO system(Toscat-3000)) |  |  |  |  | 용량, 용량 유지율, 저항, 저항 증가율 |  |  | 연구원 | 0 | 1800 | 30 | 0 | 1800 | 39 | 0 | 1 소재 3개 |  | 상온수명 및 100cyc.마다의 저항 |  | 연구원 | 1 |  |  | 0 | 연구원 | 1 |  |  | 0 | 연구원 | 1 |  |  | 0 | 연구원 | 1 |  |  | 0
1069 | 소재기술 | 음극재 2팀 | 전기화학평가 | 셀 평가_모노셀 | 모노셀 수명 평가 | 수명 평가 | 셀 평가 (고온수명) | 선별된 셀을 고온수명 평가 진행 (~600cyc., 100cyc마다 저항 측정) | 고온 챔버, PNE solution(PESC 04-0.01~0.1) or TOYO system(Toscat-3000)) |  |  |  |  | 용량 유지율 |  |  | 연구원 | 0 | 1800 | 30 | 0 | 1800 | 39 | 0 | 1 소재 3개 |  | 고온 수명 및 100cyc.마다의 저항 |  | 연구원 | 1 |  |  | 0 | 연구원 | 1 |  |  | 0 | 연구원 | 1 |  |  | 0 | 연구원 | 1 |  |  | 0
1070 | 소재기술 | 음극재 2팀 | 전기화학평가 | 셀 평가_모노셀 | 모노셀 고온 성능 평가 | 고온 내구성 평가 | 셀 평가 (고온저장) | 선별된 셀을 고온 저장 평가 진행 (60℃챔버 보관 후 1w, 2w, 4w, 6w, 8w 마다 저항 측정) | [5 empty] | 용량 유지율 |  |  | 연구원 | 1 | 1 | 30 | 360 | 1 | 39 | 468 | 1 소재 3개 |  | 고온보관에 따른 셀 저항 |  | 연구원 | 1 | 1 |  | 0 | 연구원 | 1 | 1 |  | 0 | 연구원 | 1 | 1 |  | 0 | 연구원 | 1 | 1 |  | 0
1071 | 소재기술 | 음극재 2팀 | 전기화학평가 | 셀 평가_모노셀 | 모노셀 평가 | 모노셀 평가 Data 정리 | Data 정리 | data 추출 및 정리, 그래프 그리기 등 (수명, 저장 수시 정리 필요) | 진공챔버 |  |  |  | 수명, 저장 측정 raw data |  |  |  | 연구원 | 1 | 0.2 | 30 | 72 | 0.2 | 39 | 93.6 | 1 소재 9개 |  | 수명/저장 retention, 저장 증가율 등 |  | 연구원 | 1 | 0.2 |  | 0 | 연구원 | 1 | 0.2 |  | 0 | 연구원 | 1 | 0.2 |  | 0 | 연구원 | 1 | 0.2 |  | 0
1072 | 소재기술 | 음극재 2팀 | 샘플 제작 실험 | 셀 제작 | 모노셀 제작_Swelling 평가용 | 모노셀 swelling 평가 | 건조된 셀 실링 후, degas 장비로 이동 | 건조된 2-stacked bicell 실링 후, degas 장비가 있는 드라이룸으로 이동 (전해액, 피펫 등 준비) | 스포이드 | [7 empty] | 연구원 | 1 | 0.2 | 30 | 72 | 0.2 | 39 | 93.6 | 1 소재 5개 |  |  |  | 연구원 | 1 | 0.2 |  | 0 | 연구원 | 1 | 0.2 |  | 0 | 연구원 | 1 | 0.2 |  | 0 | 연구원 | 1 | 0.2 |  | 0
1073 | 소재기술 | 음극재 2팀 | 샘플 제작 실험 | 셀 제작 | 모노셀 제작_Swelling 평가용 | 모노셀 swelling 평가 | 전해액 주액 | 건조된 2-stacked bicell 에 전해액 주액 | 진공챔버 | [7 empty] | 연구원 | 1 | 0.1 | 30 | 36 | 0.1 | 39 | 46.8 | 1 소재 5개 |  |  |  | 연구원 | 1 | 0.1 |  | 0 | 연구원 | 1 | 0.1 |  | 0 | 연구원 | 1 | 0.1 |  | 0 | 연구원 | 1 | 0.1 |  | 0
1074 | 소재기술 | 음극재 2팀 | 샘플 제작 실험 | 셀 제작 | 모노셀 제작_Swelling 평가용 | 모노셀 swelling 평가 | 전해액 wetting | 진공챔버에서 30초씩 2번 vaccum 시행 | degas장비 | [7 empty] | 연구원 | 1 | 0.2 | 30 | 72 | 0.2 | 39 | 93.6 | 1 소재 5개 |  |  |  | 연구원 | 1 | 0.2 |  | 0 | 연구원 | 1 | 0.2 |  | 0 | 연구원 | 1 | 0.2 |  | 0 | 연구원 | 1 | 0.2 |  | 0
1075 | 소재기술 | 음극재 2팀 | 샘플 제작 실험 | 셀 제작 | 모노셀 제작_Swelling 평가용 | 모노셀 swelling 평가 | 모노셀 실링 | degas 장비에서 셀 실링(진공압착) | [8 empty] | 연구원 | 0 | 24 | 30 | 0 | 24 | 39 | 0 | 1 소재 5개 |  |  |  | 연구원 | 0 | 24 |  | 0 | 연구원 | 0 | 24 |  | 0 | 연구원 | 0 | 24 |  | 0 | 연구원 | 0 | 24 |  | 0
1076 | 소재기술 | 음극재 2팀 | 샘플 제작 실험 | 셀 제작 | 모노셀 제작_Swelling 평가용 | 모노셀 swelling 평가 | 상온 wetting | degas 공정없이 1일 wetting | 지그 | [7 empty] | 연구원 | 1 | 0.3 | 30 | 108 | 0.3 | 39 | 140.4 | 1 소재 5개 |  |  |  | 연구원 | 1 | 0.3 |  | 0 | 연구원 | 1 | 0.3 |  | 0 | 연구원 | 1 | 0.3 |  | 0 | 연구원 | 1 | 0.3 |  | 0
1077 | 소재기술 | 음극재 2팀 | 전기화학평가 | 셀 평가_모노셀_Swelling 평가 | 모노셀_swelling평가_지그체결 | swelling 평가 소재 지그 체결 | 지그 체결 | 초기 두께 측정용 지그 체결 | [8 empty] | 연구원 | 1 | 0.5 | 30 | 180 | 0.5 | 39 | 234 | 1 소재 5개 |  |  |  | 연구원 | 1 | 0.5 |  | 0 | 연구원 | 1 | 0.5 |  | 0 | 연구원 | 1 | 0.5 |  | 0 | 연구원 | 1 | 0.5 |  | 0
1078 | 소재기술 | 음극재 2팀 | 전기화학평가 | 셀 평가_모노셀_Swelling 평가 | 모노셀_swelling평가 | swelling 평가 소재 물성 측정 | 초기 두께 측정 | 초기 두께 측정 및 기록 | 초기 두께 측정용 jig |  |  |  |  | 초기 두께 (3개 평균) |  |  | 연구원 | 1 | 0.5 | 24.29 | 145.74 | 0.5 | 71.43 | 428.58 | 1 소재 5개 |  |  |  | 연구원 | 1 | 0.5 |  |  | 연구원 | 1 | 0.5 |  |  | 연구원 | 1 | 0.5 |  |  | 연구원 | 1 | 0.5
1079 | 소재기술 | 음극재 2팀 | 전기화학평가 | 셀 평가_모노셀_Swelling 평가 | 모노셀_swelling평가_지그체결 | swelling 평가 소재 지그 체결 | swelling 평가용 지그 체결 | swelling 평가용 지그 체결 | swelling 평가용 jig, 토크렌치, 지그 압력 측정용 로드셀 | [7 empty] | 연구원 | 1 | 0.25 | 24.29 | 72.87 | 0.25 | 71.43 | 214.29 | 1 소재 5개 |  |  |  | 연구원 | 1 | 0.25 |  |  | 연구원 | 1 | 0.25 |  |  | 연구원 | 1 | 0.25 |  |  | 연구원 | 1 | 0.25
1080 | 소재기술 | 음극재 2팀 | 전기화학평가 | 셀 평가_모노셀_Swelling 평가 | 모노셀_swelling평가 | swelling 평가 | 비어 있는 채널에 셀 체결 | 비어 있는 채널에 셀 체결 및 data 로거/SPC 케이블 연결, 충방전 패턴 설정 등 | 데이터로거, SPC케이블, 항온 챔버 | [7 empty] | 연구원 | 1 | 0.15 | 24.29 | 43.722 | 0.15 | 71.43 | 128.574 | 1 소재 5개 |  |  |  | 연구원 | 1 | 0.15 |  |  | 연구원 | 1 | 0.15 |  |  | 연구원 | 1 | 0.15 |  |  | 연구원 | 1 | 0.15
1081 | 소재기술 | 음극재 2팀 | 전기화학평가 | 셀 평가_모노셀_Swelling 평가 | 모노셀_swelling평가 | swelling 평가 | in-situ swelling 평가 | 0.1C 2 cycle, 1C 300 Cycle 진행하며 in-situ sweling 평가 | PNE충방전기 (5V, 1A) , PC, 항온 챔버, 데이터로거, SPC케이블, | [7 empty] | 연구원 | 0 | 800 | 24.29 | 0 | 800 | 71.43 | 0 | 1 소재 5개 |  |  |  | 연구원 | 0 | 800 |  |  | 연구원 | 0 | 800 |  |  | 연구원 | 0 | 800 |  |  | 연구원 | 0 | 800
1082 | 소재기술 | 음극재 2팀 | 전기화학평가 | 셀 평가_모노셀_Swelling 평가 | 모노셀_swelling평가 | swelling 평가 | Data 정리 | data 정리 |  |  |  |  | 수명/두께 변화 raw data | 두께, 두께 변화율 |  |  | 연구원 | 1 | 0.5 | 24.29 | 145.74 | 0.5 | 71.43 | 428.58 | 1 소재 5개 |  | 수명 retention, 두께 변화율 등 |  | 연구원 | 1 | 0.5 |  |  | 연구원 | 1 | 0.5 |  |  | 연구원 | 1 | 0.5 |  |  | 연구원 | 1 | 0.5
1083 | 소재기술 | 분리막 1팀 | 분석/측정 실험 | 분리막 분석 실험 | 분리막 두께 측정 | 분리막 두께 확인 | 분리막 타발 | 분리막 5 x 5 cm 타발한다. | 타발기 |  |  |  |  | 두께, Packing Density |  |  | 연구원 | 1 | 0.25 | 160 | 480 |  | 320 | 960 | 1소재, 3회 | O | 6개로 샘플 증량(자동화시) | 133.3333 |  | 1 | 0.25 | 22.4 | 67.2 |  | 1 | 0.25 | 56.8 | 170.4 |  |  |  |  | 0 |  |  |  |  | 0
1084 | 소재기술 | 분리막 1팀 | 분석/측정 실험 | 분리막 분석 실험 | 분리막 두께 측정 | 분리막 두께 확인 | 분리막 두께 측정 | 분리막의 상/하/좌/우/중앙 5 point 두께 측정한다. | Mitutoyo VL-50S |  |  |  |  | 두께, Packing Density |  |  | 연구원 | 1 | 0.25 | 160 | 480 |  | 320 | 960 | 1소재, 3회 |  |  | 133.3333 |  |  | 0.25 |  |  |  |  | 0.25
1085 | 소재기술 | 분리막 1팀 | 분석/측정 실험 | 분리막 분석 실험 | 분리막 무게 측정 | 분리막 무게 확인 | 분리막 타발 | 분리막 5 x 5 cm 타발한다. | 타발기 |  |  |  |  | 로딩(무게), Packing Density |  |  | 연구원 | 1 | 0.25 | 160 | 480 |  | 384 | 1152 | 1소재, 3회 |  |  | 160 |  | 1 | 0.25 | 22.4 | 67.2 |  | 1 | 0.25 | 56.8 | 170.4 |  |  |  |  | 0 |  |  |  |  | 0
1086 | 소재기술 | 분리막 1팀 | 분석/측정 실험 | 분리막 분석 실험 | 분리막 무게 측정 | 분리막 무게 확인 | 분리막 무게 측정 | 분리막의 무게를 측정한다. | 정밀 저울 |  |  |  |  | 로딩(무게), Packing Density |  |  | 연구원 | 1 | 0.25 | 160 | 480 |  | 160 | 480 | 1소재, 3회 |  |  | 66.66667 |  |  | 0.25 |  |  |  |  | 0.25
1087 | 소재기술 | 분리막 1팀 | 분석/측정 실험 | 분리막 분석 실험 | 분리막 통기성 측정 | 분리막 통기도 확인 | 분리막 타발 | 분리막 5 x 5 cm 타발한다. | 타발기 |  |  |  |  | 통기도 |  |  | 연구원 | 1 | 0.25 | 160 | 480 |  | 160 | 480 | 1소재, 3회 | O |  | 66.66667 |  | 1 | 0.25 | 22.4 | 67.2 |  | 1 | 0.25 | 56.8 | 170.4 |  |  |  |  | 0 |  |  |  |  | 0
1088 | 소재기술 | 분리막 1팀 | 분석/측정 실험 | 분리막 분석 실험 | 분리막 통기성 측정 | 분리막 통기도 확인 | 분리막 통기도 측정 | 분리막의 통기도 측정한다. | 통기도 장비 |  |  |  |  | 통기도 |  |  | 연구원 | 1 | 0.25 | 160 | 480 |  | 160 | 480 | 1소재, 3회 |  |  | 66.66667 |  |  | 0.25 |  |  |  |  | 0.25
1089 | 소재기술 | 분리막 1팀 | 분석/측정 실험 | 분리막 분석 실험 | Puncture stress | 분리막 강도 측정 | 분리막 타발 후, 장비에 분리막 고정 | 5cm x 5cm 로 타발 된 분리막을 고정한다. | AMETEK UTM 장비 |  |  |  |  | Puncture |  |  | 연구원 | 1 | 0.125 | 64 | 96 |  | 64 | 96 | 1소재, 3회 | O |  | 26.66667 |  | 1 | 0.125 | 22.4 | 33.6 |  | 1 | 0.125 | 56.8 | 85.2 |  |  |  |  | 0 |  |  |  |  | 0
1090 | 소재기술 | 분리막 1팀 | 분석/측정 실험 | 분리막 분석 실험 | Puncture stress | 분리막 강도 측정 | Needle의 위치를 분리막에 맞닿게 위치 조절 | Needle의 위치를 분리막에 맞닿게 위치 조절한다. | AMETEK UTM 장비 |  |  |  |  | Puncture |  |  | 연구원 | 1 | 0.125 | 64 | 96 |  | 64 | 96 | 1소재, 3회 |  |  | 26.66667 |  | 1 | 0.125 | 22.4 | 33.6 |  | 1 | 0.125 | 56.8 | 85.2 |  |  |  |  | 0 |  |  |  |  | 0
1091 | 소재기술 | 분리막 1팀 | 분석/측정 실험 | 분리막 분석 실험 | Puncture stress | 분리막 강도 측정 | 천공 강도 측정 프로그램을 실행 | Nexygen 실행 후 천공 테스트 선택 -> 파일명 설정의 순서로 진행 후 샘플명 입력 후 시작한다. | AMETEK UTM 장비 |  |  |  |  | Puncture |  |  | 연구원 | 0 | 0.125 | 64 | 0 |  | 64 | 0 | 1소재, 3회 |  |  | 26.66667 |  | 0 | 0.125 | 22.4 | 0 |  | 0 | 0.125 | 56.8 | 0 |  |  |  |  | 0 |  |  |  |  | 0
1092 | 소재기술 | 분리막 1팀 | 분석/측정 실험 | 분리막 분석 실험 | Puncture stress | 분리막 강도 측정 | Data 분석 및 추출 | 데이터를 취득한다. | AMETEK UTM 장비 |  |  |  |  | Puncture |  |  | 연구원 | 1 | 0.125 | 64 | 96 |  | 64 | 96 | 1소재, 3회 |  |  | 26.66667 |  | 1 | 0.125 | 22.4 | 33.6 |  | 1 | 0.125 | 56.8 | 85.2 |  |  |  |  | 0 |  |  |  |  | 0
1093 | 소재기술 | 분리막 1팀 | 분석/측정 실험 | 분리막 분석 실험 | Tensile strength (인장강도) | 분리막 인장강도 측정 | 분리막 타발 | 분리막을 15 mm x 200 mm로 MD/TD 방향 구분하여 6ea 샘플 준비한다 | AMETEK UTM 장비 |  |  |  |  | Tensile strength |  |  | 연구원 | 1 | 0.125 | 64 | 96 |  | 320 | 480 | 1소재, 2회 | O | 10개로 샘플 증량(자동화시) | 133.3333 |  | 1 | 0.125 | 22.4 | 33.6 |  | 1 | 0.125 | 56.8 | 85.2 |  |  |  |  | 0 |  |  |  |  | 0
1094 | 소재기술 | 분리막 1팀 | 분석/측정 실험 | 분리막 분석 실험 | Tensile strength (인장강도) | 분리막 인장강도 측정 | 장비에 분리막 고정 | 타발된 분리막을 인장 강도 Jig에 100 mm로 고정한다. | AMETEK UTM 장비 |  |  |  |  | Tensile strength |  |  | 연구원 | 1 | 0.125 | 64 | 96 |  | 320 | 480 | 1소재, 2회 |  |  | 133.3333 |  | 0 | 0.125 | 22.4 | 0 |  | 0 | 0.125 | 56.8 | 0 |  |  |  |  | 0 |  |  |  |  | 0
1095 | 소재기술 | 분리막 1팀 | 분석/측정 실험 | 분리막 분석 실험 | Tensile strength (인장강도) | 분리막 인장강도 측정 | 인장 강도 측정 프로그램 실행 | 인장 강도 테스트 선택 -> 파일명 설정의 순서로 진행 후 샘플명 입력 후 시작한다. | AMETEK UTM 장비 |  |  |  |  | Tensile strength |  |  | 연구원 | 0 | 0.125 | 64 | 0 |  | 320 | 0 | 1소재, 2회 |  |  | 133.3333 |  | 1 | 0.125 | 22.4 | 33.6 |  | 1 | 0.125 | 56.8 | 85.2 |  |  |  |  | 0 |  |  |  |  | 0
1096 | 소재기술 | 분리막 1팀 | 분석/측정 실험 | 분리막 분석 실험 | Tensile strength (인장강도) | 분리막 인장강도 측정 | Data 분석 및 추출 | 데이터를 취득한다. | AMETEK UTM 장비 |  |  |  |  | Tensile strength |  |  | 연구원 | 1 | 0.125 | 64 | 96 |  | 320 | 480 | 1소재, 2회 |  |  | 133.3333 |  |  | 0.125 |  |  |  |  | 0.125 | 56.8
1097 | 소재기술 | 분리막 1팀 | 분석/측정 실험 | 분리막 분석 실험 | Dry 열수축 테스트 | 분리막 dry 상태 열물성 측정 | 분리막 타발하여 준비 | 분리막을 5 x 5 cm 타발한다. | heating oven |  |  |  |  | Dry 열수축 |  |  | 연구원 | 1 | 0.1 | 64 | 76.8 |  | 64 | 76.8 | 1소재, 3회 | X |  | 26.66667 |  | 1 | 0.1 | 22.4 | 26.88 |  | 1 | 0.1 | 37.2 | 44.64 |  |  |  |  | 0 |  |  |  |  | 0
1098 | 소재기술 | 분리막 1팀 | 분석/측정 실험 | 분리막 분석 실험 | Dry 열수축 테스트 | 분리막 dry 상태 열물성 측정 | 오븐내에 분리막 가열 진행 | 오븐에 A4 11장 x 11장 스택 사이에 분리막을 넣은 후 30분간 가열 | heating oven |  |  |  |  | Dry 열수축 |  |  | 연구원 | 0 | 0.5 | 64 | 0 |  | 64 | 0 | 1소재, 3회 |  |  | 26.66667 |  | 0 | 0.5 | 22.4 | 0 |  | 0 | 0.5 | 37.2 | 0 |  |  |  |  | 0 |  |  |  |  | 0
1099 | 소재기술 | 분리막 1팀 | 분석/측정 실험 | 분리막 분석 실험 | Dry 열수축 테스트 | 분리막 dry 상태 열물성 측정 | 수축된 분리막 길이 측정 | 분리막 길이 변화를 MD/TD 방향으로 측정한다. | heating oven |  |  |  |  | Dry 열수축 |  |  | 연구원 | 1 | 0.1 | 64 | 76.8 |  | 64 | 76.8 | 1소재, 3회 |  |  | 26.66667 |  | 1 | 0.1 | 22.4 | 26.88 |  | 1 | 0.1 | 37.2 | 44.64 |  |  |  |  | 0 |  |  |  |  | 0
1100 | 소재기술 | 분리막 1팀 | 분석/측정 실험 | 분리막 분석 실험 | Wet 열수축 테스트 | 분리막 wet 상태 열물성 측정 | 분리막 타발하여 준비 | 분리막을 5x5cm 로 타발한다. | heating oven |  |  |  |  | Wet 열수축 |  |  | 연구원 | 1 | 0.3 | 64 | 230.4 |  | 192 | 691.2 | 1소재, 3회 | X | 9개로 샘플 증량(자동화시) | 80 |  | 1 | 0.3 | 22.4 | 80.64 |  | 1 | 0.3 | 7.1 | 25.56 |  |  |  |  | 0 |  |  |  |  | 0
1101 | 소재기술 | 분리막 1팀 | 분석/측정 실험 | 분리막 분석 실험 | Wet 열수축 테스트 | 분리막 wet 상태 열물성 측정 | Al pouch에 분리막을 넣고, 전해액 넣은 후 밀봉 | Al pouch에 분리막을 넣은 후, 전해액을 1g 넣고 밀봉한다 | heating oven |  |  |  |  | Wet 열수축 |  |  | 연구원 | 1 | 0.1 | 64 | 76.8 |  | 192 | 230.4 | 1소재, 3회 |  |  | 80 |  | 1 | 0.1 | 22.4 | 26.88 |  | 1 | 0.1 | 7.1 | 8.52 |  |  |  |  | 0 |  |  |  |  | 0
1102 | 소재기술 | 분리막 1팀 | 분석/측정 실험 | 분리막 분석 실험 | Wet 열수축 테스트 | 분리막 wet 상태 열물성 측정 | 30분간 분리막을 가열 | 오븐에 30분 간 방치한다. | heating oven |  |  |  |  | Wet 열수축 |  |  | 연구원 | 0 | 0.5 | 64 | 0 |  | 192 | 0 | 1소재, 3회 |  |  | 80 |  | 0 | 0.5 | 22.4 | 0 |  | 0 | 0.5 | 7.1 | 0 |  |  |  |  | 0 |  |  |  |  | 0
1103 | 소재기술 | 분리막 1팀 | 분석/측정 실험 | 분리막 분석 실험 | Wet 열수축 테스트 | 분리막 wet 상태 열물성 측정 | 수축된 분리막 길이 측정 | 분리막 길이 변화를 MD/TD 방향으로 측정한다. | heating oven |  |  |  |  | Wet 열수축 |  |  | 연구원 | 1 | 0.1 | 64 | 76.8 |  | 192 | 230.4 | 1소재, 3회 |  |  | 80 |  | 1 | 0.1 | 22.4 | 26.88 |  | 1 | 0.1 | 7.1 | 8.52 |  |  |  |  | 0 |  |  |  |  | 0
1104 | 소재기술 | 분리막 1팀 | 분석/측정 실험 | 분리막 분석 실험 | 내압축성 분석 | 분리막 내압축도 측정 | 분리막 타발 | 분리막을 5 x 5 cm 타발한다. | 타발기 |  |  |  |  | 분리막 Pressed 물성 (두께,PD,Porosity) |  |  | 연구원 | 1 | 1 | 40 | 480 |  | 600 | 7200 | 1소재, 3회 | O 3 | 온도 조건 3개x압력 조건 3개x 샘플 5개 | 250 |  | 1 | 1 | 2.8 | 33.6 |  | 1 | 1 | 28.6 | 343.2
1105 | 소재기술 | 분리막 1팀 | 분석/측정 실험 | 분리막 분석 실험 | 내압축성 분석 | 분리막 내압축도 측정 | 내압축전 두께/통기도 측정 | 내압축 진행하기 전 두께/통기도를 측정한다. | Mitutoyo VL-50S/통기도 장비 |  |  |  |  | 분리막 Pressed 물성 (두께,PD,Porosity) |  |  | 연구원 | 1 | 1 | 40 | 480 |  | 600 | 7200 | 1소재, 3회 |  |  | 250 |  | 0 | 1 | 2.8 | 0 |  | 0 | 1 | 28.6 | 0
1106 | 소재기술 | 분리막 1팀 | 분석/측정 실험 | 분리막 분석 실험 | 내압축성 분석 | 분리막 내압축도 측정 | heat press 진행 | 설정한 온도/압력/시간 동안 분리막 샘플을 hot press로 누른다 | hot press |  |  |  |  | 분리막 Pressed 물성 (두께,PD,Porosity) |  |  | 연구원 | 0 | 1 | 40 | 0 |  | 600 | 0 | 1소재, 3회 |  |  | 250 |  | 1 | 1 | 2.8 | 33.6 |  | 1 | 1 | 28.6 | 343.2
1107 | 소재기술 | 분리막 1팀 | 분석/측정 실험 | 분리막 분석 실험 | 내압축성 분석 | 분리막 내압축도 측정 | 압축 후 두께/통기도 측정 | 압축 후 두께/통기도 변화를 확인한다. | Mitutoyo VL-50S/통기도 장비 |  |  |  |  | 분리막 Pressed 물성 (두께,PD,Porosity) |  |  | 연구원 | 1 | 1 | 40 | 480 |  | 600 | 7200 | 1소재, 3회 |  |  | 250 |  | 0 | 1 | 2.8 | 0 |  | 0 | 1 | 28.6 | 0
1108 | 소재기술 | 분리막 1팀 | 분석/측정 실험 | 분리막 분석 실험 | TMA 분석 | 분리막 열물성 측정 | 분리막 타발하여 준비 | 0.5 mm x 10 mm로 타발된 분리막 시편이 준비되면 DMA850 장비의 전원을 켜고, Idle 상태가 될 때까지 기다린다. TRIOS 프로그램을 실행하여 DMA850 “Connect”  “Experiment”에서 샘플명을 입력한다. | DMA 850 |  |  |  |  | 열적 물성 데이터 (melt down 온도) |  |  | 연구원 | 1 | 0.04347826 | 16 | 8.347826 |  | 16 | 8.347826 | 1소재, 2회 | X |  | 6.666667 |  | 1 | 0.04347826 | 2.8 | 1.46087 |  | 1 | 0.04347826 | 28.6 | 14.92174 |  |  |  |  | 0 |  |  |  |  | 0
1109 | 소재기술 | 분리막 1팀 | 분석/측정 실험 | 분리막 분석 실험 | TMA 분석 | 분리막 열물성 측정 | 장비에 분리막 고정 후 열특성 측정 | 커버를 열어 Tension clamp 간 거리(Position)를 10mm로 설정하고 “Lock” 버튼을 눌러 지그 간 거리를 고정시킨 후 지그에 샘플을 고정시킨다. | DMA 850 |  |  |  |  | 열적 물성 데이터 (melt down 온도) |  |  | 연구원 | 1 | 0.04347826 | 16 | 8.347826 |  | 16 | 8.347826 | 1소재, 2회 |  |  | 6.666667 |  | 1 | 0.04347826 | 2.8 | 1.46087 |  | 1 | 0.04347826 | 15.7 | 8.191304 |  |  |  |  | 0 |  |  |  |  | 0
1110 | 소재기술 | 분리막 1팀 | 분석/측정 실험 | 분리막 분석 실험 | TMA 분석 | 분리막 열물성 측정 | 장비에 분리막 고정 후 열특성 측정 | 샘플 고정이 완료되면 장비의 커버를 닫아 잠근 후 “Float” 버튼을 누르고, Measure 버튼을 눌러 측정을 시작한다. | DMA 850 |  |  |  |  | 열적 물성 데이터 (melt down 온도) |  |  | 연구원 | 0 | 0.8695652 | 16 | 0 |  | 16 | 0 | 1소재, 2회 |  |  | 6.666667 |  | 0 | 0.8695652 | 2.8 | 0 |  | 0 | 0.8695652 | 15.7 | 0 |  |  |  |  | 0 |  |  |  |  | 0
1111 | 소재기술 | 분리막 1팀 | 분석/측정 실험 | 분리막 분석 실험 | TMA 분석 | 분리막 열물성 측정 | Data 분석 및 추출 | 데이터를 취득한다. | DMA 850 |  |  |  | 분리막 두께 | 열적 물성 데이터 (melt down 온도) |  |  | 연구원 | 1 | 0.04347826 | 16 | 8.347826 |  | 16 | 8.347826 | 1소재, 2회 |  |  | 6.666667 |  | 1 | 0.04347826 | 2.8 | 1.46087 |  | 1 | 0.04347826 | 15.7 | 8.191304 |  |  |  |  | 0 |  |  |  |  | 0
1112 | 소재기술 | 분리막 1팀 | 분석/측정 실험 | 분리막 분석 실험 | ER 분석 | 분리막 단품 저항 측정 | 분리막 타발하여 준비 | 19Φ로 분리막을 타발한다. | Potentiostat VSP-300 |  |  |  |  | 분리막 단품 저항 |  |  | 연구원 | 1 | 0.09803922 | 64 | 75.29412 |  | 384 | 451.7647 | 1소재, 15회 | O 2 | Initial, 온도 조건 3개x압력 조건 3개x샘플 10개 = 90ea | 160 |  | 1 | 0.09803922 | 11.2 | 13.17647 |  | 1 | 0.09803922 | 42.6 | 50.11765 |  |  |  |  | 0 |  |  |  |  | 0
1113 | 소재기술 | 분리막 1팀 | 분석/측정 실험 | 분리막 분석 실험 | ER 분석 | 분리막 단품 저항 측정 | 코인셀 조립 | 코인셀을 조립한다. | Potentiostat VSP-300 |  |  |  |  | 분리막 단품 저항 |  |  | 연구원 | 1 | 0.106383 | 64 | 81.70213 |  | 384 | 490.2128 | 1소재, 15회 |  |  | 160 |  | 1 | 0.106383 | 11.2 | 14.29787 |  | 1 | 0.106383 | 42.6 | 54.38298 |  |  |  |  | 0 |  |  |  |  | 0
1114 | 소재기술 | 분리막 1팀 | 분석/측정 실험 | 분리막 분석 실험 | ER 분석 | 분리막 단품 저항 측정 | Wetting 진행 | 3시간 이상의 충분한 wetting을 진행한다. | Potentiostat VSP-300 |  |  |  |  | 분리막 단품 저항 |  |  | 연구원 | 0 | 0.6976744 | 64 | 0 |  | 384 | 0 | 1소재, 15회 |  |  | 160 |  | 0 | 0.6976744 | 11.2 | 0 |  | 0 | 0.6976744 | 42.6 | 0 |  |  |  |  | 0 |  |  |  |  | 0
1115 | 소재기술 | 분리막 1팀 | 분석/측정 실험 | 분리막 분석 실험 | ER 분석 | 분리막 단품 저항 측정 | EIS 측정 | EIS 장비를 통해 bulk 저항을 측정하여 ER을 확인한다. | Potentiostat VSP-300 |  |  |  |  | 분리막 단품 저항 |  |  | 연구원 | 1 | 0.5555556 | 64 | 426.6667 |  | 384 | 2560 | 1소재, 15회 |  |  | 160 |  | 1 | 0.5555556 | 11.2 | 74.66667 |  | 1 | 0.5555556 | 42.6 | 284 |  |  |  |  | 0 |  |  |  |  | 0
1116 | 소재기술 | 분리막 1팀 | 분석/측정 실험 | 분리막 분석 실험 | ER 분석 | 분리막 단품 저항 측정 | Data 분석 및 추출 | 데이터를 취득한다. | Potentiostat VSP-300 |  |  |  |  | 분리막 단품 저항 |  |  | 연구원 | 1 | 0.1111111 | 64 | 85.33333 |  | 384 | 512 | 1소재, 15회 |  |  | 160 |  | 1 | 0.1111111 | 11.2 | 14.93333 |  | 1 | 0.1111111 | 42.6 | 56.8 |  |  |  |  | 0 |  |  |  |  | 0
1117 | 소재기술 | 분리막 1팀 | 분석/측정 실험 | 분리막 분석 실험 | SEM 분석 | 표면 이미지 분석 | 샘플링 | 샘플홀더에 카본테이브 부착 후, 샘플 부착 | SEM |  |  |  |  | 샘플 이미지 |  |  | 연구원 | 1 | 0.05 | 160 | 96 |  | 160 | 96 | 1소재, 1회 | X |  | 66.66667 |  | 1 | 0.05 | 25.2 | 15.12 |  | 1 | 0.05 | 26.7 | 16.02 |  |  |  |  | 0 |  |  |  |  | 0
1118 | 소재기술 | 분리막 1팀 | 분석/측정 실험 | 분리막 분석 실험 | SEM 분석 | 표면 이미지 분석 | 샘플 홀더 장비로 투입 | 샘플 홀더 장비로 투입 | SEM |  |  |  |  | 샘플 이미지 |  |  | 연구원 | 1 | 0.05 | 160 | 96 |  | 160 | 96 | 1소재, 1회 |  |  | 66.66667 |  |  | 0.05 |  |  |  |  | 0.05 | [6 empty] | 0 |  |  |  |  | 0
1119 | 소재기술 | 분리막 1팀 | 분석/측정 실험 | 분리막 분석 실험 | SEM 분석 | 표면 이미지 분석 | 이미지 생성 | 원하는 샘플 SEM 이미지 (입자의 형태를 잘 확인할 수 있는) 확인 후 배율별로 각각 캡쳐 | SEM |  |  |  |  | 샘플 이미지 |  |  | 연구원 | 0 | 0.1 | 160 | 0 |  | 160 | 0 | 1소재, 1회 |  |  | 66.66667 |  | 0 | 0.1 | 25.2 | 0 |  | 0 | 0.1 | 26.7 | 0 |  |  |  |  | 0 |  |  |  |  | 0
1120 | 소재기술 | 분리막 1팀 | 분석/측정 실험 | 분리막 분석 실험 | SEM 분석 | 표면 이미지 분석 | EDS 분석 | EDS 분석 | SEM |  |  |  |  | 샘플 이미지 |  |  | 연구원 | 0 | 0.6 | 160 | 0 |  | 160 | 0 | 1소재, 1회 |  |  | 66.66667 |  | 0 | 0.6 | 25.2 | 0 |  | 0 | 0.6 | 26.7 | 0 |  |  |  |  | 0 |  |  |  |  | 0
1121 | 소재기술 | 분리막 1팀 | 분석/측정 실험 | 분리막 분석 실험 | SEM 분석 | 표면 이미지 분석 | Data 저장 | Data 저장 후 추출 | SEM |  |  |  |  | 샘플 이미지 |  |  | 연구원 | 1 | 0.1 | 160 | 192 |  | 160 | 192 | 1소재, 1회 |  |  | 66.66667 |  | 1 | 0.1 | 25.2 | 30.24 |  | 1 | 0.1 | 26.7 | 32.04 |  |  |  |  | 0 |  |  |  |  | 0
1122 | 소재기술 | 분리막 1팀 | 분석/측정 실험 | 분리막 분석 실험 | SEM 분석 | 표면 이미지 분석 | 샘플 홀더 자동 배출 | 샘플 홀더 배출 | SEM |  |  |  |  | 샘플 이미지 |  |  | 연구원 | 1 | 0.05 | 160 | 96 |  | 160 | 96 | 1소재, 1회 |  |  | 66.66667 |  | 1 | 0.05 | 25.2 | 15.12 |  | 1 | 0.05 | 26.7 | 16.02 |  |  |  |  | 0 |  |  |  |  | 0
1123 | 소재기술 | 분리막 1팀 | 분석/측정 실험 | 분리막 분석 실험 | SEM 분석 | 표면 이미지 분석 | 샘플 홀더 자동 배출 | 샘플 홀더 배출 | SEM |  |  |  |  | 샘플 이미지 |  |  | 연구원 | 1 | 0.05 | 160 | 96 |  | 160 | 96 | 1소재, 1회 |  |  | 66.66667 |  |  | 0.05 |  |  |  |  | 0.05 | [6 empty] | 0 |  |  |  |  | 0
1124 | 소재기술 | 분리막 1팀 | 분석/측정 실험 | 분리막 분석 실험 | CLSM 분석 | 표면 거칠기 분석 | 샘플링 | 분리막을 타발하여 CLSM 분석 샘플링 진행한다. | CLSM |  |  |  |  | 표면 거칠기 (Sa) |  |  | 연구원 | 1 | 0.1 | 160 | 192 |  | 160 | 192 | 1소재, 1회 | X |  | 66.66667 |  | 1 | 0.1 | 2.8 | 3.36 |  | 1 | 0.1 | 9.9 | 11.88 |  |  |  |  | 0 |  |  |  |  | 0
1125 | 소재기술 | 분리막 1팀 | 분석/측정 실험 | 분리막 분석 실험 | CLSM 분석 | 표면 거칠기 분석 | CLSM 분석 | CLSM 분석 진행한다. | CLSM |  |  |  |  | 표면 거칠기 (Sa) |  |  | 연구원 | 0 | 0.8 | 160 | 0 |  | 160 | 0 | 1소재, 1회 |  |  | 66.66667 |  | 0 | 0.8 | 2.8 | 0 |  | 0 | 0.8 | 9.9 | 0 |  |  |  |  | 0 |  |  |  |  | 0
1126 | 소재기술 | 분리막 1팀 | 분석/측정 실험 | 분리막 분석 실험 | CLSM 분석 | 표면 거칠기 분석 | Data 저장 | 데이터를 취득한다. | CLSM |  |  |  |  | 표면 거칠기 (Sa) |  |  | 연구원 | 1 | 0.1 | 160 | 192 |  | 160 | 192 | 1소재, 1회 |  |  | 66.66667 |  | 1 | 0.1 | 2.8 | 3.36 |  | 1 | 0.1 | 9.9 | 11.88 |  |  |  |  | 0 |  |  |  |  | 0
1127 | 소재기술 | 분리막 1팀 | 분석/측정 실험 | 분리막 분석 실험 | 수분 함량 측정 (분리막) | 분리막/무기물 수분 함량 분석 | 샘플링전 준비 | 무기물 혹은 분리막 타발 후 시료 무게 측정 | Metrohm사 Oven method |  |  |  |  | 측정 시간, 시료 넘버, 기입한 무게, 수분 함량(측정값-블랭크값) |  |  | 연구원 | 1 | 0.1 | 0.25 | 0.3 |  | 0.25 | 0.3 | 1소재, 3회 | X |  | 0.1041667 |  | 1 | 0.1 | 2.8 | 3.36 |  | 1 | 0.1 | 0 | 0 |  |  |  |  | 0 |  |  |  |  | 0
1128 | 소재기술 | 분리막 1팀 | 분석/측정 실험 | 분리막 분석 실험 | 수분 함량 측정 (분리막) | 분리막/무기물 수분 함량 분석 | 샘플링 | 1) 무기물 ① 측정 저울에 분리막 원단 (5x5cm2 @드라이룸에서 24h 건조)을 올린 후 영점 잡는다. ② 무기물을 원단 위에 올려 [무기물]의 무게를 측정한다. ③ 분리막 원단으로 분리막을 감싼 후 시료를 Vial에 넣고 클램핑한다. ④ Blank 시료 준비한다. (Ref. : 분리막 원단) 2) 분리막 (비교) ① 분리막 무게 측정한 후 Vial에 분리막 넣고 클램핑한다. ② Blank 시료 준비한다 (Ref. : Blank vial) | Metrohm사 Oven method |  |  |  |  | 측정 시간, 시료 넘버, 기입한 무게, 수분 함량(측정값-블랭크값) |  |  | 연구원 | 1 | 0.1 | 0.25 | 0.3 |  | 0.25 | 0.3 | 1소재, 3회 |  |  | 0.1041667 |  | 1 | 0.1 | 2.8 | 3.36 |  | 1 | 0.1 | 0 | 0 |  |  |  |  | 0 |  |  |  |  | 0
1129 | 소재기술 | 분리막 1팀 | 분석/측정 실험 | 분리막 분석 실험 | 수분 함량 측정 (분리막) | 분리막/무기물 수분 함량 분석 | 장비 측정 진행 | N2밸브 Open Flow rate / Temp. 변경1) 및 확인 Blank 측정(Ref.) 2) 시료 측정 3)  Flow rate / Heater temp. 기본값으로 변경  N2밸브 Close 1) Flow rate / Temp. 변경 : [OK] 버튼 클릭  TEMP1=120℃ 변경후 [OK]  TEMP2=120 ℃ 변경 후 [OK]  Gas 60 ml/min 변경후 [OK] (TEMP 기본값 : TEMP1=150 TEMP2=200 / Gas flow rate =56) 2) Blank 측정 : 리모컨 3번 누르기  LCD화면에 [recall method] 선택한 후 ENTER 누르기  Method : [Oven-Blk] ENTER 누르기  빨간 스위치 올리기  [Stirrer] 버튼 누르기  drift 1.0ug/min 이하 될 때까지 대기  Ref. Vial 시료 로딩하기  Ref. 병 needle로 찌르기  무게 1g 입력  START  graph꺼지면 needle 빼기  STOP | Metrohm사 Oven method |  |  |  |  | 측정 시간, 시료 넘버, 기입한 무게, 수분 함량(측정값-블랭크값) |  |  | 연구원 | 0 | 0.7 | 0.25 | 0 |  | 0.25 | 0 | 1소재, 3회 |  |  | 0.1041667 |  | 0 | 0.7 | 2.8 | 0 |  | 0 | 0.7 | 0 | 0 |  |  |  |  | 0 |  |  |  |  | 0
1130 | 소재기술 | 분리막 1팀 | 분석/측정 실험 | 분리막 분석 실험 | 수분 함량 측정 (분리막) | 분리막/무기물 수분 함량 분석 | Data 분석 및 추출 | 데이터를 취득한다. | Metrohm사 Oven method |  |  |  | 시료 개수, 무게, 블랭크 여부(Reference)로 사용 여부 | 측정 시간, 시료 넘버, 기입한 무게, 수분 함량(측정값-블랭크값) |  |  | 연구원 | 1 | 0.1 | 0.25 | 0.3 |  | 0.25 | 0.3 | 1소재, 3회 |  |  | 0.1041667 |  | 1 | 0.1 | 2.8 | 3.36 |  | 1 | 0.1 | 0 | 0 |  |  |  |  | 0 |  |  |  |  | 0
1131 | 소재기술 | 분리막 1팀 | 분석/측정 실험 | 분리막 분석 실험 | 기공구조분석 | 원단 pore size 분석 | 분리막 샘플링 | 측정을 위한 분리막을 준비한다. | CFP1500-AE |  |  |  |  | 기공 사이즈 |  |  | 연구원 | 1 | 0.1 | 32 | 38.4 |  | 32 | 38.4 | 1소재, 3회 | X |  | 13.33333 |  | 1 | 0.1 | 0 | 0 |  | 1 | 0.1 | 17.2 | 20.64 |  |  |  |  | 0 |  |  |  |  | 0
1132 | 소재기술 | 분리막 1팀 | 분석/측정 실험 | 분리막 분석 실험 | 기공구조분석 | 원단 pore size 분석 | 원단의 기공 사이즈 확인 및 압축 전/후의 원단의 기공 변형 정도를 파악 | 장비 전원을 켜고 실험용 컴퓨터와 연동되는지 확인한 이후, 압력 밸브와 가스통 밸브를 열어 gauge 공기압을 확인 한다. 그리고 샘플을 홀더에 정확히 끼우고 호스를 연결한다. 컴퓨터에서 Capwin 프로그램을 켜고 Execute → AutoTest를 누른다. Minimum Pressure, Maximum Pressure를 입력하고, Output File Name을 입력 후 “Start Test” 버튼을 눌러 평가를 수행한다 | CFP1500-AE |  |  |  |  | 기공 사이즈 |  |  | 연구원 | 0 | 0.8 | 32 | 0 |  | 32 | 0 | 1소재, 3회 |  |  | 13.33333 |  | 0 | 0.8 | 0 | 0 |  | 0 | 0.8 | 17.2 | 0 |  |  |  |  | 0 |  |  |  |  | 0
1133 | 소재기술 | 분리막 1팀 | 분석/측정 실험 | 분리막 분석 실험 | 기공구조분석 | 원단 pore size 분석 | Data 분석 및 추출 | Mean flow pore diameter 및 Bubble point pore diameter 를 통해 Mean pore와 Max pore size를 확인할 수 있다 | CFP1500-AE |  |  |  |  | 기공 사이즈 |  |  | 연구원 | 1 | 0.1 | 32 | 38.4 |  | 32 | 38.4 | 1소재, 3회 |  |  | 13.33333 |  | 1 | 0.1 | 0 | 0 |  | 1 | 0.1 | 17.2 | 20.64 |  |  |  |  | 0 |  |  |  |  | 0
1134 | 소재기술 | 분리막 1팀 | 분석/측정 실험 | 분리막 분석 실험 | BDV 분석 | 절연파괴전압 측정 | 샘플 준비 | 분리막 5 x 5 cm로 타발하여 20장 준비하고, Al 호일을 타발한다 | 절연파괴전압 장비 |  |  |  |  | 절연파괴전압 |  |  | 연구원 | 1 | 0.45 | 32 | 172.8 |  | 96 | 518.4 | 1소재, 9회 | O | 샘플 1종 당 27회 이상 측정 | 40 |  | 1 | 0.45 | 0 | 0 |  | 1 | 0.45 | 12.9 | 69.66 |  |  |  |  | 0 |  |  |  |  | 0
1135 | 소재기술 | 분리막 1팀 | 분석/측정 실험 | 분리막 분석 실험 | BDV 분석 | 절연파괴전압 측정 | 절연파괴전압 측정 | 장비로 BDV값을 측정한다 | 절연파괴전압 장비 |  |  |  |  | 절연파괴전압 |  |  | 연구원 | 1 | 0.45 | 32 | 172.8 |  | 96 | 518.4 | 1소재, 9회 |  |  | 40 |  | 1 | 0.45 | 0 | 0 |  | 1 | 0.45 | 12.9 | 69.66 |  |  |  |  | 0 |  |  |  |  | 0
1136 | 소재기술 | 분리막 1팀 | 분석/측정 실험 | 분리막 분석 실험 | BDV 분석 | 절연파괴전압 측정 | Data 분석 | 데이터를 취득한다. | 절연파괴전압 장비 |  |  |  |  | 절연파괴전압 |  |  | 연구원 | 1 | 0.1 | 32 | 38.4 |  | 96 | 115.2 | 1소재, 9회 |  |  | 40 |  | 1 | 0.1 | 0 | 0 |  | 1 | 0.1 | 12.9 | 15.48 |  |  |  |  | 0 |  |  |  |  | 0
1137 | 소재기술 | 분리막 1팀 | 분석/측정 실험 | 분리막 분석 실험 | MI | 원단 특성 분석 | 샘플 준비 | 분리막 샘플을 준비한다. | Melt Indexer MI-4 |  |  |  |  | MI |  |  | 연구원 | 1 | 0.1 | 32 | 38.4 |  | 32 | 38.4 | 1소재, 3회 | X |  | 13.33333 |  | 1 | 0.1 | 0 | 0 |  | 1 | 0.1 | 12.9 | 15.48 |  |  |  |  | 0 |  |  |  |  | 0
1138 | 소재기술 | 분리막 1팀 | 분석/측정 실험 | 분리막 분석 실험 | MI | 원단 특성 분석 | 장비 세팅 | 온도가 측정 온도에 도달하면 약 15-30분 정도 일정하게 온도가 유지되도록 기다린다. 드라이브가 상단에 위치하도록 하고 안전커버를 열어준다. Test chamber 를 앞쪽으로 당겨준다. Die를 Test barrel에 넣고, 시료를 test barrel에 채워준다. Test Chamber를 원래 자리로 되돌려 고정하고, Test piston을 결합한다. 안전커버를 닫는다. | Melt Indexer MI-4 |  |  |  |  | MI |  |  | 연구원 | 1 | 0.1 | 32 | 38.4 |  | 32 | 38.4 | 1소재, 3회 |  |  | 13.33333 |  | 1 | 0.1 | 0 | 0 |  | 1 | 0.1 | 12.9 | 15.48 |  |  |  |  | 0 |  |  |  |  | 0
1139 | 소재기술 | 분리막 1팀 | 분석/측정 실험 | 분리막 분석 실험 | MI | 원단 특성 분석 | 장비 측정 | 메인 화면에 “TEST” 버튼을 누르면 측정이 시작된다. | Melt Indexer MI-4 |  |  |  |  | MI |  |  | 연구원 | 0 | 0.7 | 32 | 0 |  | 32 | 0 | 1소재, 3회 |  |  | 13.33333 |  | 0 | 0.7 | 0 | 0 |  | 0 | 0.7 | 12.9 | 0 |  |  |  |  | 0 |  |  |  |  | 0
1140 | 소재기술 | 분리막 1팀 | 분석/측정 실험 | 분리막 분석 실험 | MI | 원단 특성 분석 | Data 정리 | 측정이 완료되면 디스플레이 내 결과를 확인하고, 드라이브를 상단 위치에 있는지 확인하고 안전 커버를 연다. Test Piston, Test Barrel, Die 등 공급된 Tool과 적절한 천을 사용해 Cleaning 한다. | Melt Indexer MI-4 |  |  |  |  | MI |  |  | 연구원 | 1 | 0.1 | 32 | 38.4 |  | 32 | 38.4 | 1소재, 3회 |  |  | 13.33333 |  | 1 | 0.1 | 0 | 0 |  | 1 | 0.1 | 12.9 | 15.48 |  |  |  |  | 0 |  |  |  |  | 0
1141 | 소재기술 | 분리막 1팀 | 분석/측정 실험 | 분리막 분석 실험 | Heat Gurley | 분리막 열물성 분석 | 샘플 준비 | 5cm x 5cm 크기로 샘플링된 분리막을 측정 지그에 체결한다. | 통기도 장비 |  |  |  |  | 통기도 |  |  | 연구원 | 1 | 0.1 | 4 | 4.8 |  | 12 | 14.4 | 1소재, 1회 | X | 3개로 샘플 증량(자동화시) | 5 |  | 1 | 0.1 | 0 | 0 |  | 1 | 0.1 | 4.3 | 5.16 |  |  |  |  | 0 |  |  |  |  | 0
1142 | 소재기술 | 분리막 1팀 | 분석/측정 실험 | 분리막 분석 실험 | Heat Gurley | 분리막 열물성 분석 | 장비 세팅 | 샘플을 체결한 다음, 바탕화면의 “Temp_SEC”를 실행하고, 프로그램 좌측 상단의 ➡를 클릭한다음 우측 하단의 🔴 버튼을 클릭하여 녹색으로 활성화시킨다. | 통기도 장비 |  |  |  |  | 통기도 |  |  | 연구원 | 1 | 0.1 | 4 | 4.8 |  | 12 | 14.4 | 1소재, 1회 |  |  | 5 |  | 1 | 0.1 | 0 | 0 |  | 1 | 0.1 | 4.3 | 5.16 |  |  |  |  | 0 |  |  |  |  | 0
1143 | 소재기술 | 분리막 1팀 | 분석/측정 실험 | 분리막 분석 실험 | Heat Gurley | 분리막 열물성 분석 | 장비 측정 | 마지막으로 중앙 하단의 Temperature 탭에서 적정 패턴을 입력하고, Write, Run을 차례로 클릭하여 Heat gurley를 측정을 시작한다. 측정이 완료되면 바탕화면 data 폴더에 raw data excel file이 생성된다. | 통기도 장비 |  |  |  | 온도 설정 | 통기도 |  |  | 연구원 | 0 | 0.7 | 4 | 0 |  | 12 | 0 | 1소재, 1회 |  |  | 5 |  | 0 | 0.7 | 0 | 0 |  | 0 | 0.7 | 4.3 | 0 |  |  |  |  | 0 |  |  |  |  | 0
1144 | 소재기술 | 분리막 1팀 | 분석/측정 실험 | 분리막 분석 실험 | Heat Gurley | 분리막 열물성 분석 | Data 정리 | 그래프로 정리하여 분리막별 shut-down 온도 및 melt-down 온도를 비교 분석한다. | 통기도 장비 |  |  |  |  | 통기도 |  |  | 연구원 | 1 | 0.1 | 4 | 4.8 |  | 12 | 14.4 | 1소재, 1회 |  |  | 5 |  | 1 | 0.1 | 0 | 0 |  | 1 | 0.1 | 4.3 | 5.16 |  |  |  |  | 0 |  |  |  |  | 0
1145 | 소재기술 | 분리막 1팀 | 분석/측정 실험 | 분리막 분석 실험 | BET 측정 | 무기물 비표면적 측정 | 샘플 소분 및 샘플링 | 비어있는 BET 초자의 무게 측정 -> 초자에 샘플 투입 (powder 0.2~2g/밀도가 낮은 샘플은 g수를 더 낮춰서 투입) -> 초자 neck부분에 묻어있는 시료는 면봉으로 닦아주기, 전처리 장비에 초자 연결 | BELSORP-mini + BELPREP-flow (BEL. JAPAN. INC.) |  |  |  |  | BET, total pore V, pore size distribution |  |  | 연구원 | 1 | 0.1 | 0.25 | 0.3 |  | 0.25 | 0.3 | 1소재, 1회 | X |  | 0.1041667 |  | 1 | 0.1 | 2.8 | 3.36 |  | 1 | 0.1 | 0 | 0 |  |  |  |  | 0 |  |  |  |  | 0
1146 | 소재기술 | 분리막 1팀 | 분석/측정 실험 | 분리막 분석 실험 | BET 측정 | 무기물 비표면적 측정 | 전처리 | 300℃ 진공상태에서 2시간동안 전처리 진행 (pore V.이 큰 원료의 경우, 전처리 시간 증가) --> 상온으로 식히기 | BELSORP-mini + BELPREP-flow (BEL. JAPAN. INC.) |  |  |  |  | BET, total pore V, pore size distribution |  |  | 연구원 | 1 | 0.1 | 0.25 | 0.3 |  | 0.25 | 0.3 | 1소재, 1회 |  |  | 0.1041667 |  | 1 | 0.1 | 2.8 | 3.36 |  | 1 | 0.1 | 0 | 0 |  |  |  |  | 0 |  |  |  |  | 0
1147 | 소재기술 | 분리막 1팀 | 분석/측정 실험 | 분리막 분석 실험 | BET 측정 | 무기물 비표면적 측정 | 무게 측정 | 전처리 진행한 샘플이 담긴 BET 초자의 무게 측정-> 샘플 무게 계산 | BELSORP-mini + BELPREP-flow (BEL. JAPAN. INC.) |  |  |  |  | BET, total pore V, pore size distribution |  |  | 연구원 | 1 | 0.1 | 0.25 | 0.3 |  | 0.25 | 0.3 | 1소재, 1회 |  |  | 0.1041667 |  | 1 | 0.1 | 2.8 | 3.36 |  | 1 | 0.1 | 0 | 0 |  |  |  |  | 0 |  |  |  |  | 0
1148 | 소재기술 | 분리막 1팀 | 분석/측정 실험 | 분리막 분석 실험 | BET 측정 | 무기물 비표면적 측정 | 측정 준비 | BET 장비에 초자 장착 -> 가스보관실에서 액체 질소 소분 후 장비 용기에 덜어주기, 측정 패턴/파일명 등 설정 | BELSORP-mini + BELPREP-flow (BEL. JAPAN. INC.) |  |  |  | 시료 무게 | BET, total pore V, pore size distribution |  |  | 연구원 | 1 | 0.1 | 0.25 | 0.3 |  | 0.25 | 0.3 | 1소재, 1회 |  |  | 0.1041667 |  | 1 | 0.1 | 2.8 | 3.36 |  | 1 | 0.1 | 0 | 0 |  |  |  |  | 0 |  |  |  |  | 0
1149 | 소재기술 | 분리막 1팀 | 분석/측정 실험 | 분리막 분석 실험 | BET 측정 | 무기물 비표면적 측정 | 측정 | 측정 시작 (장비에 따라 2개 소재 동시 분석 가능) | BELSORP-mini + BELPREP-flow (BEL. JAPAN. INC.) |  |  |  | 시료 무게 | BET, total pore V, pore size distribution |  |  | 연구원 | 0 | 0.5 | 0.25 | 0 |  | 0.25 | 0 | 1소재, 1회 |  |  | 0.1041667 |  | 0 | 0.5 | 2.8 | 0 |  | 0 | 0.5 | 0 | 0 |  |  |  |  | 0 |  |  |  |  | 0
1150 | 소재기술 | 분리막 1팀 | 분석/측정 실험 | 분리막 분석 실험 | BET 측정 | 무기물 비표면적 측정 | Data 정리 | data 추출 및 정리 (그래프 그리기, pore 크기별 비율 계산 등) | BELSORP-mini + BELPREP-flow (BEL. JAPAN. INC.) |  |  |  |  | BET, total pore V, pore size distribution |  |  | 연구원 | 1 | 0.1 | 0.25 | 0.3 |  | 0.25 | 0.3 | 1소재, 1회 |  |  | 0.1041667 |  | 1 | 0.1 | 2.8 | 3.36 |  | 1 | 0.1 | 0 | 0 |  |  |  |  | 0 |  |  |  |  | 0
1151 | 소재기술 | 분리막 1팀 | 분석/측정 실험 | 분리막 분석 실험 | BET 측정 | 무기물 비표면적 측정 | 세척 및 정리 | 사용한 초자 세척 및 정리 | BELSORP-mini + BELPREP-flow (BEL. JAPAN. INC.) |  |  |  |  | BET, total pore V, pore size distribution |  |  | 연구원 | 1 | 0.1 | 0.25 | 0.3 |  | 0.25 | 0.3 | 1소재, 1회 |  |  | 0.1041667 |  | 1 | 0.1 | 2.8 | 3.36 |  | 1 | 0.1 | 0 | 0 |  |  |  |  | 0 |  |  |  |  | 0
1152 | 소재기술 | 분리막 1팀 | 분석/측정 실험 | 분리막 분석 실험 | Peel strength | 분리막-무기물 Peel 측정 | 분리막 타발 | 분리막 2x6 cm으로 타발하여 준비한다 | AMETEK UTM 장비 |  |  |  |  | peel strength |  |  | 연구원 | 1 | 0.25 | 80 | 240 |  | 80 | 240 | 1소재, 4회 | O |  | 33.33333 |  | 1 | 0.25 | 22.4 | 67.2 |  | 1 | 0.25 | 42.6 | 127.8 |  |  |  |  | 0 |  |  |  |  | 0
1153 | 소재기술 | 분리막 1팀 | 분석/측정 실험 | 분리막 분석 실험 | Peel strength | 분리막-무기물 Peel 측정 | 슬라이드 글라스에 부착 | 슬라이드 글라스에 양면테이프 부착 후 타발된 분리막을 붙친 후 가로 길이를 1.5 cm로 자른 후 PET 간지를 붙쳐 준비한다 | AMETEK UTM 장비 |  |  |  |  | peel strength |  |  | 연구원 | 1 | 0.25 | 80 | 240 |  | 80 | 240 | 1소재, 4회 |  |  | 33.33333 |  | 1 | 0.25 | 22.4 | 67.2 |  | 1 | 0.25 | 42.6 | 127.8
1154 | 소재기술 | 분리막 1팀 | 분석/측정 실험 | 분리막 분석 실험 | Peel strength | 분리막-무기물 Peel 측정 | Peel strength 측정 | UTM장비로 분리막을 떼면서 힘을 측정한다. | AMETEK UTM 장비 |  |  |  |  | peel strength |  |  | 연구원 | 0 | 0.25 | 80 | 0 |  | 80 | 0 | 1소재, 4회 |  |  | 33.33333 |  | 0 | 0.25 | 22.4 | 0 |  | 0 | 0.25 | 42.6 | 0 |  |  |  |  | 0 |  |  |  |  | 0
1155 | 소재기술 | 분리막 1팀 | 분석/측정 실험 | 분리막 분석 실험 | Peel strength | 분리막-무기물 Peel 측정 | Data 정리 | 데이터를 취득한다. (원단-코팅층, 코팅층 내부 결착력 측정) | AMETEK UTM 장비 |  |  |  |  | peel strength |  |  | 연구원 | 1 | 0.25 | 80 | 240 |  | 80 | 240 | 1소재, 4회 |  |  | 33.33333 |  | 1 | 0.25 | 22.4 | 67.2 |  | 1 | 0.25 | 42.6 | 127.8
1156 | 소재기술 | 분리막 1팀 | 샘플 제작 실험 | 선분산/슬러리 제작 | 슬러리 제조 (분리막) | 코팅 슬러리 제조 | 소재 준비 | 무기물/분산제/바인더 등을 준비한다 | [8 empty] | 연구원 | 1 | 0.2 | 64 | 153.6 |  | 64 | 153.6 | 1조성당, 1회 | X | 조성 개발 과정 중 새로운 슬러리 만들때마다 측정 | 26.66667 |  | 1 | 0.2 | 33.6 | 80.64 |  | 1 | 0.2 | 33.6 | 80.64
1157 | 소재기술 | 분리막 1팀 | 샘플 제작 실험 | 선분산/슬러리 제작 | 슬러리 제조 (분리막) | 코팅 슬러리 제조 | 원재료 믹싱 | 무기물/분산제/바인더 등을 혼합하여 코팅 슬러리를 제작한다. | [8 empty] | 연구원 | 1 | 0.8 | 64 | 614.4 |  | 64 | 614.4 | 1조성당, 1회 |  |  | 26.66667 |  | 1 | 0.8 | 33.6 | 322.56 |  | 1 | 0.8 | 33.6 | 322.56 |  |  |  |  | 0 |  |  |  |  | 0
1158 | 소재기술 | 분리막 1팀 | 분석/측정 실험 | 슬러리 분석 | 점도 측정 (슬러리) | 슬러리 점도 측정 | 슬러리 준비 | 측정용 슬러리를 준비한다 | brookfield |  |  |  |  | 점도 |  |  | 연구원 | 1 | 0.17 | 32 | 65.28 |  | 32 | 65.28 | 1조성당, 1회 | O |  | 13.33333 |  | 1 | 0.17 | 33.6 | 68.544 |  | 1 | 0.17 | 33.6 | 68.544
1159 | 소재기술 | 분리막 1팀 | 분석/측정 실험 | 슬러리 분석 | 점도 측정 (슬러리) | 슬러리 점도 측정 | 코팅층 슬러리 점도 측정 | 코팅층 슬러리 16 mL를 점도 측정기 cell에 넣은 후, 장비에 체결한다. 10 rpm에서 점도를 측정하고, 90 torque가 측정되는 rpm에서 점도를 한 번 더 측정한다. | brookfield |  |  |  |  | 점도 |  |  | 연구원 | 1 | 0.17 | 32 | 65.28 |  | 32 | 65.28 | 1조성당, 1회 |  |  | 13.33333 |  |  | 0.17 |  |  |  |  | 0.17 | [6 empty] | 0 |  |  |  |  | 0
1160 | 소재기술 | 분리막 1팀 | 분석/측정 실험 | 슬러리 분석 | 점도 측정 (슬러리) | 슬러리 점도 측정 | 장비 세척 | 측정 장비를 세척한다. | brookfield |  |  |  |  | 점도 |  |  | 연구원 | 1 | 0.17 | 32 | 65.28 |  | 32 | 65.28 | 1조성당, 1회 |  |  | 13.33333 |  |  | 0.17 |  |  |  |  | 0.17
1161 | 소재기술 | 분리막 1팀 | 분석/측정 실험 | 슬러리 분석 | 고형분 측정 | 슬러리 코형분 측정 | 슬러리 준비 | 측정용 슬러리를 준비한다. | AND MX-30 |  |  |  |  | 고형분 |  |  | 연구원 | 1 | 0.1 | 32 | 38.4 |  | 32 | 38.4 | 1조성당, 1회 | O |  | 13.33333 |  | 1 | 0.1 | 33.6 | 40.32 |  | 1 | 0.1 | 33.6 | 40.32
1162 | 소재기술 | 분리막 1팀 | 분석/측정 실험 | 슬러리 분석 | 고형분 측정 | 슬러리 코형분 측정 | 코팅층 슬러리 고형분 측정 | 코팅층 슬러리 5g을 알루미늄 dish에 올린 후 고형분 장비 측정을 진행한다. | AND MX-30 |  |  |  |  | 고형분 |  |  | 연구원 | 1 | 0.4 | 32 | 153.6 |  | 32 | 153.6 | 1조성당, 1회 |  |  | 13.33333 |  |  | 0.4 |  |  |  |  | 0.4
1163 | 소재기술 | 분리막 1팀 | 분석/측정 실험 | 슬러리 분석 | PSD 분석 (분리막) | 슬러리 입도 측정 | 슬러리 준비 | 측정용 슬러리를 준비한다 | Malvern mastersize |  |  |  |  | dmin, d10, d50, d90, dmax (Vol. Num. 기준 각각) 3회 측정 값 및 평균값 각각 도출 전체 입도 분포 그래프 |  |  | 연구원 | 1 | 0.1 | 64 | 76.8 |  | 64 | 76.8 | 1조성당, 1회 | O |  | 26.66667 |  | 1 | 0.1 | 33.6 | 40.32 |  | 1 | 0.1 | 33.6 | 40.32
1164 | 소재기술 | 분리막 1팀 | 분석/측정 실험 | 슬러리 분석 | PSD 분석 (분리막) | 슬러리 입도 측정 | 코팅층 슬러리 입도 측정 | 고형분 장비를 켠 후 DI water를 통해 background를 측정한다. 측정 완료 후 스포이드를 이용하여 슬러리를 소량 투입하여 obscuration 값이 설정 범위 (10-30%) 이내로 오도록 한다. Measure sample 버튼을 클릭하여 측정 시작한다. | Malvern mastersize |  |  |  |  | dmin, d10, d50, d90, dmax (Vol. Num. 기준 각각) 3회 측정 값 및 평균값 각각 도출 전체 입도 분포 그래프 |  |  | 연구원 | 1 | 0.3 | 64 | 230.4 |  | 64 | 230.4 | 1조성당, 1회 |  |  | 26.66667 |  | 1 | 0.3 | 33.6 | 120.96 |  | 1 | 0.3 | 33.6 | 120.96 |  |  |  |  | 0 |  |  |  |  | 0
1165 | 소재기술 | 분리막 1팀 | 분석/측정 실험 | 슬러리 분석 | PSD 분석 (분리막) | 슬러리 입도 측정 | 장비 세척 | 측정 장비를 세척한다. | Malvern mastersize |  |  |  |  | dmin, d10, d50, d90, dmax (Vol. Num. 기준 각각) 3회 측정 값 및 평균값 각각 도출 전체 입도 분포 그래프 |  |  | 연구원 | 1 | 0.1 | 64 | 76.8 |  | 64 | 76.8 | 1조성당, 1회 |  |  | 26.66667 |  | 1 | 0.1 | 33.6 | 40.32 |  | 1 | 0.1 | 33.6 | 40.32 |  |  |  |  | 0 |  |  |  |  | 0
1166 | 소재기술 | 분리막 1팀 | 샘플 제작 실험 | 분리막 제작 실험 | Lab 코팅 | 분리막 랩 코팅 | 분리막 원단 및 슬러리 준비 | 코팅용 분리막 원단과 슬러리를 준비한다. | Malvern mastersize | [7 empty] | 연구원 | 1 | 0.1 | 64 | 76.8 |  | 64 | 76.8 | 1조성당, 약 5-9회 | X |  | 26.66667 |  | 1 | 0.1 | 33.6 | 40.32 |  | 1 | 0.1 | 33.6 | 40.32 |  |  |  |  | 0 |  |  |  |  | 0
1167 | 소재기술 | 분리막 1팀 | 샘플 제작 실험 | 분리막 제작 실험 | Lab 코팅 | 분리막 랩 코팅 | 코팅 및 건조 | 원단에 슬러리를 도포하고 건조 시킨다. | Lab coater | [7 empty] | 연구원 | 1 | 0.1 | 64 | 76.8 |  | 64 | 76.8 | 1조성당, 약 5-9회 |  |  | 26.66667 |  | 1 | 0.1 | 33.6 | 40.32 |  | 1 | 0.1 | 33.6 | 40.32 |  |  |  |  | 0 |  |  |  |  | 0
1168 | 소재기술 | 분리막 1팀 | 샘플 제작 실험 | 분리막 제작 실험 | Lab 코팅 | 분리막 랩 코팅 | 코팅 분리막 두께 측정 | 두께 측정 장비의 영점을 맞추고 원단 두께와 코팅 분리막 두께를 측정한다. | 두께측정기 | [7 empty] | 연구원 | 1 | 0.5 | 64 | 384 |  | 64 | 384 | 1조성당, 약 5-9회 |  |  | 26.66667 |  | 1 | 0.5 | 33.6 | 201.6 |  | 1 | 0.5 | 33.6 | 201.6 |  |  |  |  | 0 |  |  |  |  | 0
1169 | 소재기술 | 분리막 1팀 | 분석/측정 실험 | 분리막 분석 실험 | Dry 전극-분리막 접착력 | 전극-분리막 dry 접착력 측정 | 분리막/전극 타발 | 분리막과 전극을 타발한다. | AMETEK UTM |  |  |  |  | 접착력 |  |  | 연구원 | 1 | 0.5 | 64 | 384 |  | 64 | 384 | 1분리막당, 6회 | X |  | 26.66667 |  | 1 | 0.5 | 2.8 | 16.8 |  | 1 | 0.5 | 28.4 | 170.4 |  |  |  |  | 0 |  |  |  |  | 0
1170 | 소재기술 | 분리막 1팀 | 분석/측정 실험 | 분리막 분석 실험 | Dry 전극-분리막 접착력 | 전극-분리막 dry 접착력 측정 | Heat press 진행 | 전극과 분리막을 포개어 놓은 후, 서보모터로 라미네이션 진행한다. | AMETEK UTM |  |  |  |  | 접착력 |  |  | 연구원 | 1 | 0.5 | 64 | 384 |  | 64 | 384 | 1분리막당, 6회 |  |  | 26.66667 |  | 1 | 0.5 | 2.8 | 16.8 |  | 1 | 0.5 | 28.4 | 170.4 |  |  |  |  | 0 |  |  |  |  | 0
1171 | 소재기술 | 분리막 1팀 | 분석/측정 실험 | 분리막 분석 실험 | Dry 전극-분리막 접착력 | 전극-분리막 dry 접착력 측정 | 슬라이드 글라스에 부착 | 슬라이드 글라스에 라미된 샘플을 부착한다. | AMETEK UTM |  |  |  |  | 접착력 |  |  | 연구원 | 1 | 0.5 | 64 | 384 |  | 64 | 384 | 1분리막당, 6회 |  |  | 26.66667 |  | 1 | 0.5 | 2.8 | 16.8 |  | 1 | 0.5 | 28.4 | 170.4 |  |  |  |  | 0 |  |  |  |  | 0
1172 | 소재기술 | 분리막 1팀 | 분석/측정 실험 | 분리막 분석 실험 | Dry 전극-분리막 접착력 | 전극-분리막 dry 접착력 측정 | 접착력 측정 | UTM장비로 분리막을 떼면서 힘을 측정한다. | AMETEK UTM |  |  |  |  | 접착력 |  |  | 연구원 | 1 | 0.5 | 64 | 384 |  | 64 | 384 | 1분리막당, 6회 |  |  | 26.66667 |  | 1 | 0.5 | 2.8 | 16.8 |  | 1 | 0.5 | 28.4 | 170.4 |  |  |  |  | 0 |  |  |  |  | 0
1173 | 소재기술 | 분리막 1팀 | 분석/측정 실험 | 분리막 분석 실험 | Dry 전극-분리막 접착력 | 전극-분리막 dry 접착력 측정 | Data 정리 (Dry 상태의 전극-분리막 사이의 접착력 측정) | 데이터를 취득한다. | AMETEK UTM |  |  |  |  | 접착력 |  |  | 연구원 | 1 | 0.1 | 64 | 76.8 |  | 64 | 76.8 | 1분리막당, 6회 |  |  | 26.66667 |  | 1 | 0.1 | 2.8 | 3.36 |  | 1 | 0.1 | 28.4 | 34.08 |  |  |  |  | 0 |  |  |  |  | 0
1174 | 소재기술 | 분리막 1팀 | 분석/측정 실험 | 분리막 분석 실험 | Wet 전극-분리막 접착력 | 전극-분리막 wet 접착력 측정 | 분리막/전극 타발 | 분리막과 전극을 타발한다. | AMETEK UTM |  |  |  |  | 접착력 |  |  | 연구원 | 1 | 0.5 | 32 | 192 |  | 96 | 576 | 1분리막당, 최소 3회 | X | 자동화 시 9회 실시 | 40 |  | 1 | 0.5 | 2.8 | 16.8 |  | 1 | 0.5 | 8.4 | 50.4
1175 | 소재기술 | 분리막 1팀 | 분석/측정 실험 | 분리막 분석 실험 | Wet 전극-분리막 접착력 | 전극-분리막 wet 접착력 측정 | 모노셀 제작 후 formation 진행 | 모노셀 제작한 후 formation 진행한다. | AMETEK UTM |  |  |  |  | 접착력 |  |  | 연구원 | 0 | 4 | 32 | 0 |  | 96 | 0 | 1분리막당, 최소 3회 |  | 자동화 시 9회 실시 | 40 |  | 0 | 4 | 2.8 | 0 |  | 0 | 4 | 8.4 | 0
1176 | 소재기술 | 분리막 1팀 | 분석/측정 실험 | 분리막 분석 실험 | Wet 전극-분리막 접착력 | 전극-분리막 wet 접착력 측정 | 슬라이드 글라스 전극-분리막 부착 | 슬라이드 글라스에 활성화된 전극-분리막 부착한다. | AMETEK UTM |  |  |  |  | 접착력 |  |  | 연구원 | 1 | 0.5 | 32 | 192 |  | 96 | 576 | 1분리막당, 최소 3회 |  | 자동화 시 9회 실시 | 40 |  | 1 | 0.5 | 2.8 | 16.8 |  | 1 | 0.5 | 8.4 | 50.4
1177 | 소재기술 | 분리막 1팀 | 분석/측정 실험 | 분리막 분석 실험 | Wet 전극-분리막 접착력 | 전극-분리막 wet 접착력 측정 | 접착력 측정 | UTM장비로 분리막을 떼면서 힘을 측정한다. | AMETEK UTM |  |  |  |  | 접착력 |  |  | 연구원 | 0 | 0.5 | 32 | 0 |  | 96 | 0 | 1분리막당, 최소 3회 |  | 자동화 시 9회 실시 | 40 |  | 0 | 0.5 | 2.8 | 0 |  | 0 | 0.5 | 8.4 | 0
1178 | 소재기술 | 분리막 1팀 | 분석/측정 실험 | 분리막 분석 실험 | Wet 전극-분리막 접착력 | 전극-분리막 wet 접착력 측정 | Data 정리 (Wet 상태의 전극-분리막 사이의 접착력 측정) | 데이터를 취득한다. | AMETEK UTM |  |  |  |  | 접착력 |  |  | 연구원 | 1 | 0.1 | 32 | 38.4 |  | 96 | 115.2 | 1분리막당, 최소 3회 |  | 자동화 시 9회 실시 | 40 |  | 1 | 0.1 | 2.8 | 3.36 |  | 1 | 0.1 | 8.4 | 10.08
1179 | 소재기술 | 분리막 1팀 | 분석/측정 실험 | 분리막 분석 실험 | GC 분석 | 바인더 성분 분석 | 샘플 준비 | GC 분석을 위한 샘플을 준비한다. | GC 장비 |  |  |  |  | 바인더 성분 |  |  | 연구원 | 1 | 0.1 | 1 | 1.2 |  | 1 | 1.2 | 1소재, 1회 | X | 분석담당 Q) 기입된 인원과 시간은 분리막 팀 연구원 업무 한정 정보? 분석을 위해 샘플을 준비하는 시간을 기입했습니다. | 0.4166667 |  |  | 0.1 |  |  |  |  | 0.1
1180 | 소재기술 | 분리막 1팀 | 분석/측정 실험 | 분리막 분석 실험 | GC 분석 | 바인더 성분 분석 | GC 분석 | 바인더 성분 분석을 위한 GC 분석 진행한다. | GC 장비 |  |  |  |  | 바인더 성분 |  |  | 연구원 | 0 | 2 | 1 | 0 |  | 1 | 0 | 1소재, 1회 |  | 분석담당 | 0.4166667 |  |  | 2 |  |  |  |  | 2
1181 | 소재기술 | 분리막 1팀 | 분석/측정 실험 | 분리막 분석 실험 | TGA 분석 | 바인더 물성 측정, 수분 함량 분석 | 샘플 준비 | TGA 분석을 위한 샘플을 준비한다. | TGA 장비 |  |  |  |  | 바인더 열물성, Tg |  |  | 연구원 | 1 | 0.1 | 1 | 1.2 |  | 1 | 1.2 | 1소재, 1회 | X | 분석담당 Q) 기입된 인원과 시간은 분리막 팀 연구원 업무 한정 정보? | 0.4166667 |  |  | 0.1 |  |  |  |  | 0.1
1182 | 소재기술 | 분리막 1팀 | 분석/측정 실험 | 분리막 분석 실험 | TGA 분석 | 바인더 물성 측정, 수분 함량 분석 | TGA 분석 | 바인더 성분 분석을 위한 TGA 분석 진행한다. | TGA 장비 |  |  |  |  | 바인더 열물성, Tg |  |  | 연구원 | 0 | 2 | 1 | 0 |  | 1 | 0 | 1소재, 1회 |  | 분석담당 | 0.4166667 |  |  | 2 |  |  |  |  | 2
1183 | 소재기술 | 분리막 1팀 | 분석/측정 실험 | 분리막 분석 실험 | DSC 분석 | 바인더 물성 측정 | 샘플 준비 | DSC 분석을 위한 샘플을 준비한다. | DSC 장비 |  |  |  |  | 바인더 열물성 |  |  | 연구원 | 1 | 0.1 | 1 | 1.2 |  | 1 | 1.2 | 1소재, 1회 | X | 분석담당 Q) 기입된 인원과 시간은 분리막 팀 연구원 업무 한정 정보? | 0.4166667 |  |  | 0.1 |  |  |  |  | 0.1
1184 | 소재기술 | 분리막 1팀 | 분석/측정 실험 | 분리막 분석 실험 | DSC 분석 | 바인더 물성 측정 | DSC 분석을 위한 샘플을 준비한다. | 바인더 성분 분석을 위한 DSC 분석 진행한다. | DSC 장비 |  |  |  |  | 바인더 열물성 |  |  | 연구원 | 0 | 2 | 1 | 0 |  | 1 | 0 | 1소재, 1회 |  | 분석담당 | 0.4166667 |  |  | 2 |  |  |  |  | 2
1185 | 소재기술 | 분리막 1팀 | 분석/측정 실험 | 분리막 분석 실험 | XRD 분석 | 결정구조/상(phase) | 샘플 준비 | XRD 분석을 위한 샘플을 준비한다. | XRD 장비 |  |  |  |  | 결정 구조 |  |  | 연구원 | 1 | 0.1 | 1 | 1.2 |  | 1 | 1.2 | 1소재, 1회 | X | 분석담당 Q) 기입된 인원과 시간은 분리막 팀 연구원 업무 한정 정보? | 0.4166667 |  |  | 0.1 |  |  |  |  | 0.1
1186 | 소재기술 | 분리막 1팀 | 분석/측정 실험 | 분리막 분석 실험 | XRD 분석 | 결정구조/상(phase) | XRD 분석 | 바인더 성분 분석을 위한 XRD 분석 진행한다. | XRD 장비 |  |  |  |  | 결정 구조 |  |  | 연구원 | 0 | 1 | 1 | 0 |  | 1 | 0 | 1소재, 1회 | X | 분석담당 | 0.4166667 |  |  | 1 |  |  |  |  | 1
1187 | 소재기술 | 분리막 1팀 | 분석/측정 실험 | 분리막 분석 실험 | ICP 분석 | 특정 원소 함량 분석 | 샘플 준비 | ICP 분석을 위한 샘플을 준비한다. | ICP 장비 |  |  |  |  | 성분 분석 |  |  | 연구원 | 1 | 0.1 | 1 | 1.2 |  | 1 | 1.2 | 1소재, 1회 | X | 분석담당 Q) 기입된 인원과 시간은 분리막 팀 연구원 업무 한정 정보? | 0.4166667 |  |  | 0.1 |  |  |  |  | 0.1
1188 | 소재기술 | 분리막 1팀 | 분석/측정 실험 | 분리막 분석 실험 | ICP 분석 | 특정 원소 함량 분석 | ICP 분석 | 바인더 성분 분석을 위한 ICP 분석 진행한다. | ICP 장비 |  |  |  |  | 성분 분석 |  |  | 연구원 | 0 | 2 | 1 | 0 |  | 1 | 0 | 1소재, 1회 |  | 분석담당 | 0.4166667 |  |  | 2 |  |  |  |  | 2 | [6 empty] | 0 |  |  |  |  | 0
1189 | 소재기술 | 분리막 1팀 | 분석/측정 실험 | 분리막 분석 실험 | NMR 분석 | 바인더 성분 분석 | 샘플 준비 | NMR 분석을 위한 샘플을 준비한다. | NMR 장비 |  |  |  |  | 바인더 성분 분석 |  |  | 연구원 | 1 | 0.1 | 1 | 1.2 |  | 1 | 1.2 | 1소재, 1회 | X | 분석담당 Q) 기입된 인원과 시간은 분리막 팀 연구원 업무 한정 정보? | 0.4166667 |  |  | 0.1 |  |  |  |  | 0.1 | [6 empty] | 0 |  |  |  |  | 0
1190 | 소재기술 | 분리막 1팀 | 분석/측정 실험 | 분리막 분석 실험 | NMR 분석 | 바인더 성분 분석 | NMR 분석 | 바인더 성분 분석을 위한 NMR 분석 진행한다. | NMR 장비 |  |  |  |  | 바인더 성분 분석 |  |  | 연구원 | 0 | 2 | 1 | 0 |  | 1 | 0 | 1소재, 1회 |  | 분석담당 | 0.4166667 |  |  | 2 |  |  |  |  | 2 | [6 empty] | 0 |  |  |  |  | 0
1191 | 소재기술 | 분리막 1팀 | 분석/측정 실험 | 분리막 분석 실험 | FT-IR 분석 | 바인더 성분 분석 | 샘플 준비 | FT-IR 분석을 위한 샘플을 준비한다. | FT-iR 장비 |  |  |  |  | 바인더 성분 분석 |  |  | 연구원 | 1 | 0.1 | 1 | 1.2 |  | 1 | 1.2 | 1소재, 1회 | X | 분석담당 Q) 기입된 인원과 시간은 분리막 팀 연구원 업무 한정 정보? | 0.4166667 |  |  | 0.1 |  |  |  |  | 0.1 | [6 empty] | 0 |  |  |  |  | 0
1192 | 소재기술 | 분리막 1팀 | 분석/측정 실험 | 분리막 분석 실험 | FT-IR 분석 | 바인더 성분 분석 | FT-IR 분석 | 바인더 성분 분석을 위한 FT-IR 분석 진행한다. | FT-iR 장비 |  |  |  |  | 바인더 성분 분석 |  |  | 연구원 | 0 | 1 | 1 | 0 |  | 1 | 0 | 1소재, 1회 |  | 분석담당 | 0.4166667 |  |  | 1 |  |  |  |  | 1 | [6 empty] | 0 |  |  |  |  | 0
1193 | 소재기술 | 분리막 1팀 | 분석/측정 실험 | 분리막 분석 실험 | zeta-potential 분석 | 슬러리 물성 분석 | 샘플 준비 | Zeta-potential 분석을 위한 샘플을 준비한다. | zeta-potential 장비 |  |  |  |  | 표면 전하 특성 |  |  | 연구원 | 1 | 0.1 | 1 | 1.2 |  | 1 | 1.2 | 1소재, 1회 | X |  | 0.4166667 |  |  | 0.1 |  |  |  |  | 0.1 | [6 empty] | 0 |  |  |  |  | 0
1194 | 소재기술 | 분리막 1팀 | 분석/측정 실험 | 분리막 분석 실험 | zeta-potential 분석 | 슬러리 물성 분석 | zeta-potential 분석 | 슬러리 정전기적 특성 분석을 위한 샘플을 준비한다. | zeta-potential 장비 |  |  |  |  | 표면 전하 특성 |  |  | 연구원 | 0 | 1 | 1 | 0 |  | 1 | 0 | 1소재, 1회 |  |  | 0.4166667 |  |  | 1 |  |  |  |  | 1 | [6 empty] | 0 |  |  |  |  | 0
1195 | 소재기술 | 분리막 1팀 | 분석/측정 실험 | 분리막 분석 실험 | 분리막 단면 분석 (SEM) | 단면 분석 | 이온밀링 | 분리막 이온 밀링을 위한 샘플링을 진행한 후 단면 cutting을 진행한다. | 이온 밀링 장비 |  |  |  |  | 분리막 단면 분석 |  |  | 연구원 | 0 | 2 | 1 | 0 |  | 1 | 0 | 1소재, 1회 | X |  | 0.4166667 |  | 0 | 2 | 1.4 | 0 |  | 0 | 2 | 1.4 | 0 |  |  |  |  | 0 |  |  |  |  | 0
1196 | 소재기술 | 분리막 1팀 | 분석/측정 실험 | 분리막 분석 실험 | 분리막 단면 분석 (SEM) | 단면 분석 | 분리막 단면 분석 (SEM/EDS) | SEM 장비를 통해 milling 된 분리막의 단면을 관측한다. | SEM |  |  |  |  | 분리막 단면 분석 |  |  | 연구원 | 1 | 1 | 1 | 12 |  | 1 | 12 | 1소재, 1회 |  |  | 0.4166667 |  | 1 | 1 | 1.4 | 16.8 |  | 1 | 1 | 1.4 | 16.8 |  |  |  |  | 0 |  |  |  |  | 0
1197 | 소재기술 | 분리막 1팀 | 샘플 제작 실험 | 셀 제작 | 모노셀 제작 | 소재준비 | 모노셀 용 샘플 타발 | 양/음극 모노셀 타발, 분리막 준비 | 모노셀 타발기 | [7 empty] | 연구원, 도급 | 1 | 0.8 | 32 | 307.2 |  | 64 | 614.4 | 1소재당, 평균 6개 | O (1순위) | 12개로 샘플 증량(자동화시) | 26.66667 |  |  | 0.8 |  |  |  |  | 0.8 | [6 empty] | 0 |  |  |  |  | 0
1198 | 소재기술 | 분리막 1팀 | 샘플 제작 실험 | 셀 제작 | 모노셀 제작 | 소재준비 | 양/음극 tap 닦기 | tap 부분의 활물질 층 제거 | [8 empty] | 연구원, 도급 | 1 | 0.8 | 32 | 307.2 |  | 64 | 614.4 | 1소재당, 평균 6개 |  | 12개로 샘플 증량(자동화시) | 26.66667 |  |  | 0.8 |  |  |  |  | 0.8 | [6 empty] | 0 |  |  |  |  | 0
1199 | 소재기술 | 분리막 1팀 | 샘플 제작 실험 | 셀 제작 | 모노셀 제작 | 소재준비 | 전극 V/D 챔버로 이동 | Al foil로 감싼 후 드라이룸 내의 V/D 챔버로 이동 | [8 empty] | 연구원 | 1 | 0.4 | 32 | 153.6 |  | 64 | 307.2 | 1소재당, 평균 6개 |  | 12개로 샘플 증량(자동화시) | 26.66667 |  |  | 0.4 |  |  |  |  | 0.4 | [6 empty] | 0 |  |  |  |  | 0
1200 | 소재기술 | 분리막 1팀 | 샘플 제작 실험 | 셀 제작 | 모노셀 제작 | 소재준비 | 전극 건조 | V/D 챔버에서 130℃ 진공상태에서 8시간동안 전극 건조 | VD챔버, 진공펌프 | [7 empty] | 연구원 | 0 | 12 | 32 | 0 |  | 64 | 0 | 1소재당, 평균 6개 |  | 12개로 샘플 증량(자동화시) | 26.66667 |  |  | 12 |  |  |  |  | 12 | [6 empty] | 0 |  |  |  |  | 0
1201 | 소재기술 | 분리막 1팀 | 샘플 제작 실험 | 셀 제작 | 모노셀 제작 | 모노셀 제작 | 실링 후, 모노셀 수작업실 전달 | 실링 후, 모노셀 수작업실 (전지동)에 전달 | 진공 포장기 (SM600-L. or SW600-W) | [7 empty] | 연구원 | 1 | 0.1 | 32 | 38.4 |  | 64 | 76.8 | 1소재당, 평균 6개 |  | 12개로 샘플 증량(자동화시) | 26.66667 |  |  | 0.1 |  |  |  |  | 0.1 | [6 empty] | 0 |  |  |  |  | 0
1202 | 소재기술 | 분리막 1팀 | 샘플 제작 실험 | 셀 제작 | 모노셀 제작 | 모노셀 제작 | 모노셀 조립 | 모노셀 조립 | [8 empty] | 도급 | 0 | 0 | 32 | 0 |  | 64 | 0 | 1소재당, 평균 6개 |  | 12개로 샘플 증량(자동화시) | 26.66667 |  |  | 0 |  |  |  |  | 0 | [6 empty] | 0 |  |  |  |  | 0
1203 | 소재기술 | 분리막 1팀 | 샘플 제작 실험 | 셀 제작 | 모노셀 제작 | 모노셀 제작 | 수작업실에서 모노셀 수령 | 모노셀 수작업실(전지동)에서 모노셀 수령 후 건조 오븐에 투입 | [8 empty] | 연구원 | 1 | 0.1 | 32 | 38.4 |  | 64 | 76.8 | 1소재당, 평균 6개 |  | 12개로 샘플 증량(자동화시) | 26.66667 |  |  | 0.1 |  |  |  |  | 0.1 | [6 empty] | 0 |  |  |  |  | 0
1204 | 소재기술 | 분리막 1팀 | 샘플 제작 실험 | 셀 제작 | 모노셀 제작 | 모노셀 제작 | 모노셀 건조 | 55~60℃ 챔버에서 1~2일 이상 건조 | VD챔버, 진공펌프 | [7 empty] | 연구원 | 0 | 24 | 32 | 0 |  | 64 | 0 | 1소재당, 평균 6개 |  | 12개로 샘플 증량(자동화시) | 26.66667 |  |  | 24 |  |  |  |  | 24 | [6 empty] | 0 |  |  |  |  | 0
1205 | 소재기술 | 분리막 1팀 | 샘플 제작 실험 | 셀 제작 | 모노셀 제작 | 모노셀 주액 | 건조된 모노셀 실링 후, degas 장비로 이동 | 건조된 모노셀 실링/ 전해액, 피펫 등 준비 후 degas 장비로 이동 (드라이룸) | 진공 포장기 (SM600-L. or SW600-W) | [7 empty] | 연구원 | 1 | 0.2 | 32 | 76.8 |  | 64 | 153.6 | 1소재당, 평균 6개 |  | 12개로 샘플 증량(자동화시) | 26.66667 |  |  | 0.2 |  |  |  |  | 0.2 | [6 empty] | 0 |  |  |  |  | 0 | 224.5
1206 | 소재기술 | 분리막 1팀 | 샘플 제작 실험 | 셀 제작 | 모노셀 제작 | 모노셀 주액 | 건조된 모노셀에 전해질을 주액하는 공정 | 건조된 모노셀에 설정된 양의 전해액을 넣고 충분한 wetting을 vaccum chamber로 4-5회 진행한다. | [8 empty] | 연구원 | 1 | 1.2 | 32 | 460.8 |  | 64 | 921.6 | 1소재당, 평균 6개 |  | 12개로 샘플 증량(자동화시) | 26.66667 |  |  | 1.2 |  |  |  |  | 1.2
1207 | 소재기술 | 분리막 1팀 | 샘플 제작 실험 | 셀 제작 | 모노셀 제작 | wetting | 전해액 wetting | 진공챔버에서 30초씩 4-5번 vacuum 시행 | 진공 포장기 (SM600-L. or SW600-W) | [7 empty] | 연구원 | 1 | 0.3 | 32 | 115.2 |  | 64 | 230.4 | 1소재당, 평균 6개 |  | 12개로 샘플 증량(자동화시) | 26.66667 |  | 1 | 0.3 | 22.4 | 80.64 |  | 1 | 0.3 | 56.8 | 204.48 |  |  |  |  | 0 |  |  |  |  | 0 | 224.5
1208 | 소재기술 | 분리막 1팀 | 샘플 제작 실험 | 셀 제작 | 모노셀 제작 | 실링 | 모노셀 실링 | degas 장비에서 모노셀 실링(진공압착), 수기로 cell number 기입 | degas 장비 | [7 empty] | 연구원 | 1 | 0.3 | 32 | 115.2 |  | 64 | 230.4 | 1소재당, 평균 6개 |  | 12개로 샘플 증량(자동화시) | 26.66667 |  | 1 | 0.3 | 22.4 | 80.64 |  | 1 | 0.3 | 56.8 | 204.48
1209 | 소재기술 | 분리막 1팀 | 샘플 제작 실험 | 셀 제작 | 모노셀 제작 | PP | 활성화전 PP | PP 장비를 통한 설정 온도/압력에서 lamination 진행 | PP 장비 | [7 empty] | 연구원 | 1 | 0.5 | 8 | 48 |  | 16 | 96 | 1소재당, 평균 6개 |  | 12개로 샘플 증량(자동화시) | 6.666667 |  | 1 | 0.5 | 22.4 | 134.4 |  | 1 | 0.5 | 56.8 | 340.8 |  |  |  |  | 0 |  |  |  |  | 0 | 224.5
1210 | 소재기술 | 분리막 1팀 | 샘플 제작 실험 | 셀 제작 | 모노셀 제작 | 활성화 | 비어있는 충방전 채널에 모노셀 체결 | 충방전기 챔버로 이동 후 , 모노셀 체결 | 충방전기 | [7 empty] | 연구원 | 1 | 0.2 | 32 | 76.8 |  | 64 | 153.6 | 1소재당, 평균 6개 |  | 12개로 샘플 증량(자동화시) | 26.66667 |  |  | 0.2 |  |  |  |  | 0.2
1211 | 소재기술 | 분리막 1팀 | 샘플 제작 실험 | 셀 제작 | 모노셀 제작 | 활성화 | 모노셀의 활성화 공정 | 12시간 이상 상온/고온 wetting 후, 활성화 진행 | 충방전기 | [7 empty] | 연구원 | 0 | 0.6 | 32 | 0 |  | 64 | 0 | 1소재당, 평균 6개 |  | 12개로 샘플 증량(자동화시) | 26.66667 |  |  | 0.6 |  |  |  |  | 0.6 | [6 empty] | 0 |  |  |  |  | 0 | 224.5
1212 | 소재기술 | 분리막 1팀 | 샘플 제작 실험 | 셀 제작 | 모노셀 제작 | degas | 활성화 완료된 모노셀, degas 장비로 이동 | 활성화 완료된 모노셀에 포스트잇 부착 +degas 장비(드라이룸)으로 이동 | degas 장비 | [7 empty] | 연구원 | 1 | 1 | 32 | 384 |  | 64 | 768 | 1소재당, 평균 6개 |  | 12개로 샘플 증량(자동화시) | 26.66667 |  | 1 | 1 | 22.4 | 268.8 |  | 1 | 1 | 56.8 | 681.6 |  |  |  |  | 0 |  |  |  |  | 0
1213 | 소재기술 | 분리막 1팀 | 샘플 제작 실험 | 셀 제작 | 모노셀 제작 | degas | 모노셀 resealing | degas 장비에서 모노셀 re-실링(진공압착) | degas 장비 | [7 empty] | 연구원 | 1 | 1 | 32 | 384 |  | 64 | 768 | 1소재당, 평균 6개 |  | 12개로 샘플 증량(자동화시) | 26.66667 |  | 1 | 1 | 22.4 | 268.8 |  | 1 | 1 | 56.8 | 681.6 |  |  |  |  | 0 |  |  |  |  | 0
1214 | 소재기술 | 분리막 1팀 | 전기화학평가 | 셀 평가_모노셀 | 모노셀 용량/ 저항 평가 | 용량 및 저항 분석 | 비어있는 충방전 채널에 모노셀 체결 | Degas가 완료된 모노셀 초기 성능 평가를 위해 충방전기 Jig에 모노셀을 체결한다. | 충방전기 |  |  |  |  | 용량, 저항 |  |  | 연구원 | 1 | 1 | 32 | 384 |  | 64 | 768 | 1소재당, 평균 6개 |  | 12개로 샘플 증량(자동화시) | 26.66667 |  | 1 | 1 | 22.4 | 268.8 |  | 1 | 1 | 56.8 | 681.6 |  |  |  |  | 0 |  |  |  |  | 0
1215 | 소재기술 | 분리막 1팀 | 전기화학평가 | 셀 평가_모노셀 | 모노셀 용량/ 저항 평가 | 용량 및 저항 분석 | 모노셀 용량 및 (LT)HPPC 평가 | Cell 용량 및 조건에 따라 설계된 충방전기 패턴을 활용하여 HPPC 측정 진행 한다. | 충방전기 |  |  | SOC 10,50,90 |  | 용량, 저항 |  |  | 연구원 | 0 | 1 | 32 | 0 |  | 64 | 0 | 1소재당, 평균 6개 |  | 12개로 샘플 증량(자동화시) | 26.66667 |  | 0 | 1 | 22.4 | 0 |  | 0 | 1 | 56.8 | 0 |  |  |  |  | 0 |  |  |  |  | 0 | 224.5
1216 | 소재기술 | 분리막 1팀 | 전기화학평가 | 셀 평가_모노셀 | 모노셀 용량/ 저항 평가 | 용량 및 저항 분석 | Data 정리 | 측정된 모노셀 data를 정리한다 | 충방전기 컴퓨터 |  |  |  |  | 용량, 저항 |  |  | 연구원 | 1 | 0.25 | 32 | 96 |  | 64 | 192 | 1소재당, 평균 6개 |  | 12개로 샘플 증량(자동화시) | 26.66667 |  | 1 | 0.25 | 22.4 | 67.2 |  | 1 | 0.25 | 56.8 | 170.4 |  |  |  |  | 0 |  |  |  |  | 0
1217 | 소재기술 | 분리막 1팀 | 전기화학평가 | 셀 평가_모노셀 | 모노셀 용량/ 저항 평가 | 용량 및 저항 분석 | 모노셀 EIS 측정 | 모노셀 EIS 측정을 통해 저항을 측정한다 | EIS 측정 |  |  |  |  | 용량, 저항 |  |  | 연구원 | 1 | 0.25 | 32 | 96 |  | 64 | 192 | 1소재당, 평균 6개 |  | 12개로 샘플 증량(자동화시) | 26.66667 |  | 1 | 0.25 | 22.4 | 67.2 |  | 1 | 0.25 | 56.8 | 170.4 |  |  |  |  | 0 |  |  |  |  | 0
1218 | 소재기술 | 분리막 1팀 | 전기화학평가 | 셀 평가_모노셀 | 모노셀 고온 성능 평가 | 고온 수명 평가 | 셀 평가 (고온수명) | 최소 3개 이상씩 ref. 소재와 동일 시점에 상온/고온 수명 평가 진행 | 충방전기 |  |  |  |  | 수명 특성 |  |  | 연구원 | 0 | 0.9 | 16 | 0 |  | 32 | 0 | 1소재당, 평균 6개 |  | 12개로 샘플 증량(자동화시) | 13.33333 |  | 0 | 0.9 | 22.4 | 0 |  | 0 | 0.9 | 56.8 | 0
1219 | 소재기술 | 분리막 1팀 | 전기화학평가 | 셀 평가_모노셀 | 모노셀 고온 성능 평가 | 고온 수명 평가 | 셀 평가 (고온수명) | 측정이 완료된 Cycle 데이터 정리한다 | 충방전기 |  |  |  |  | 수명 특성 |  |  | 연구원 | 1 | 0.1 | 16 | 19.2 |  | 32 | 38.4 | 1소재당, 평균 6개 |  | 12개로 샘플 증량(자동화시) | 13.33333 |  | 1 | 0.1 | 22.4 | 26.88 |  | 1 | 0.1 | 56.8 | 68.16 |  |  |  |  | 0 |  |  |  |  | 0 | 224.5
1220 | 소재기술 | 분리막 1팀 | 전기화학평가 | 셀 평가_모노셀 | 모노셀 고온 성능 평가 | 고온 저장 평가 | 셀 평가 (고온저장) | 선별된 셀을 고온 저장 평가 진행 (60~75℃챔버 보관 후 1w, 2w, 4w, 6w, 8w 마다 저항 측정) | 충방전기 |  |  |  |  | 용량, 저항 |  |  | 연구원 | 0 | 0.9 | 16 | 0 |  | 32 | 0 | 1소재당, 평균 6개 |  | 12개로 샘플 증량(자동화시) | 13.33333 |  | 0 | 0.9 | 22.4 | 0 |  | 0 | 0.9 | 56.8 | 0 |  |  |  |  | 0 |  |  |  |  | 0
1221 | 소재기술 | 분리막 1팀 | 전기화학평가 | 셀 평가_모노셀 | 모노셀 고온 성능 평가 | 고온 저장 평가 | 셀 평가 (고온저장) | data 추출 및 정리, 그래프 그리기 등 (수명, 저장 수시 정리 필요) | 충방전기 |  |  |  |  | 용량, 저항 |  |  | 연구원 | 1 | 0.1 | 16 | 19.2 |  | 32 | 38.4 | 1소재당, 평균 6개 |  | 12개로 샘플 증량(자동화시) | 13.33333 |  | 1 | 0.1 | 22.4 | 26.88 |  | 1 | 0.1 | 56.8 | 68.16 |  |  |  |  | 0 |  |  |  |  | 0
1222 | 소재기술 | 분리막 2팀 | 분석/측정 실험 | 분리막 분석 실험 | 분리막 두께 측정 | 분리막 두께 확인 | 분리막 타발 | 분리막 5 x 5 cm 타발한다. | 타발기 |  |  |  |  | 두께, Packing Density |  |  | 연구원 | 1 | 0.25 | 220 | 660 |  | 440 | 1320 | 1소재, 3회 | O (1순위) |  |  |  | 1 | 0.5 | 40 | 240 |  |  |  |  | 0 |  |  |  |  | 0 |  |  |  |  | 0 | 449
1223 | 소재기술 | 분리막 2팀 | 분석/측정 실험 | 분리막 분석 실험 | 분리막 두께 측정 | 분리막 두께 확인 | 분리막 두께 측정 | 분리막의 상/하/좌/우/중앙 5 point 두께 측정한다. | Mitutoyo VL-50S |  |  |  |  | 두께, Packing Density |  |  | 연구원 | 1 | 0.25 | 220 | 660 |  | 440 | 1320 | 1소재, 3회 | O (1순위) |  |  |  | 1 |  |  | 0 | [9 empty] | 0 |  |  |  |  | 0
1224 | 소재기술 | 분리막 2팀 | 분석/측정 실험 | 분리막 분석 실험 | 분리막 무게 측정 | 분리막 무게 확인 | 분리막 타발 | 분리막 5 x 5 cm 타발한다. | 타발기 |  |  |  |  | 로딩(무게), Packing Density |  |  | 연구원 | 1 | 0.25 | 220 | 660 |  | 440 | 1320 | 1소재, 3회 | O (1순위) |  |  |  | 1 | 0.5 | 40 | 240 |  |  |  |  | 0 |  |  |  |  | 0 |  |  |  |  | 0
1225 | 소재기술 | 분리막 2팀 | 분석/측정 실험 | 분리막 분석 실험 | 분리막 무게 측정 | 분리막 무게 확인 | 분리막 무게 측정 | 분리막의 무게를 측정한다. | 정밀 저울 |  |  |  |  | 로딩(무게), Packing Density |  |  | 연구원 | 1 | 0.25 | 220 | 660 |  | 440 | 1320 | 1소재, 3회 | O (1순위) |  |  |  | 1 |  |  | 0 | [9 empty] | 0 |  |  |  |  | 0
1226 | 소재기술 | 분리막 2팀 | 분석/측정 실험 | 분리막 분석 실험 | 분리막 통기성 측정 | 분리막 통기도 확인 | 분리막 타발 | 분리막 5 x 5 cm 타발한다. | 타발기 |  |  |  |  | 통기도 |  |  | 연구원 | 1 | 0.25 | 220 | 660 |  | 440 | 1320 | 1소재, 3회 | O (1순위) |  |  |  | 1 | 0.5 | 40 | 240 |  |  |  |  | 0 | [10 empty] | 449
1227 | 소재기술 | 분리막 2팀 | 분석/측정 실험 | 분리막 분석 실험 | 분리막 통기성 측정 | 분리막 통기도 확인 | 분리막 통기도 측정 | 분리막의 통기도 측정한다. | 통기도 장비 |  |  |  |  | 통기도 |  |  | 연구원 | 1 | 0.25 | 220 | 660 |  | 440 | 1320 | 1소재, 3회 | O (1순위) |  |  |  | 1 |  |  | 0
1228 | 소재기술 | 분리막 2팀 | 분석/측정 실험 | 분리막 분석 실험 | Puncture stress | 분리막 강도 측정 | 분리막 타발 후, 장비에 분리막 고정 | 5cm x 5cm 로 타발 된 분리막을 고정한다. | AMETEK UTM 장비 |  |  |  |  | Puncture |  |  | 연구원 | 1 | 0.125 | 55 | 82.5 |  | 55 | 82.5 | 1소재, 3회 | X |  |  |  | 1 | 0.5 | 40 | 240 |  |  |  |  | 0
1229 | 소재기술 | 분리막 2팀 | 분석/측정 실험 | 분리막 분석 실험 | Puncture stress | 분리막 강도 측정 | Needle의 위치를 분리막에 맞닿게 위치 조절 | Needle의 위치를 분리막에 맞닿게 위치 조절한다. | AMETEK UTM 장비 |  |  |  |  | Puncture |  |  | 연구원 | 1 | 0.125 | 55 | 82.5 |  | 55 | 82.5 | 1소재, 3회 | X |  |  |  | 1 |  |  | 0 |  |  |  |  | 0
1230 | 소재기술 | 분리막 2팀 | 분석/측정 실험 | 분리막 분석 실험 | Puncture stress | 분리막 강도 측정 | 천공 강도 측정 프로그램을 실행 | Nexygen 실행 후 천공 테스트 선택 -> 파일명 설정의 순서로 진행 후 샘플명 입력 후 시작한다. | AMETEK UTM 장비 |  |  |  |  | Puncture |  |  | 연구원 | 1 | 0.125 | 55 | 82.5 |  | 55 | 82.5 | 1소재, 3회 | X |  |  |  | 1 |  |  | 0 |  |  |  |  | 0 |  |  |  |  | 0 |  |  |  |  | 0 | 12
1231 | 소재기술 | 분리막 2팀 | 분석/측정 실험 | 분리막 분석 실험 | Puncture stress | 분리막 강도 측정 | Data 분석 및 추출 | 데이터를 취득한다. | AMETEK UTM 장비 |  |  |  |  | Puncture |  |  | 연구원 | 1 | 0.125 | 55 | 82.5 |  | 55 | 82.5 | 1소재, 3회 | X |  |  |  | 1 |  |  | 0 |  |  |  |  | 0 |  |  |  |  | 0 |  |  |  |  | 0
1232 | 소재기술 | 분리막 2팀 | 분석/측정 실험 | 분리막 분석 실험 | Tensile strength (인장강도) | 분리막 인장강도 측정 | 분리막 타발 | 분리막을 15 mm x 200 mm로 MD/TD 방향 구분하여 6ea 샘플 준비한다 | AMETEK UTM 장비 |  |  |  |  | Tensile strength |  |  | 연구원 | 1 | 0.125 | 55 | 82.5 |  | 55 | 82.5 | 1소재, 2회 | X |  |  |  | 1 | 0.5 | 40 | 240 |  |  |  |  | 0 |  |  |  |  | 0 |  |  |  |  | 0
1233 | 소재기술 | 분리막 2팀 | 분석/측정 실험 | 분리막 분석 실험 | Tensile strength (인장강도) | 분리막 인장강도 측정 | 장비에 분리막 고정 | 타발된 분리막을 인장 강도 Jig에 100 mm로 고정한다. | AMETEK UTM 장비 |  |  |  |  | Tensile strength |  |  | 연구원 | 1 | 0.125 | 55 | 82.5 |  | 55 | 82.5 | 1소재, 2회 | X |  |  |  | 1 |  |  | 0 |  |  |  |  | 0 |  |  |  |  | 0 |  |  |  |  | 0
1234 | 소재기술 | 분리막 2팀 | 분석/측정 실험 | 분리막 분석 실험 | Tensile strength (인장강도) | 분리막 인장강도 측정 | 인장 강도 측정 프로그램 실행 | 인장 강도 테스트 선택 -> 파일명 설정의 순서로 진행 후 샘플명 입력 후 시작한다. | AMETEK UTM 장비 |  |  |  |  | Tensile strength |  |  | 연구원 | 1 | 0.125 | 55 | 82.5 |  | 55 | 82.5 | 1소재, 2회 | X |  |  |  | 1 |  |  | 0 |  |  |  |  | 0 |  |  |  |  | 0 |  |  |  |  | 0 | 449
1235 | 소재기술 | 분리막 2팀 | 분석/측정 실험 | 분리막 분석 실험 | Tensile strength (인장강도) | 분리막 인장강도 측정 | Data 분석 및 추출 | 데이터를 취득한다. | AMETEK UTM 장비 |  |  |  |  | Tensile strength |  |  | 연구원 | 1 | 0.125 | 55 | 82.5 |  | 55 | 82.5 | 1소재, 2회 | X |  |  |  | 1 |  |  | 0 | [9 empty] | 0 |  |  |  |  | 0
1236 | 소재기술 | 분리막 2팀 | 분석/측정 실험 | 분리막 분석 실험 | Dry 열수축 테스트 | 분리막 dry 열물성 측정 | 분리막 타발하여 준비 | 분리막을 5 x 5 cm 타발한다. | heating oven |  |  |  |  | Dry 열수축 |  |  | 연구원 | 1 | 0.1 | 220 | 264 |  | 220 | 264 | 1소재, 3회 | X |  |  |  | 1 | 0.5 | 40 | 240 |  |  |  |  | 0 |  |  |  |  | 0 |  |  |  |  | 0
1237 | 소재기술 | 분리막 2팀 | 분석/측정 실험 | 분리막 분석 실험 | Dry 열수축 테스트 | 분리막 dry 열물성 측정 | 오븐내에 분리막 가열 진행 | 오븐에 A4 11장 x 11장 스택 사이에 분리막을 넣은 후 30분간 가열 | heating oven |  |  |  |  | Dry 열수축 |  |  | 연구원 | 1 | 0.5 | 220 | 1320 |  | 220 | 1320 | 1소재, 3회 | X |  |  |  | 1 |  |  | 0 |  |  |  |  | 0 |  |  |  |  | 0 |  |  |  |  | 0
1238 | 소재기술 | 분리막 2팀 | 분석/측정 실험 | 분리막 분석 실험 | Dry 열수축 테스트 | 분리막 dry 열물성 측정 | 수축된 분리막 길이 측정 | 분리막 길이 변화를 MD/TD 방향으로 측정한다. | heating oven |  |  |  |  | Dry 열수축 |  |  | 연구원 | 1 | 0.1 | 220 | 264 |  | 220 | 264 | 1소재, 3회 | X |  |  |  | 1 |  |  | 0 |  |  |  |  | 0 |  |  |  |  | 0 |  |  |  |  | 0
1239 | 소재기술 | 분리막 2팀 | 분석/측정 실험 | 분리막 분석 실험 | Wet 열수축 테스트 | 분리막 wet 상태 열물성 측정 | 분리막 타발하여 준비 | 분리막을 5x5cm 로 타발한다. | heating oven |  |  |  |  | Wet 열수축 |  |  | 연구원 | 1 | 0.3 | 73 | 262.8 |  | 73 | 262.8 | 1소재, 3회 | X |  |  |  | 1 | 1 | 40 | 480 |  |  |  |  | 0 |  |  |  |  | 0 |  |  |  |  | 0 | 12
1240 | 소재기술 | 분리막 2팀 | 분석/측정 실험 | 분리막 분석 실험 | Wet 열수축 테스트 | 분리막 wet 상태 열물성 측정 | Al pouch에 분리막을 넣고, 전해액 넣은 후 밀봉 | Al pouch에 분리막을 넣은 후, 전해액을 1g 넣고 밀봉한다 | heating oven |  |  |  |  | Wet 열수축 |  |  | 연구원 | 1 | 0.1 | 73 | 87.6 |  | 73 | 87.6 | 1소재, 3회 | X |  |  |  | 1 |  |  | 0 |  |  |  |  | 0 |  |  |  |  | 0 |  |  |  |  | 0
1241 | 소재기술 | 분리막 2팀 | 분석/측정 실험 | 분리막 분석 실험 | Wet 열수축 테스트 | 분리막 wet 상태 열물성 측정 | 30분간 분리막을 가열 | 오븐에 30분 간 방치한다. | heating oven |  |  |  |  | Wet 열수축 |  |  | 연구원 | 1 | 0.5 | 73 | 438 |  | 73 | 438 | 1소재, 3회 | X |  |  |  | 1 |  |  | 0 |  |  |  |  | 0 |  |  |  |  | 0 |  |  |  |  | 0
1242 | 소재기술 | 분리막 2팀 | 분석/측정 실험 | 분리막 분석 실험 | Wet 열수축 테스트 | 분리막 wet 상태 열물성 측정 | 수축된 분리막 길이 측정 | 분리막 길이 변화를 MD/TD 방향으로 측정한다. | heating oven |  |  |  |  | Wet 열수축 |  |  | 연구원 | 1 | 0.1 | 73 | 87.6 |  | 73 | 87.6 | 1소재, 3회 | X |  |  |  | 1 |  |  | 0 |  |  |  |  | 0 |  |  |  |  | 0 |  |  |  |  | 0
1243 | 소재기술 | 분리막 2팀 | 분석/측정 실험 | 분리막 분석 실험 | 내압축성 분석 | 분리막 내압축도 측정 | 분리막 타발 | 분리막을 5 x 5 cm 타발한다. | 타발기 |  |  |  |  | 분리막 Pressed 물성 (두께,PD,Porosity) |  |  | 연구원 | 1 | 1 | 44 | 528 |  | 396 | 4752 | 1소재, 3회 | O (2순위) |  |  |  | 1 | 4 | 40 | 1920 | [9 empty] | 0 |  |  |  |  | 0
1244 | 소재기술 | 분리막 2팀 | 분석/측정 실험 | 분리막 분석 실험 | 내압축성 분석 | 분리막 내압축도 측정 | 내압축전 두께/통기도 측정 | 내압축 진행하기 전 두께/통기도를 측정한다. | Mitutoyo VL-50S/통기도 장비 |  |  |  |  | 분리막 Pressed 물성 (두께,PD,Porosity) |  |  | 연구원 | 1 | 1 | 44 | 528 |  | 396 | 4752 | 1소재, 3회 | O (2순위) |  |  |  | 1 |  |  | 0 | [9 empty] | 0 |  |  |  |  | 0 | 12
1245 | 소재기술 | 분리막 2팀 | 분석/측정 실험 | 분리막 분석 실험 | 내압축성 분석 | 분리막 내압축도 측정 | heat press 진행 | 설정한 온도/압력/시간 동안 분리막 샘플을 hot press로 누른다 | hot press |  |  |  |  | 분리막 Pressed 물성 (두께,PD,Porosity) |  |  | 연구원 | 1 | 1 | 44 | 528 |  | 396 | 4752 | 1소재, 3회 | O (2순위) |  |  |  | 1 |  |  | 0 | [9 empty] | 0 |  |  |  |  | 0
1246 | 소재기술 | 분리막 2팀 | 분석/측정 실험 | 분리막 분석 실험 | 내압축성 분석 | 분리막 내압축도 측정 | 압축 후 두께/통기도 측정 | 압축 후 두께/통기도 변화를 확인한다. | Mitutoyo VL-50S/통기도 장비 |  |  |  |  | 분리막 Pressed 물성 (두께,PD,Porosity) |  |  | 연구원 | 1 | 1 | 44 | 528 |  | 396 | 4752 | 1소재, 3회 | O (2순위) |  |  |  | 1 |  |  | 0 | [9 empty] | 0 |  |  |  |  | 0
1247 | 소재기술 | 분리막 2팀 | 분석/측정 실험 | 분리막 분석 실험 | TMA 분석 | 분리막 열물성 측정 | 분리막 타발하여 준비 | 0.5 mm x 10 mm로 타발된 분리막 시편이 준비되면 DMA850 장비의 전원을 켜고, Idle 상태가 될 때까지 기다린다. TRIOS 프로그램을 실행하여 DMA850 “Connect”  “Experiment”에서 샘플명을 입력한다. | DMA 850 |  |  |  |  | 열적 물성 데이터 (melt down 온도) |  |  | 연구원 | 1 | 0.04347826 | 11 | 5.73913 |  | 11 | 5.73913 | 1소재, 2회 | X |  |  |  | 1 | 1 | 1 | 12 |  |  |  |  | 0 |  |  |  |  | 0 |  |  |  |  | 0 | 12
1248 | 소재기술 | 분리막 2팀 | 분석/측정 실험 | 분리막 분석 실험 | TMA 분석 | 분리막 열물성 측정 | 장비에 분리막 고정 후 열특성 측정 | 커버를 열어 Tension clamp 간 거리(Position)를 10mm로 설정하고 “Lock” 버튼을 눌러 지그 간 거리를 고정시킨 후 지그에 샘플을 고정시킨다. | DMA 850 |  |  |  |  | 열적 물성 데이터 (melt down 온도) |  |  | 연구원 | 1 | 0.04347826 | 11 | 5.73913 |  | 11 | 5.73913 | 1소재, 2회 | X |  |  |  | 1 |  |  | 0 |  |  |  |  | 0 |  |  |  |  | 0 |  |  |  |  | 0
1249 | 소재기술 | 분리막 2팀 | 분석/측정 실험 | 분리막 분석 실험 | TMA 분석 | 분리막 열물성 측정 | 장비에 분리막 고정 후 열특성 측정 | 샘플 고정이 완료되면 장비의 커버를 닫아 잠근 후 “Float” 버튼을 누르고, Measure 버튼을 눌러 측정을 시작한다. | DMA 850 |  |  |  |  | 열적 물성 데이터 (melt down 온도) |  |  | 연구원 | 1 | 0.8695652 | 11 | 114.7826 |  | 11 | 114.7826 | 1소재, 2회 | X |  |  |  | 1 |  |  | 0 |  |  |  |  | 0 |  |  |  |  | 0 |  |  |  |  | 0
1250 | 소재기술 | 분리막 2팀 | 분석/측정 실험 | 분리막 분석 실험 | TMA 분석 | 분리막 열물성 측정 | Data 분석 및 추출 | 데이터를 취득한다. | DMA 850 |  |  |  | 분리막 두께 | 열적 물성 데이터 (melt down 온도) |  |  | 연구원 | 1 | 0.04347826 | 11 | 5.73913 |  | 11 | 5.73913 | 1소재, 2회 | X |  |  |  | 1 |  |  | 0 |  |  |  |  | 0 |  |  |  |  | 0 |  |  |  |  | 0
1251 | 소재기술 | 분리막 2팀 | 분석/측정 실험 | 분리막 분석 실험 | ER 분석 | 분리막 단품 저항 측정 | 분리막 타발하여 준비 | 19Φ로 분리막을 타발한다. | Potentiostat VSP-300 |  |  |  |  | 분리막 단품 저항 |  |  | 연구원 | 1 | 0.09803922 | 44 | 51.76471 |  | 220 | 258.8235 | 1소재, 3회 | O (2순위) |  |  |  | 1 | 1 | 40 | 480 |  |  |  |  | 0 |  |  |  |  | 0 |  |  |  |  | 0 | 120
1252 | 소재기술 | 분리막 2팀 | 분석/측정 실험 | 분리막 분석 실험 | ER 분석 | 분리막 단품 저항 측정 | 코인셀 조립 | 코인셀을 조립한다. | Potentiostat VSP-300 |  |  |  |  | 분리막 단품 저항 |  |  | 연구원 | 1 | 0.106383 | 44 | 56.17021 |  | 220 | 280.8511 | 1소재, 3회 | O (2순위) |  |  |  | 1 |  |  | 0 |  |  |  |  | 0 |  |  |  |  | 0 |  |  |  |  | 0
1253 | 소재기술 | 분리막 2팀 | 분석/측정 실험 | 분리막 분석 실험 | ER 분석 | 분리막 단품 저항 측정 | Wetting 진행 | 3시간 이상의 충분한 wetting을 진행한다. | Potentiostat VSP-300 |  |  |  |  | 분리막 단품 저항 |  |  | 연구원 | 1 | 0.6976744 | 44 | 368.3721 |  | 220 | 1841.86 | 1소재, 3회 | O (2순위) |  |  |  | 1 |  |  | 0 |  |  |  |  | 0 |  |  |  |  | 0 |  |  |  |  | 0
1254 | 소재기술 | 분리막 2팀 | 분석/측정 실험 | 분리막 분석 실험 | ER 분석 | 분리막 단품 저항 측정 | EIS 측정 | EIS 장비를 통해 bulk 저항을 측정하여 ER을 확인한다. | Potentiostat VSP-300 |  |  |  |  | 분리막 단품 저항 |  |  | 연구원 | 1 | 0.5555556 | 44 | 293.3333 |  | 220 | 1466.667 | 1소재, 3회 | O (2순위) |  |  |  | 1 |  |  | 0 |  |  |  |  | 0 |  |  |  |  | 0 |  |  |  |  | 0 | 120
1255 | 소재기술 | 분리막 2팀 | 분석/측정 실험 | 분리막 분석 실험 | ER 분석 | 분리막 단품 저항 측정 | Data 분석 및 추출 | 데이터를 취득한다. | Potentiostat VSP-300 |  |  |  |  | 분리막 단품 저항 |  |  | 연구원 | 1 | 0.1111111 | 44 | 58.66667 |  | 220 | 293.3333 | 1소재, 3회 | O (2순위) |  |  |  | 1 |  |  | 0 |  |  |  |  | 0 |  |  |  |  | 0 |  |  |  |  | 0
1256 | 소재기술 | 분리막 2팀 | 분석/측정 실험 | 분리막 분석 실험 | SEM 분석 | 표면 이미지 분석 | 샘플링 | 샘플홀더에 카본테이브 부착 후, 샘플 부착 | SEM |  |  |  |  | 샘플 이미지 |  |  | 연구원 | 1 | 0.05 | 44 | 26.4 |  | 44 | 26.4 | 1소재, 1회 | X |  |  |  | 1 | 1 | 10 | 120 |  |  |  |  | 0 |  |  |  |  | 0 |  |  |  |  | 0
1257 | 소재기술 | 분리막 2팀 | 분석/측정 실험 | 분리막 분석 실험 | SEM 분석 | 표면 이미지 분석 | 샘플 홀더 장비로 투입 | 샘플 홀더 장비로 투입 | SEM |  |  |  |  | 샘플 이미지 |  |  | 연구원 | 1 | 0.05 | 44 | 26.4 |  | 44 | 26.4 | 1소재, 1회 | X | [16 empty] | 0 |  |  |  |  | 0 | 120
1258 | 소재기술 | 분리막 2팀 | 분석/측정 실험 | 분리막 분석 실험 | SEM 분석 | 표면 이미지 분석 | 이미지 생성 | 원하는 샘플 SEM 이미지 (입자의 형태를 잘 확인할 수 있는) 확인 후 배율별로 각각 캡쳐 | SEM |  |  |  |  | 샘플 이미지 |  |  | 연구원 | 0 | 0.1 | 44 | 0 |  | 44 | 0 | 1소재, 1회 | X | Q, SEM 측정은 자동화? Or 분석 담당 의뢰? 자동화 희망 |  |  | 1 |  |  | 0 |  |  |  |  | 0 |  |  |  |  | 0 |  |  |  |  | 0
1259 | 소재기술 | 분리막 2팀 | 분석/측정 실험 | 분리막 분석 실험 | SEM 분석 | 표면 이미지 분석 | EDS 분석 | EDS 분석 | SEM |  |  |  |  | 샘플 이미지 |  |  | 연구원 | 0 | 0.6 | 44 | 0 |  | 44 | 0 | 1소재, 1회 | X | Q, SEM 측정은 자동화? Or 분석 담당 의뢰? 자동화 희망 |  |  | 1 |  |  | 0 |  |  |  |  | 0 |  |  |  |  | 0 |  |  |  |  | 0
1260 | 소재기술 | 분리막 2팀 | 분석/측정 실험 | 분리막 분석 실험 | SEM 분석 | 표면 이미지 분석 | Data 저장 | Data 저장 후 추출 | SEM |  |  |  |  | 샘플 이미지 |  |  | 연구원 | 1 | 0.1 | 44 | 52.8 |  | 44 | 52.8 | 1소재, 1회 | X |  |  |  | 1 |  |  | 0 |  |  |  |  | 0 |  |  |  |  | 0 |  |  |  |  | 0
1261 | 소재기술 | 분리막 2팀 | 분석/측정 실험 | 분리막 분석 실험 | SEM 분석 | 표면 이미지 분석 | 샘플 홀더 자동 배출 | 샘플 홀더 배출 | SEM |  |  |  |  | 샘플 이미지 |  |  | 연구원 | 1 | 0.05 | 44 | 26.4 |  | 44 | 26.4 | 1소재, 1회 | X |  |  |  | 1 |  |  | 0 |  |  |  |  | 0 |  |  |  |  | 0 |  |  |  |  | 0 | 120
1262 | 소재기술 | 분리막 2팀 | 분석/측정 실험 | 분리막 분석 실험 | SEM 분석 | 표면 이미지 분석 | 샘플 홀더 클리닝 | 샘플 홀더 클리닝 | SEM |  |  |  |  | 샘플 이미지 |  |  | 연구원 | 1 | 0.05 | 44 | 26.4 |  | 44 | 26.4 | 1소재, 1회 | X |  |  |  | 1 |  |  | 0 |  |  |  |  | 0 |  |  |  |  | 0 |  |  |  |  | 0
1263 | 소재기술 | 분리막 2팀 | 분석/측정 실험 | 분리막 분석 실험 | CLSM 분석 | 표면 거칠기 분석 | 샘플링 | 분리막을 타발하여 CLSM 분석 샘플링 진행한다. | CLSM |  |  |  |  | 표면 거칠기 (Sa) |  |  | 연구원 | 1 | 0.1 | 13 | 15.6 |  | 130 | 156 | 1소재, 1회 | O (2순위) |  |  |  | 1 | 1 | 2 | 24 |  |  |  |  | 0 |  |  |  |  | 0 |  |  |  |  | 0
1264 | 소재기술 | 분리막 2팀 | 분석/측정 실험 | 분리막 분석 실험 | CLSM 분석 | 표면 거칠기 분석 | CLSM 분석 | CLSM 분석 진행한다. | CLSM |  |  |  |  | 표면 거칠기 (Sa) |  |  | 연구원 | 1 | 0.8 | 13 | 124.8 |  | 130 | 1248 | 1소재, 1회 | O (2순위) |  |  |  | 1 |  |  | 0 |  |  |  |  | 0 |  |  |  |  | 0 |  |  |  |  | 0
1265 | 소재기술 | 분리막 2팀 | 분석/측정 실험 | 분리막 분석 실험 | CLSM 분석 | 표면 거칠기 분석 | Data 저장 | 데이터를 취득한다. | CLSM |  |  |  |  | 표면 거칠기 (Sa) |  |  | 연구원 | 1 | 0.1 | 13 | 15.6 |  | 130 | 156 | 1소재, 1회 | O (2순위) |  |  |  | 1 |  |  | 0 |  |  |  |  | 0 |  |  |  |  | 0 |  |  |  |  | 0 | 12
1266 | 소재기술 | 분리막 2팀 | 분석/측정 실험 | 분리막 분석 실험 | 수분 함량 측정 (분리막) | 분리막/무기물 수분 함량 분석 | 샘플링전 준비 | 무기물 혹은 분리막 타발 후 시료 무게 측정 | Metrohm사 Oven method |  |  |  |  | 측정 시간, 시료 넘버, 기입한 무게, 수분 함량(측정값-블랭크값) |  |  | 연구원 | 1 | 0.1 | 22 | 26.4 |  | 22 | 26.4 | 1소재, 3회 | X |  |  |  | 1 | 1 | 1 | 12 |  |  |  |  | 0 |  |  |  |  | 0 |  |  |  |  | 0
1267 | 소재기술 | 분리막 2팀 | 분석/측정 실험 | 분리막 분석 실험 | 수분 함량 측정 (분리막) | 분리막/무기물 수분 함량 분석 | 샘플링 | 1) 무기물 ① 측정 저울에 분리막 원단 (5x5cm2 @드라이룸에서 24h 건조)을 올린 후 영점 잡는다. ② 무기물을 원단 위에 올려 [무기물]의 무게를 측정한다. ③ 분리막 원단으로 분리막을 감싼 후 시료를 Vial에 넣고 클램핑한다. ④ Blank 시료 준비한다. (Ref. : 분리막 원단) 2) 분리막 (비교) ① 분리막 무게 측정한 후 Vial에 분리막 넣고 클램핑한다. ② Blank 시료 준비한다 (Ref. : Blank vial) | Metrohm사 Oven method |  |  |  |  | 측정 시간, 시료 넘버, 기입한 무게, 수분 함량(측정값-블랭크값) |  |  | 연구원 | 1 | 0.1 | 22 | 26.4 |  | 22 | 26.4 | 1소재, 3회 | X |  |  |  | 1 |  |  | 0 |  |  |  |  | 0 |  |  |  |  | 0 |  |  |  |  | 0
1268 | 소재기술 | 분리막 2팀 | 분석/측정 실험 | 분리막 분석 실험 | 수분 함량 측정 (분리막) | 분리막/무기물 수분 함량 분석 | 장비 측정 진행 | N2밸브 Open Flow rate / Temp. 변경1) 및 확인 Blank 측정(Ref.) 2) 시료 측정 3)  Flow rate / Heater temp. 기본값으로 변경  N2밸브 Close 1) Flow rate / Temp. 변경 : [OK] 버튼 클릭  TEMP1=120℃ 변경후 [OK]  TEMP2=120 ℃ 변경 후 [OK]  Gas 60 ml/min 변경후 [OK] (TEMP 기본값 : TEMP1=150 TEMP2=200 / Gas flow rate =56) 2) Blank 측정 : 리모컨 3번 누르기  LCD화면에 [recall method] 선택한 후 ENTER 누르기  Method : [Oven-Blk] ENTER 누르기  빨간 스위치 올리기  [Stirrer] 버튼 누르기  drift 1.0ug/min 이하 될 때까지 대기  Ref. Vial 시료 로딩하기  Ref. 병 needle로 찌르기  무게 1g 입력  START  graph꺼지면 needle 빼기  STOP | Metrohm사 Oven method |  |  |  |  | 측정 시간, 시료 넘버, 기입한 무게, 수분 함량(측정값-블랭크값) |  |  | 연구원 | 1 | 0.7 | 22 | 184.8 |  | 22 | 184.8 | 1소재, 3회 | X |  |  |  | 1 |  |  | 0 |  |  |  |  | 0 |  |  |  |  | 0 |  |  |  |  | 0
1269 | 소재기술 | 분리막 2팀 | 분석/측정 실험 | 분리막 분석 실험 | 수분 함량 측정 (분리막) | 분리막/무기물 수분 함량 분석 | Data 분석 및 추출 | 데이터를 취득한다. | Metrohm사 Oven method |  |  |  | 시료 개수, 무게, 블랭크 여부(Reference)로 사용 여부 | 측정 시간, 시료 넘버, 기입한 무게, 수분 함량(측정값-블랭크값) |  |  | 연구원 | 1 | 0.1 | 22 | 26.4 |  | 22 | 26.4 | 1소재, 3회 | X |  |  |  | 1 |  |  | 0 |  |  |  |  | 0 |  |  |  |  | 0 |  |  |  |  | 0
1270 | 소재기술 | 분리막 2팀 | 분석/측정 실험 | 분리막 분석 실험 | 기공구조분석 | 원단 pore size 분석 | 분리막 샘플링 | 측정을 위한 분리막을 준비한다. | CFP1500-AE |  |  |  |  | 기공 사이즈 |  |  | 연구원 | 1 | 0.1 | 55 | 66 |  | 55 | 66 | 1소재, 3회 | X |  |  |  | 1 | 1 | 10 | 120 |  |  |  |  | 0 |  |  |  |  | 0 |  |  |  |  | 0
1271 | 소재기술 | 분리막 2팀 | 분석/측정 실험 | 분리막 분석 실험 | 기공구조분석 | 원단 pore size 분석 | 원단의 기공 사이즈 확인 및 압축 전/후의 원단의 기공 변형 정도를 파악 | 장비 전원을 켜고 실험용 컴퓨터와 연동되는지 확인한 이후, 압력 밸브와 가스통 밸브를 열어 gauge 공기압을 확인 한다. 그리고 샘플을 홀더에 정확히 끼우고 호스를 연결한다. 컴퓨터에서 Capwin 프로그램을 켜고 Execute → AutoTest를 누른다. Minimum Pressure, Maximum Pressure를 입력하고, Output File Name을 입력 후 “Start Test” 버튼을 눌러 평가를 수행한다 | CFP1500-AE |  |  |  |  | 기공 사이즈 |  |  | 연구원 | 1 | 0.8 | 55 | 528 |  | 55 | 528 | 1소재, 3회 | X |  |  |  | 1 |  |  | 0 |  |  |  |  | 0 |  |  |  |  | 0 |  |  |  |  | 0 | 224.5
1272 | 소재기술 | 분리막 2팀 | 분석/측정 실험 | 분리막 분석 실험 | 기공구조분석 | 원단 pore size 분석 | Data 분석 및 추출 | Mean flow pore diameter 및 Bubble point pore diameter 를 통해 Mean pore와 Max pore size를 확인할 수 있다 | CFP1500-AE |  |  |  |  | 기공 사이즈 |  |  | 연구원 | 1 | 0.1 | 55 | 66 |  | 55 | 66 | 1소재, 3회 | X |  |  |  | 1 |  |  | 0 |  |  |  |  | 0 |  |  |  |  | 0 |  |  |  |  | 0
1273 | 소재기술 | 분리막 2팀 | 분석/측정 실험 | 분리막 분석 실험 | BDV 분석 | 절연파괴전압 측정 | 샘플 준비 | 분리막 5 x 5 cm로 타발하여 20장 준비하고, Al 호일을 타발한다 | 절연파괴전압 장비 |  |  |  |  | 절연파괴전압 |  |  | 연구원 | 1 | 0.45 | 22 | 118.8 |  | 22 | 118.8 | 1소재, 9회 | X |  |  |  | 1 | 1 | 10 | 120 |  |  |  |  | 0 |  |  |  |  | 0 |  |  |  |  | 0
1274 | 소재기술 | 분리막 2팀 | 분석/측정 실험 | 분리막 분석 실험 | BDV 분석 | 절연파괴전압 측정 | 절연파괴전압 측정 | 장비로 BDV값을 측정한다 | 절연파괴전압 장비 |  |  |  |  | 절연파괴전압 |  |  | 연구원 | 1 | 0.45 | 22 | 118.8 |  | 22 | 118.8 | 1소재, 9회 | X |  |  |  | 1 |  |  | 0 |  |  |  |  | 0 |  |  |  |  | 0 |  |  |  |  | 0
1275 | 소재기술 | 분리막 2팀 | 분석/측정 실험 | 분리막 분석 실험 | BDV 분석 | 절연파괴전압 측정 | Data 분석 | 데이터를 취득한다. | 절연파괴전압 장비 |  |  |  |  | 절연파괴전압 |  |  | 연구원 | 1 | 0.1 | 22 | 26.4 |  | 22 | 26.4 | 1소재, 9회 | X |  |  |  | 1 |  |  | 0 |  |  |  |  | 0 | [10 empty] | 290
1276 | 소재기술 | 분리막 2팀 | 분석/측정 실험 | 분리막 분석 실험 | MI | 원단 특성 분석 | 샘플 준비 | 분리막 샘플을 준비한다. | Melt Indexer MI-4 |  |  |  |  | MI |  |  | 연구원 | 1 | 0.1 | 6 | 7.2 |  | 6 | 7.2 | 1소재, 3회 | X |  |  |  | 1 | 1 | 10 | 120 |  |  |  |  | 0 |  |  |  |  | 0 |  |  |  |  | 0 | 74.75
1277 | 소재기술 | 분리막 2팀 | 분석/측정 실험 | 분리막 분석 실험 | MI | 원단 특성 분석 | 장비 세팅 | 온도가 측정 온도에 도달하면 약 15-30분 정도 일정하게 온도가 유지되도록 기다린다. 드라이브가 상단에 위치하도록 하고 안전커버를 열어준다. Test chamber 를 앞쪽으로 당겨준다. Die를 Test barrel에 넣고, 시료를 test barrel에 채워준다. Test Chamber를 원래 자리로 되돌려 고정하고, Test piston을 결합한다. 안전커버를 닫는다. | Melt Indexer MI-4 |  |  |  |  | MI |  |  | 연구원 | 1 | 0.1 | 6 | 7.2 |  | 6 | 7.2 | 1소재, 3회 | X |  |  |  | 1 |  |  | 0 |  |  |  |  | 0
1278 | 소재기술 | 분리막 2팀 | 분석/측정 실험 | 분리막 분석 실험 | MI | 원단 특성 분석 | 장비 측정 | 메인 화면에 “TEST” 버튼을 누르면 측정이 시작된다. | Melt Indexer MI-4 |  |  |  |  | MI |  |  | 연구원 | 1 | 0.7 | 6 | 50.4 |  | 6 | 50.4 | 1소재, 3회 | X |  |  |  | 1 |  |  | 0 |  |  |  |  | 0
1279 | 소재기술 | 분리막 2팀 | 분석/측정 실험 | 분리막 분석 실험 | MI | 원단 특성 분석 | Data 정리 | 측정이 완료되면 디스플레이 내 결과를 확인하고, 드라이브를 상단 위치에 있는지 확인하고 안전 커버를 연다. Test Piston, Test Barrel, Die 등 공급된 Tool과 적절한 천을 사용해 Cleaning 한다. | Melt Indexer MI-4 |  |  |  |  | MI |  |  | 연구원 | 1 | 0.1 | 6 | 7.2 |  | 6 | 7.2 | 1소재, 3회 | X |  |  |  | 1 |  |  | 0 |  |  |  |  | 0 |  |  |  |  | 0 |  |  |  |  | 0 | 74.75
1280 | 소재기술 | 분리막 2팀 | 분석/측정 실험 | 분리막 분석 실험 | Heat Gurley | 분리막 열물성 분석 | 샘플 준비 | 5cm x 5cm 크기로 샘플링된 분리막을 측정 지그에 체결한다. | 통기도 장비 |  |  |  |  | 통기도 |  |  | 연구원 | 1 | 0.1 | 11 | 13.2 |  | 11 | 13.2 | 1소재, 1회 | X |  |  |  | 1 | 1 | 10 | 120 |  |  |  |  | 0
1281 | 소재기술 | 분리막 2팀 | 분석/측정 실험 | 분리막 분석 실험 | Heat Gurley | 분리막 열물성 분석 | 장비 세팅 | 샘플을 체결한 다음, 바탕화면의 “Temp_SEC”를 실행하고, 프로그램 좌측 상단의 ➡를 클릭한다음 우측 하단의 🔴 버튼을 클릭하여 녹색으로 활성화시킨다. | 통기도 장비 |  |  |  |  | 통기도 |  |  | 연구원 | 1 | 0.1 | 11 | 13.2 |  | 11 | 13.2 | 1소재, 1회 | X |  |  |  | 1 |  |  | 0 |  |  |  |  | 0 |  |  |  |  | 0 |  |  |  |  | 0 | 74.75
1282 | 소재기술 | 분리막 2팀 | 분석/측정 실험 | 분리막 분석 실험 | Heat Gurley | 분리막 열물성 분석 | 장비 측정 | 마지막으로 중앙 하단의 Temperature 탭에서 적정 패턴을 입력하고, Write, Run을 차례로 클릭하여 Heat gurley를 측정을 시작한다. 측정이 완료되면 바탕화면 data 폴더에 raw data excel file이 생성된다. | 통기도 장비 |  |  |  | 온도 설정 | 통기도 |  |  | 연구원 | 1 | 0.7 | 11 | 92.4 |  | 11 | 92.4 | 1소재, 1회 | X |  |  |  | 1 |  |  | 0 |  |  |  |  | 0
1283 | 소재기술 | 분리막 2팀 | 분석/측정 실험 | 분리막 분석 실험 | Heat Gurley | 분리막 열물성 분석 | Data 정리 | 그래프로 정리하여 분리막별 shut-down 온도 및 melt-down 온도를 비교 분석한다. | 통기도 장비 |  |  |  |  | 통기도 |  |  | 연구원 | 1 | 0.1 | 11 | 13.2 |  | 11 | 13.2 | 1소재, 1회 | X |  |  |  | 1 |  |  | 0 |  |  |  |  | 0
1284 | 소재기술 | 분리막 2팀 | 분석/측정 실험 | 분리막 분석 실험 | BET 측정 | 무기물 비표면적 측정 | 샘플 소분 및 샘플링 | sampling funnel 이용해 BET 초자에 담고, 무게를 측정한다. | BELSORP-mini + BELPREP-flow (BEL. JAPAN. INC.) |  |  |  |  | BET, total pore V, pore size distribution |  |  | 연구원 | 1 | 0.1 | 11 | 13.2 |  | 11 | 13.2 | 1소재, 1회 | X |  |  |  | 1 | 1 | 1 | 12 |  |  |  |  | 0 | [10 empty] | 616
1285 | 소재기술 | 분리막 2팀 | 분석/측정 실험 | 분리막 분석 실험 | BET 측정 | 무기물 비표면적 측정 | 전처리 | 온도 130도 세팅된 상태에서 샘플링 된 Port 활성화 후 Heat-Vacuum 버튼을 순서대로 누른다. 약 2~3시간 후 진공 게이지 10^(-1)kPa 이상이 되면 Heat 버튼 끄고 Purge 누른다. | BELSORP-mini + BELPREP-flow (BEL. JAPAN. INC.) |  |  |  |  | BET, total pore V, pore size distribution |  |  | 연구원 | 1 | 0.1 | 11 | 13.2 |  | 11 | 13.2 | 1소재, 1회 | X |  |  |  | 1 |  |  | 0 |  |  |  |  | 0
1286 | 소재기술 | 분리막 2팀 | 분석/측정 실험 | 분리막 분석 실험 | BET 측정 | 무기물 비표면적 측정 | 무게 측정 | 전처리 이후 무게를 측정한다. | BELSORP-mini + BELPREP-flow (BEL. JAPAN. INC.) |  |  |  | 시료 무게 | BET, total pore V, pore size distribution |  |  | 연구원 | 1 | 0.1 | 11 | 13.2 |  | 11 | 13.2 | 1소재, 1회 | X |  |  |  | 1 |  |  | 0 |  |  |  |  | 0
1287 | 소재기술 | 분리막 2팀 | 분석/측정 실험 | 분리막 분석 실험 | BET 측정 | 무기물 비표면적 측정 | 측정 준비 | BET 장비에 초자 장착 -> 가스보관실에서 액체 질소 소분 후 장비 용기에 덜어주기, 측정 패턴/파일명 등 설정 | [5 empty] | BET, total pore V, pore size distribution |  |  | 연구원 | 1 | 0.1 | 11 | 13.2 |  | 11 | 13.2 | 1소재, 1회 | X | [16 empty] | 0 |  |  |  |  | 0 | 449
1288 | 소재기술 | 분리막 2팀 | 분석/측정 실험 | 분리막 분석 실험 | BET 측정 | 무기물 비표면적 측정 | 측정 | Measurement 클릭 후 BET 분석을 진행한다 | BELSORP-mini + BELPREP-flow (BEL. JAPAN. INC.) |  |  |  | 시료 무게 | BET, total pore V, pore size distribution |  |  | 연구원 | 1 | 0.5 | 11 | 66 |  | 11 | 66 | 1소재, 1회 | X |  |  |  | 1 |  |  | 0 |  |  |  |  | 0 |  |  |  |  | 0 |  |  |  |  | 0
1289 | 소재기술 | 분리막 2팀 | 분석/측정 실험 | 분리막 분석 실험 | BET 측정 | 무기물 비표면적 측정 | Data 정리 | 데이터를 취득한다. | BELSORP-mini + BELPREP-flow (BEL. JAPAN. INC.) |  |  |  |  | BET, total pore V, pore size distribution |  |  | 연구원 | 1 | 0.1 | 11 | 13.2 |  | 11 | 13.2 | 1소재, 1회 | X |  |  |  | 1 |  |  | 0 |  |  |  |  | 0 |  |  |  |  | 0 |  |  |  |  | 0
1290 | 소재기술 | 분리막 2팀 | 분석/측정 실험 | 분리막 분석 실험 | BET 측정 | 무기물 비표면적 측정 | 세척 및 정리 | BET 측정 후 샘플 회수하고 초자 세척 진행한다. | BELSORP-mini + BELPREP-flow (BEL. JAPAN. INC.) |  |  |  |  | BET, total pore V, pore size distribution |  |  | 연구원 | 1 | 0.1 | 11 | 13.2 |  | 11 | 13.2 | 1소재, 1회 | X |  |  |  | 1 |  |  | 0 |  |  |  |  | 0 |  |  |  |  | 0 |  |  |  |  | 0
1291 | 소재기술 | 분리막 2팀 | 분석/측정 실험 | 분리막 분석 실험 | Peel strength | 분리막-무기물 Peel 측정 | 분리막 타발 | 분리막 2x6 cm으로 타발하여 준비한다 | AMETEK UTM 장비 |  |  |  |  | peel strength |  |  | 연구원 | 1 | 0.25 | 73 | 219 |  | 73 | 219 | 1소재, 4회 | X |  |  |  | 1 | 1 | 40 | 480 |  |  |  |  | 0 |  |  |  |  | 0 |  |  |  |  | 0
1292 | 소재기술 | 분리막 2팀 | 분석/측정 실험 | 분리막 분석 실험 | Peel strength | 분리막-무기물 Peel 측정 | 슬라이드 글라스에 부착 | 슬라이드 글라스에 양면테이프 부착 후 타발된 분리막을 붙친 후 가로 길이를 1.5 cm로 자른 후 PET 간지를 붙쳐 준비한다 | AMETEK UTM 장비 |  |  |  |  | peel strength |  |  | 연구원 | 1 | 0.25 | 73 | 219 |  | 73 | 219 | 1소재, 4회 | X |  |  |  | 1 |  |  | 0 |  |  |  |  | 0 |  |  |  |  | 0 |  |  |  |  | 0 | 898
1293 | 소재기술 | 분리막 2팀 | 분석/측정 실험 | 분리막 분석 실험 | Peel strength | 분리막-무기물 Peel 측정 | Peel strength 측정 | UTM장비로 분리막을 떼면서 힘을 측정한다. | AMETEK UTM 장비 |  |  |  |  | peel strength |  |  | 연구원 | 1 | 0.25 | 73 | 219 |  | 73 | 219 | 1소재, 4회 | X |  |  |  | 1 |  |  | 0 |  |  |  |  | 0 |  |  |  |  | 0 |  |  |  |  | 0
1294 | 소재기술 | 분리막 2팀 | 분석/측정 실험 | 분리막 분석 실험 | Peel strength | 분리막-무기물 Peel 측정 | Data 정리 | 데이터를 취득한다. (원단-코팅층, 코팅층 내부 결착력 측정) | AMETEK UTM 장비 |  |  |  |  | peel strength |  |  | 연구원 | 1 | 0.25 | 73 | 219 |  | 73 | 219 | 1소재, 4회 | X |  |  |  | 1 |  |  | 0 |  |  |  |  | 0 |  |  |  |  | 0 |  |  |  |  | 0
1295 | 소재기술 | 분리막 2팀 | 샘플 제작 실험 | 선분산/슬러리 제작 | 슬러리 제조 (분리막) | 코팅 슬러리 제조 | 소재 준비 | 무기물/분산제/바인더 등을 준비한다 | [8 empty] | 연구원 | 1 | 0.2 | 55 | 132 |  | 55 | 132 | 1조성당, 1회 | X | 조성 개발 과정 중 새로운 슬러리 만들때마다 측정 | [15 empty] | 0 |  |  |  |  | 0
1296 | 소재기술 | 분리막 2팀 | 샘플 제작 실험 | 선분산/슬러리 제작 | 슬러리 제조 (분리막) | 코팅 슬러리 제조 | 원재료 믹싱 | 무기물/분산제/바인더 등을 혼합하여 코팅 슬러리를 제작한다. | [8 empty] | 연구원 | 1 | 0.8 | 55 | 528 |  | 55 | 528 | 1조성당, 1회 | X |  |  |  | 1 | 1 | 26 | 312 | [9 empty] | 0 |  |  |  |  | 0
1297 | 소재기술 | 분리막 2팀 | 분석/측정 실험 | 슬러리 분석 | 점도 측정 (슬러리) | 슬러리 점도 측정 | 슬러리 준비 | 측정용 슬러리를 준비한다 | brookfield |  |  |  |  | 점도 |  |  | 연구원 | 1 | 0.17 | 55 | 112.2 |  | 55 | 112.2 | 1조성당, 1회 | X |  |  |  | 1 | 0.5 | 12 | 72 |  |  |  |  | 0
1298 | 소재기술 | 분리막 2팀 | 분석/측정 실험 | 슬러리 분석 | 점도 측정 (슬러리) | 슬러리 점도 측정 | 코팅층 슬러리 점도 측정 | 코팅층 슬러리 16 mL를 점도 측정기 cell에 넣은 후, 장비에 체결한다. 10 rpm에서 점도를 측정하고, 90 torque가 측정되는 rpm에서 점도를 한 번 더 측정한다. | brookfield |  |  |  |  | 점도 |  |  | 연구원 | 1 | 0.17 | 55 | 112.2 |  | 55 | 112.2 | 1조성당, 1회 | X |  |  |  | 1 |  |  | 0
1299 | 소재기술 | 분리막 2팀 | 분석/측정 실험 | 슬러리 분석 | 점도 측정 (슬러리) | 슬러리 점도 측정 | 장비 세척 | 측정 장비를 세척한다. | brookfield |  |  |  |  | 점도 |  |  | 연구원 | 1 | 0.17 | 55 | 112.2 |  | 55 | 112.2 | 1조성당, 1회 | X |  |  |  | 1 |  |  | 0
1300 | 소재기술 | 분리막 2팀 | 분석/측정 실험 | 슬러리 분석 | 고형분 측정 | 슬러리 코형분 측정 | 슬러리 준비 | 측정용 슬러리를 준비한다. | AND MX-30 |  |  |  |  | 고형분 |  |  | 연구원 | 1 | 0.1 | 55 | 66 |  | 55 | 66 | 1조성당, 1회 | X |  |  |  | 1 | 0.5 | 12 | 72 |  |  |  |  | 0
1301 | 소재기술 | 분리막 2팀 | 분석/측정 실험 | 슬러리 분석 | 고형분 측정 | 슬러리 코형분 측정 | 코팅층 슬러리 고형분 측정 | 코팅층 슬러리 5g을 알루미늄 dish에 올린 후 고형분 장비 측정을 진행한다. | AND MX-30 |  |  |  |  | 고형분 |  |  | 연구원 | 1 | 0.4 | 55 | 264 |  | 55 | 264 | 1조성당, 1회 | X |  |  |  | 1 |  |  | 0
1302 | 소재기술 | 분리막 2팀 | 분석/측정 실험 | 슬러리 분석 | PSD 분석 (분리막) | 슬러리 입도 측정 | 슬러리 준비 | 측정용 슬러리를 준비한다 | Malvern mastersize |  |  |  |  | dmin, d10, d50, d90, dmax (Vol. Num. 기준 각각) 3회 측정 값 및 평균값 각각 도출 전체 입도 분포 그래프 |  |  | 연구원 | 1 | 0.1 | 55 | 66 |  | 55 | 66 | 1조성당, 1회 | X |  |  |  | 1 | 0.5 | 12 | 72 |  |  |  |  | 0
1303 | 소재기술 | 분리막 2팀 | 분석/측정 실험 | 슬러리 분석 | PSD 분석 (분리막) | 슬러리 입도 측정 | 코팅층 슬러리 입도 측정 | 고형분 장비를 켠 후 DI water를 통해 background를 측정한다. 측정 완료 후 스포이드를 이용하여 슬러리를 소량 투입하여 obscuration 값이 설정 범위 (10-30%) 이내로 오도록 한다. Measure sample 버튼을 클릭하여 측정 시작한다. | Malvern mastersize |  |  |  |  | dmin, d10, d50, d90, dmax (Vol. Num. 기준 각각) 3회 측정 값 및 평균값 각각 도출 전체 입도 분포 그래프 |  |  | 연구원 | 1 | 0.3 | 55 | 198 |  | 55 | 198 | 1조성당, 1회 | X |  |  |  | 1 |  |  | 0
1304 | 소재기술 | 분리막 2팀 | 분석/측정 실험 | 슬러리 분석 | PSD 분석 (분리막) | 슬러리 입도 측정 | 장비 세척 | 측정 장비를 세척한다. | Malvern mastersize |  |  |  |  | dmin, d10, d50, d90, dmax (Vol. Num. 기준 각각) 3회 측정 값 및 평균값 각각 도출 전체 입도 분포 그래프 |  |  | 연구원 | 1 | 0.1 | 55 | 66 |  | 55 | 66 | 1조성당, 1회 | X |  |  |  | 1 |  |  | 0
1305 | 소재기술 | 분리막 2팀 | 샘플 제작 실험 | 분리막 제작 실험 | Lab 코팅 | 분리막 랩 코팅 | 분리막 원단 및 슬러리 준비 | 코팅용 분리막 원단과 슬러리를 준비한다. | Malvern mastersize | [7 empty] | 연구원 | 1 | 0.1 | 55 | 66 |  | 132 | 66 | 1조성당, 약 5-9회 | O (2순위) |  |  |  | 1 | 2.5 | 20 | 600
1306 | 소재기술 | 분리막 2팀 | 샘플 제작 실험 | 분리막 제작 실험 | Lab 코팅 | 분리막 랩 코팅 | 코팅 및 건조 | 원단에 슬러리를 도포하고 건조 시킨다. | Lab coater | [7 empty] | 연구원 | 1 | 0.45 | 55 | 297 |  | 132 | 2400 | 1조성당, 약 5-9회 | O (2순위) |  |  |  | 1 |  |  | 0
1307 | 소재기술 | 분리막 2팀 | 샘플 제작 실험 | 분리막 제작 실험 | Lab 코팅 | 분리막 랩 코팅 | 코팅 분리막 두께 측정 | 두께 측정 장비의 영점을 맞추고 원단 두께와 코팅 분리막 두께를 측정한다. | 두께측정기 | [7 empty] | 연구원 | 1 | 0.45 | 55 | 297 |  | 132 | - | 1조성당, 약 5-9회 | O (2순위) |  |  |  | 1 |  |  | 0
1308 | 소재기술 | 분리막 2팀 | 분석/측정 실험 | 분리막 분석 실험 | Dry 전극-분리막 접착력 | 전극-분리막 dry 접착력 측정 | 분리막/전극 타발 | 분리막과 전극을 타발한다. | AMETEK UTM |  |  |  |  | 접착력 |  |  | 연구원 | 1 | 0.2 | 257 | 616.8 |  | 2313 | 5551.2 | 1분리막당, 6회 | O (1순위) |  |  |  | 1 | 1 | 40 | 480 |  |  |  |  | 0
1309 | 소재기술 | 분리막 2팀 | 분석/측정 실험 | 분리막 분석 실험 | Dry 전극-분리막 접착력 | 전극-분리막 dry 접착력 측정 | Heat press 진행 | 전극과 분리막을 포개어 놓은 후, 서보모터로 라미네이션 진행한다. | AMETEK UTM |  |  |  |  | 접착력 |  |  | 연구원 | 1 | 0.2 | 257 | 616.8 |  | 2313 | 5551.2 | 1분리막당, 6회 | O (1순위) |  |  |  | 1 |  |  | 0 |  |  |  |  | 0
1310 | 소재기술 | 분리막 2팀 | 분석/측정 실험 | 분리막 분석 실험 | Dry 전극-분리막 접착력 | 전극-분리막 dry 접착력 측정 | 슬라이드 글라스에 부착 | 슬라이드 글라스에 라미된 샘플을 부착한다. | AMETEK UTM |  |  |  |  | 접착력 |  |  | 연구원 | 1 | 0.2 | 257 | 616.8 |  | 2313 | 5551.2 | 1분리막당, 6회 | O (1순위) |  |  |  | 1 |  |  | 0 |  |  |  |  | 0
1311 | 소재기술 | 분리막 2팀 | 분석/측정 실험 | 분리막 분석 실험 | Dry 전극-분리막 접착력 | 전극-분리막 dry 접착력 측정 | 접착력 측정 | UTM장비로 분리막을 떼면서 힘을 측정한다. | AMETEK UTM |  |  |  |  | 접착력 |  |  | 연구원 | 1 | 0.2 | 257 | 616.8 |  | 2313 | 5551.2 | 1분리막당, 6회 | O (1순위) |  |  |  | 1 |  |  | 0 |  |  |  |  | 0 |  |  |  |  | 0 |  |  |  |  | 0
1312 | 소재기술 | 분리막 2팀 | 분석/측정 실험 | 분리막 분석 실험 | Dry 전극-분리막 접착력 | 전극-분리막 dry 접착력 측정 | Data 정리 (Dry 상태의 전극-분리막 사이의 접착력 측정) | 데이터를 취득한다. | AMETEK UTM |  |  |  |  | 접착력 |  |  | 연구원 | 1 | 0.2 | 257 | 616.8 |  | 2313 | 5551.2 | 1분리막당, 6회 | O (1순위) |  |  |  | 1 |  |  | 0 |  |  |  |  | 0 |  |  |  |  | 0 |  |  |  |  | 0
1313 | 소재기술 | 분리막 2팀 | 분석/측정 실험 | 분리막 분석 실험 | Wet 전극-분리막 접착력 | 전극-분리막 wet 접착력 측정 | 분리막/전극 타발 | 분리막과 전극을 타발한다. | AMETEK UTM |  |  |  |  | 접착력 |  |  | 연구원 | 1 | 0.4 | 257 | 1233.6 |  | 257 | 1233.6 | 1분리막당, 최소 3회 | X |  |  |  | 1 | 2 | 40 | 960 |  |  |  |  | 0 |  |  |  |  | 0 |  |  |  |  | 0 | 16
1314 | 소재기술 | 분리막 2팀 | 분석/측정 실험 | 분리막 분석 실험 | Wet 전극-분리막 접착력 | 전극-분리막 wet 접착력 측정 | 모노셀 제작 후 formation 진행 | 모노셀 제작한 후 formation 진행한다. | AMETEK UTM |  |  |  |  | 접착력 |  |  | 연구원 | 1 | 0.4 | 257 | 1233.6 |  | 257 | 1233.6 | 1분리막당, 최소 3회 | X |  |  |  | 1 |  |  | 0 |  |  |  |  | 0 |  |  |  |  | 0 |  |  |  |  | 0
1315 | 소재기술 | 분리막 2팀 | 분석/측정 실험 | 분리막 분석 실험 | Wet 전극-분리막 접착력 | 전극-분리막 wet 접착력 측정 | 슬라이드 글라스 전극-분리막 부착 | 슬라이드 글라스에 활성화된 전극-분리막 부착한다. | AMETEK UTM |  |  |  |  | 접착력 |  |  | 연구원 | 1 | 0.4 | 257 | 1233.6 |  | 257 | 1233.6 | 1분리막당, 최소 3회 | X |  |  |  | 1 |  |  | 0 |  |  |  |  | 0 |  |  |  |  | 0 |  |  |  |  | 0 | 48
1316 | 소재기술 | 분리막 2팀 | 분석/측정 실험 | 분리막 분석 실험 | Wet 전극-분리막 접착력 | 전극-분리막 wet 접착력 측정 | 접착력 측정 | UTM장비로 분리막을 떼면서 힘을 측정한다. | AMETEK UTM |  |  |  |  | 접착력 |  |  | 연구원 | 1 | 0.4 | 257 | 1233.6 |  | 257 | 1233.6 | 1분리막당, 최소 3회 | X |  |  |  | 1 |  |  | 0 |  |  |  |  | 0 |  |  |  |  | 0 |  |  |  |  | 0
1317 | 소재기술 | 분리막 2팀 | 분석/측정 실험 | 분리막 분석 실험 | Wet 전극-분리막 접착력 | 전극-분리막 wet 접착력 측정 | Data 정리 (Wet 상태의 전극-분리막 사이의 접착력 측정) | 데이터를 취득한다. | AMETEK UTM |  |  |  |  | 접착력 |  |  | 연구원 | 1 | 0.4 | 257 | 1233.6 |  | 257 | 1233.6 | 1분리막당, 최소 3회 | X |  |  |  | 1 |  |  | 0 |  |  |  |  | 0 |  |  |  |  | 0 |  |  |  |  | 0
1318 | 소재기술 | 분리막 2팀 | 분석/측정 실험 | 분리막 분석 실험 | GC 분석 | 바인더 성분 분석 | 샘플 준비 | GC 분석을 위한 샘플을 준비한다. | GC 장비 |  |  |  |  | 바인더 성분 |  |  | 연구원 | 1 | 0.1 | 11 | 13.2 |  | 11 | 13.2 | 1소재, 1회 | X | 분석담당 Q) 기입된 인원과 시간은 분리막 팀 연구원 업무 한정 정보? 분리막 샘플 준비 |  |  | 1 |  |  | 0 | [9 empty] | 0 |  |  |  |  | 0 | 16
1319 | 소재기술 | 분리막 2팀 | 분석/측정 실험 | 분리막 분석 실험 | GC 분석 | 바인더 성분 분석 | GC 분석 | 바인더 성분 분석을 위한 GC 분석 진행한다. | GC 장비 |  |  |  |  | 바인더 성분 |  |  | 연구원 | 0 | 2 | 11 | 0 |  | 11 | 0 | 1소재, 1회 | X | 분석담당 |  |  | 1 |  |  | 0 | [9 empty] | 0 |  |  |  |  | 0
1320 | 소재기술 | 분리막 2팀 | 분석/측정 실험 | 분리막 분석 실험 | TGA 분석 | 바인더 물성 측정, 수분 함량 분석 | 샘플 준비 | TGA 분석을 위한 샘플을 준비한다. | TGA 장비 |  |  |  |  | 바인더 열물성, Tg |  |  | 연구원 | 1 | 0.1 | 11 | 13.2 |  | 11 | 13.2 | 1소재, 1회 | X | 분석담당 Q) 기입된 인원과 시간은 분리막 팀 연구원 업무 한정 정보? |  |  | 1 |  |  | 0 | [9 empty] | 0 |  |  |  |  | 0
1321 | 소재기술 | 분리막 2팀 | 분석/측정 실험 | 분리막 분석 실험 | TGA 분석 | 바인더 물성 측정, 수분 함량 분석 | TGA 분석 | 바인더 성분 분석을 위한 TGA 분석 진행한다. | TGA 장비 |  |  |  |  | 바인더 열물성, Tg |  |  | 연구원 | 0 | 2 | 11 | 0 |  | 11 | 0 | 1소재, 1회 | X | 분석담당 |  |  | 1 |  |  | 0 | [9 empty] | 0 |  |  |  |  | 0
1322 | 소재기술 | 분리막 2팀 | 분석/측정 실험 | 분리막 분석 실험 | DSC 분석 | 바인더 물성 측정 | DSC 분석을 위한 샘플을 준비한다. |  | DSC 장비 |  |  |  |  | 바인더 열물성 |  |  | 연구원 | 1 | 0.1 | 11 | 13.2 |  | 11 | 13.2 | 1소재, 1회 | X | 분석담당 Q) 기입된 인원과 시간은 분리막 팀 연구원 업무 한정 정보? |  |  | 1 |  |  | 0 | [9 empty] | 0 |  |  |  |  | 0 | 48
1323 | 소재기술 | 분리막 2팀 | 분석/측정 실험 | 분리막 분석 실험 | DSC 분석 | 바인더 물성 측정 | 바인더 성분 분석을 위한 DSC 분석 진행한다. |  | DSC 장비 |  |  |  |  | 바인더 열물성 |  |  | 연구원 | 0 | 2 | 11 | 0 |  | 11 | 0 | 1소재, 1회 | X | 분석담당 |  |  | 1 |  |  | 0 | [9 empty] | 0 |  |  |  |  | 0
1324 | 소재기술 | 분리막 2팀 | 분석/측정 실험 | 분리막 분석 실험 | XRD 분석 | 결정구조/상(phase) | 샘플 준비 | XRD 분석을 위한 샘플을 준비한다. | XRD 장비 |  |  |  |  | 결정 구조 |  |  | 연구원 | 1 | 0.1 | 11 | 13.2 |  | 11 | 13.2 | 1소재, 1회 | X | 분석담당 Q) 기입된 인원과 시간은 분리막 팀 연구원 업무 한정 정보? |  |  | 1 |  |  | 0 | [9 empty] | 0 |  |  |  |  | 0 | 48
1325 | 소재기술 | 분리막 2팀 | 분석/측정 실험 | 분리막 분석 실험 | XRD 분석 | 결정구조/상(phase) | XRD 분석 | 바인더 성분 분석을 위한 XRD 분석 진행한다. | XRD 장비 |  |  |  |  | 결정 구조 |  |  | 연구원 | 0 | 1 | 11 | 0 |  | 11 | 0 | 1소재, 1회 | X | 분석담당 |  |  | 1 |  |  | 0 | [9 empty] | 0 |  |  |  |  | 0
1326 | 소재기술 | 분리막 2팀 | 분석/측정 실험 | 분리막 분석 실험 | ICP 분석 | 특정 원소 함량 분석 | 샘플 준비 | ICP 분석을 위한 샘플을 준비한다. | ICP 장비 |  |  |  |  | 성분 분석 |  |  | 연구원 | 1 | 0.1 | 11 | 13.2 |  | 11 | 13.2 | 1소재, 1회 | X | 분석담당 Q) 기입된 인원과 시간은 분리막 팀 연구원 업무 한정 정보? |  |  | 1 |  |  | 0 | [15 empty] | 4.5
1327 | 소재기술 | 분리막 2팀 | 분석/측정 실험 | 분리막 분석 실험 | ICP 분석 | 특정 원소 함량 분석 | ICP 분석 | 바인더 성분 분석을 위한 ICP 분석 진행한다. | ICP 장비 |  |  |  |  | 성분 분석 |  |  | 연구원 | 0 | 2 | 11 | 0 |  | 11 | 0 | 1소재, 1회 | X | 분석담당 |  |  | 1 |  |  | 0 | [15 empty] | 40
1328 | 소재기술 | 분리막 2팀 | 분석/측정 실험 | 분리막 분석 실험 | NMR 분석 | 바인더 성분 분석 | 샘플 준비 | NMR 분석을 위한 샘플을 준비한다. | NMR 장비 |  |  |  |  | 바인더 성분 분석 |  |  | 연구원 | 1 | 0.1 | 11 | 13.2 |  | 11 | 13.2 | 1소재, 1회 | X | 분석담당 Q) 기입된 인원과 시간은 분리막 팀 연구원 업무 한정 정보? |  |  | 1 |  |  | 0
1329 | 소재기술 | 분리막 2팀 | 분석/측정 실험 | 분리막 분석 실험 | NMR 분석 | 바인더 성분 분석 | NMR 분석 | 바인더 성분 분석을 위한 NMR 분석 진행한다. | NMR 장비 |  |  |  |  | 바인더 성분 분석 |  |  | 연구원 | 0 | 2 | 11 | 0 |  | 11 | 0 | 1소재, 1회 | X | 분석담당 |  |  | 1 |  |  | 0 | [15 empty] | 64
1330 | 소재기술 | 분리막 2팀 | 분석/측정 실험 | 분리막 분석 실험 | FT-IR 분석 | 바인더 성분 분석 | 샘플 준비 | FT-IR 분석을 위한 샘플을 준비한다. | FT-iR 장비 |  |  |  |  | 바인더 성분 분석 |  |  | 연구원 | 1 | 0.1 | 11 | 13.2 |  | 11 | 13.2 | 1소재, 1회 | X | 분석담당 Q) 기입된 인원과 시간은 분리막 팀 연구원 업무 한정 정보? |  |  | 1 |  |  | 0
1331 | 소재기술 | 분리막 2팀 | 분석/측정 실험 | 분리막 분석 실험 | FT-IR 분석 | 바인더 성분 분석 | FT-IR 분석 | 바인더 성분 분석을 위한 FT-IR 분석 진행한다. | FT-iR 장비 |  |  |  |  | 바인더 성분 분석 |  |  | 연구원 | 0 | 1 | 11 | 0 |  | 11 | 0 | 1소재, 1회 | X | 분석담당 |  |  | 1 |  |  | 0
1332 | 소재기술 | 분리막 2팀 | 분석/측정 실험 | 분리막 분석 실험 | zeta-potential 분석 | 슬러리 물성 분석 | 샘플 준비 | Zeta-potential 분석을 위한 샘플을 준비한다. | zeta-potential 장비 |  |  |  |  | 표면 전하 특성 |  |  | 연구원 | 1 | 0.1 | 55 | 66 |  | 55 | 66 | 1소재, 1회 | X | [16 empty] | 0 |  |  |  |  | 0
1333 | 소재기술 | 분리막 2팀 | 분석/측정 실험 | 분리막 분석 실험 | zeta-potential 분석 | 슬러리 물성 분석 | zeta-potential 분석 | 슬러리 정전기적 특성 분석을 위한 샘플을 준비한다. | zeta-potential 장비 |  |  |  |  | 표면 전하 특성 |  |  | 연구원 | 1 | 1 | 55 | 660 |  | 55 | 660 | 1소재, 1회 | X | [16 empty] | 0 |  |  |  |  | 0
1334 | 소재기술 | 분리막 2팀 | 분석/측정 실험 | 분리막 분석 실험 | 분리막 단면 분석 (SEM) | 단면 분석 | 분리막 이온 밀링을 위한 샘플링을 진행한 후 단면 cutting을 진행한다. |  | 이온 밀링 장비 |  |  |  |  | 분리막 단면 분석 |  |  | 연구원 | 1 | 2 | 11 | 264 |  | 11 | 264 | 1소재, 1회 | X |  |  |  | 1 |  |  | 0 |  |  |  |  | 0
1335 | 소재기술 | 분리막 2팀 | 분석/측정 실험 | 분리막 분석 실험 | 분리막 단면 분석 (SEM) | 단면 분석 | SEM 장비를 통해 milling 된 분리막의 단면을 관측한다. |  | SEM |  |  |  |  | 분리막 단면 분석 |  |  | 연구원 | 1 | 1 | 11 | 132 |  | 11 | 132 | 1소재, 1회 | X |  |  |  | 1 |  |  | 0 |  |  |  |  | 0
1336 | 소재기술 | 분리막 2팀 | 샘플 제작 실험 | 셀 제작 | 모노셀 제작 | 소재준비 | 모노셀 용 샘플 타발 | 양/음극 모노셀 타발, 분리막 준비 | 모노셀 타발기 | [7 empty] | 연구원, 도급 | 1 | 0.8 | 22 | 211.2 |  | 22 | 211.2 | 1소재당, 평균 9개 | X
1337 | 소재기술 | 분리막 2팀 | 샘플 제작 실험 | 셀 제작 | 모노셀 제작 | 소재준비 | 양/음극 tap 닦기 | tap 부분의 활물질 층 제거 | [8 empty] | 연구원, 도급 | 1 | 0.8 | 22 | 211.2 |  | 22 | 211.2 | 1소재당, 평균 9개 | X
1338 | 소재기술 | 분리막 2팀 | 샘플 제작 실험 | 셀 제작 | 모노셀 제작 | 소재준비 | 전극 V/D 챔버로 이동 | Al foil로 감싼 후 드라이룸 내의 V/D 챔버로 이동 | [8 empty] | 연구원 | 1 | 0.4 | 22 | 105.6 |  | 22 | 105.6 | 1소재당, 평균 9개 | X
1339 | 소재기술 | 분리막 2팀 | 샘플 제작 실험 | 셀 제작 | 모노셀 제작 | 소재준비 | 전극 건조 | V/D 챔버에서 130℃ 진공상태에서 8시간동안 전극 건조 | VD챔버, 진공펌프 | [7 empty] | 연구원 | 0 | 12 | 22 | 0 |  | 22 | 0 | 1소재당, 평균 9개 | X
1340 | 소재기술 | 분리막 2팀 | 샘플 제작 실험 | 셀 제작 | 모노셀 제작 | 모노셀 제작 | 실링 후, 모노셀 수작업실 전달 | 실링 후, 모노셀 수작업실 (전지동)에 전달 | 진공 포장기 (SM600-L. or SW600-W) | [7 empty] | 연구원 | 1 | 0.1 | 22 | 26.4 |  | 22 | 26.4 | 1소재당, 평균 9개 | X
1341 | 소재기술 | 분리막 2팀 | 샘플 제작 실험 | 셀 제작 | 모노셀 제작 | 모노셀 제작 | 모노셀 조립 | 모노셀 조립 | [8 empty] | 도급 | 0 | 0 | 22 | 0 |  | 22 | 0 | 1소재당, 평균 9개 | X
1342 | 소재기술 | 분리막 2팀 | 샘플 제작 실험 | 셀 제작 | 모노셀 제작 | 모노셀 제작 | 수작업실에서 모노셀 수령 | 모노셀 수작업실(전지동)에서 모노셀 수령 후 건조 오븐에 투입 | [8 empty] | 연구원 | 1 | 0.1 | 22 | 26.4 |  | 22 | 26.4 | 1소재당, 평균 9개 | X
1343 | 소재기술 | 분리막 2팀 | 샘플 제작 실험 | 셀 제작 | 모노셀 제작 | 모노셀 제작 | 모노셀 건조 | 55~60℃ 챔버에서 1~2일 이상 건조 | VD챔버, 진공펌프 | [7 empty] | 연구원 | 0 | 24 | 22 | 0 |  | 22 | 0 | 1소재당, 평균 9개 | X
1344 | 소재기술 | 분리막 2팀 | 샘플 제작 실험 | 셀 제작 | 모노셀 제작 | 모노셀 주액 | 건조된 모노셀 실링 후, degas 장비로 이동 | 건조된 모노셀 실링/ 전해액, 피펫 등 준비 후 degas 장비로 이동 (드라이룸) | 주액 장비 | [7 empty] | 연구원 | 1 | 0.2 | 22 | 52.8 |  | 22 | 52.8 | 1소재당, 평균 9개 | X |  |  |  | 1 | 1 | 2 | 24 |  |  |  |  | 0
1345 | 소재기술 | 분리막 2팀 | 샘플 제작 실험 | 셀 제작 | 모노셀 제작 | 모노셀 주액 | 건조된 모노셀에 전해질을 주액하는 공정 | 건조된 모노셀에 설정된 양의 전해액을 넣는다. | 주액 장비 | [7 empty] | 연구원 | 1 | 1.2 | 22 | 316.8 |  | 22 | 316.8 | 1소재당, 평균 9개 | X |  |  |  | 1 |  |  | 0 |  |  |  |  | 0
1346 | 소재기술 | 분리막 2팀 | 샘플 제작 실험 | 셀 제작 | 모노셀 제작 | wetting | 전해액 wetting | 진공챔버에서 30초씩 4-5번 vacuum 시행 | 진공 포장기 (SM600-L. or SW600-W) | [7 empty] | 연구원 | 1 | 0.3 | 22 | 79.2 |  | 22 | 79.2 | 1소재당, 평균 9개 | X |  |  |  | 1 | 1 | 2 | 24 |  |  |  |  | 0
1347 | 소재기술 | 분리막 2팀 | 샘플 제작 실험 | 셀 제작 | 모노셀 제작 | 실링 | 모노셀 실링 | degas 장비에서 모노셀 실링(진공압착), 수기로 cell number 기입 | degas 장비 | [7 empty] | 연구원 | 1 | 0.3 | 22 | 79.2 |  | 22 | 79.2 | 1소재당, 평균 9개 | X |  |  |  | 1 |  |  | 0 |  |  |  |  | 0
1348 | 소재기술 | 분리막 2팀 | 샘플 제작 실험 | 셀 제작 | 모노셀 제작 | PP | 활성화전 PP | PP 장비를 통한 설정 온도/압력에서 lamination 진행 | PP 장비 | [7 empty] | 연구원 | 1 | 0.5 | 22 | 132 |  | 22 | 132 | 1소재당, 평균 9개 | X |  |  |  | 1 | 2 | 22.4 | 537.6 |  | 1 | 2 | 56.8 | 1363.2
1349 | 소재기술 | 분리막 2팀 | 샘플 제작 실험 | 셀 제작 | 모노셀 제작 | 활성화 | 비어있는 충방전 채널에 모노셀 체결 | 충방전기 챔버로 이동 후 , 모노셀 체결 | 충방전기 | [7 empty] | 연구원 | 1 | 0.2 | 22 | 52.8 |  | 22 | 52.8 | 1소재당, 평균 9개 | X
1350 | 소재기술 | 분리막 2팀 | 샘플 제작 실험 | 셀 제작 | 모노셀 제작 | 활성화 | 모노셀의 활성화 공정 | 12시간 이상 상온/고온 wetting 후, 활성화 진행 | 충방전기 | [7 empty] | 연구원 | 0 | 0.6 | 22 | 0 |  | 22 | 0 | 1소재당, 평균 9개 | X | Q) 해당 시간은 wetting 시간은 제외하고 활성화 시간만 반영? 활성화 시간만 반영
1351 | 소재기술 | 분리막 2팀 | 샘플 제작 실험 | 셀 제작 | 모노셀 제작 | degas | 활성화 완료된 모노셀, degas 장비로 이동 | 활성화 완료된 모노셀에 포스트잇 부착 +degas 장비(드라이룸)으로 이동 | degas 장비 | [7 empty] | 연구원 | 1 | 0.1 | 22 | 26.4 |  | 22 | 26.4 | 1소재당, 평균 9개 | X
1352 | 소재기술 | 분리막 2팀 | 샘플 제작 실험 | 셀 제작 | 모노셀 제작 | degas | 모노셀 resealing | degas 장비에서 모노셀 re-실링(진공압착) | degas 장비 | [7 empty] | 연구원 | 1 | 0.1 | 22 | 26.4 |  | 22 | 26.4 | 1소재당, 평균 9개 | X
1353 | 소재기술 | 분리막 2팀 | 전기화학평가 | 셀 평가_모노셀 | 모노셀 용량/ 저항 평가 | 용량 및 저항 분석 | 비어있는 충방전 채널에 모노셀 체결 | Degas가 완료된 모노셀 초기 성능 평가를 위해 충방전기 Jig에 모노셀을 체결한다. | 충방전기 |  |  |  |  | 용량, 저항 |  |  | 연구원 | 1 | 0.25 | 22 | 66 |  | 22 | 66 | 1소재당, 평균 9개 | X |  |  |  | 1 | 1 | 2 | 24 |  |  |  |  | 0
1354 | 소재기술 | 분리막 2팀 | 전기화학평가 | 셀 평가_모노셀 | 모노셀 용량/ 저항 평가 | 용량 및 저항 분석 | 모노셀 용량 및 (LT)HPPC 평가 | Cell 용량 및 조건에 따라 설계된 충방전기 패턴을 활용하여 HPPC 측정 진행 한다. | 충방전기 |  |  | SOC 10,50,90 |  | 용량, 저항 |  |  | 연구원 | 0 | 0.25 | 22 | 0 |  | 22 | 0 | 1소재당, 평균 9개 | X |  |  |  | 1 |  |  | 0 |  |  |  |  | 0
1355 | 소재기술 | 분리막 2팀 | 전기화학평가 | 셀 평가_모노셀 | 모노셀 용량/ 저항 평가 | 용량 및 저항 분석 | Data 정리 | 측정된 모노셀 data를 정리한다 | 충방전기 컴퓨터 |  |  |  |  | 용량, 저항 |  |  | 연구원 | 1 | 0.25 | 22 | 66 |  | 22 | 66 | 1소재당, 평균 9개 | X |  |  |  | 1 |  |  | 0 |  |  |  |  | 0
1356 | 소재기술 | 분리막 2팀 | 전기화학평가 | 셀 평가_모노셀 | 모노셀 용량/ 저항 평가 | 용량 및 저항 분석 | 모노셀 EIS 측정 | 모노셀 EIS 측정을 통해 저항을 측정한다 | EIS 측정 |  |  |  |  | 저항 |  |  | 연구원 | 1 | 0.25 | 22 | 66 |  | 22 | 66 | 1소재당, 평균 9개 | X |  |  |  | 1 |  |  | 0 |  |  |  |  | 0
1357 | 소재기술 | 분리막 2팀 | 전기화학평가 | 셀 평가_모노셀 | 모노셀 고온 성능 평가 | 고온 수명 평가 | 셀 평가 (고온수명) | 최소 3개 이상씩 ref. 소재와 동일 시점에 상온/고온 수명 평가 진행 | 충방전기 |  |  |  |  | 수명 특성 |  |  | 연구원 | 0 | 0.9 | 22 | 0 |  | 22 | 0 | 1소재당, 평균 3개 | X |  |  |  | 1 | 1 | 4 | 48 |  |  |  |  | 0
1358 | 소재기술 | 분리막 2팀 | 전기화학평가 | 셀 평가_모노셀 | 모노셀 고온 성능 평가 | 고온 수명 평가 | 셀 평가 (고온수명) | 측정이 완료된 Cycle 데이터 정리한다 | 충방전기 |  |  |  |  | 수명 특성 |  |  | 연구원 | 1 | 0.1 | 22 | 26.4 |  | 22 | 26.4 | 1소재당, 평균 3개 | X |  |  |  | 1 |  |  | 0 |  |  |  |  | 0
1359 | 소재기술 | 분리막 2팀 | 전기화학평가 | 셀 평가_모노셀 | 모노셀 고온 성능 평가 | 고온 저장 평가 | 셀 평가 (고온저장) | 선별된 셀을 고온 저장 평가 진행 (60~75℃챔버 보관 후 특정 주마다 저항 측정) | 충방전기 |  |  |  |  | 용량, 저항 |  |  | 연구원 | 0 | 0.9 | 22 | 0 |  | 22 | 0 | 1소재당, 평균 3개 | X |  |  |  | 1 | 1 | 4 | 48 |  |  |  |  | 0
1360 | 소재기술 | 분리막 2팀 | 전기화학평가 | 셀 평가_모노셀 | 모노셀 고온 성능 평가 | 고온 저장 평가 | 셀 평가 (고온저장) | data 추출 및 정리, 그래프 그리기 등 (수명, 저장 수시 정리 필요) | 충방전기 |  |  |  |  | 용량, 저항 |  |  | 연구원 | 1 | 0.1 | 22 | 26.4 |  | 22 | 26.4 | 1소재당, 평균 3개 | X |  |  |  | 1 |  |  | 0 |  |  |  |  | 0
1361 | 소재기술 | 분리막 2팀 | 샘플 제작 실험 | 분리막 제작 실험 | pilot 코팅 | 코팅 양산 평가 | pilot 코팅 평가 | pilot에서 코팅 평가하여 분리막 물성 확인한다. | pilot 코터 | [7 empty] | 연구원 | 1 | 8 | 0.1851699 | 17.77631 |  | 0.1851699 | 17.77631 | 1소재, 1회 | X |  |  |  | 1 | 8 | 0.05 | 4.8
1362 | 소재기술 | 분리막 2팀 | 샘플 제작 실험 | 분리막 제작 실험 | 양산 코팅 | 코팅 양산 평가 | 양산 코팅 평가 | 양산 line에서 코팅 평가하여 분리막 물성 확인한다. | 양산 코터 | [7 empty] | 연구원 | 1 | 8 | 6 | 576 |  | 6 | 576 | 1소재, 1회 | X |  |  |  | 1 | 8 | 3.3 | 316.8
1363 | 소재기술 | 분리막 2팀 | 샘플 제작 실험 | 셀 제작 | 원통형 셀 제작 | 원통형 셀 제작용 샘플 준비 | 원통형 셀 제작용 샘플 준비 | 원통형 셀 제작용 샘플 준비한다. | - | [7 empty] | 연구원 | 1 | 16 | 4 | 768 |  | 4 | 768 | 1소재당, 평균 9개 | X |  |  |  | 1 | 16 | 0.33 | 63.36
1364 | 소재기술 | 분리막 2팀 | 전기화학평가 | 셀 평가_원통형셀 | 셀평가 (원통형) | 원통형셀 평가 | 충방전기 cell 체결 | Degas가 완료된 모노셀 초기 성능 평가를 위해 충방전기 Jig에 모노셀을 체결한다. | 충방전기 | [7 empty] | 연구원 | 1 | 0.25 | 4 | 12 |  | 4 | 12 | 1소재당, 평균 9개 | X |  |  |  | 1 | 2 | 0.33 | 7.92
1365 | 소재기술 | 분리막 2팀 | 전기화학평가 | 셀 평가_원통형셀 | 셀평가 (원통형) | 원통형셀 평가 | HPPC 측정 | Cell 용량 및 조건에 따라 설계된 충방전기 패턴을 활용하여 HPPC 측정 진행 한다. | 충방전기 |  |  |  |  | 용량, 저항 |  |  | 연구원 | 1 | 0.25 | 4 | 12 |  | 4 | 12 | 1소재당, 평균 9개 | X |  |  |  | 1 |  |  | 0
1366 | 소재기술 | 분리막 2팀 | 전기화학평가 | 셀 평가_원통형셀 | 셀평가 (원통형) | 원통형셀 평가 | Data 정리 | 측정된 모노셀 data를 정리한다 | 충방전기 |  |  |  |  | 용량, 저항 |  |  | 연구원 | 1 | 0.25 | 4 | 12 |  | 4 | 12 | 1소재당, 평균 9개 | X |  |  |  | 1 |  |  | 0
1367 | 소재기술 | 분리막 2팀 | 전기화학평가 | 셀 평가_원통형셀 | 셀평가 (원통형) | 원통형셀 평가 | EIS 측정 | 모노셀 EIS 측정을 통해 저항을 측정한다 | 충방전기 |  |  |  |  | 저항 |  |  | 연구원 | 1 | 0.25 | 4 | 12 |  | 4 | 12 | 1소재당, 평균 9개 | X |  |  |  | 1 |  |  | 0
1368 | 소재기술 | 분리막 2팀 | 전기화학평가 | 셀 평가_원통형셀 | 셀평가 (원통형) | 원통형셀 고온 수명 평가 | 셀 평가 (고온수명) | 최소 3개 이상씩 ref. 소재와 동일 시점에 상온/고온 수명 평가 진행 | 충방전기 |  |  |  |  | 수명 특성 |  |  | 연구원 | 1 | 1 | 4 | 48 |  | 4 | 48 | 1소재당, 평균 3개 | X |  |  |  | 1 | 2 | 0.33 | 7.92
1369 | 소재기술 | 분리막 2팀 | 전기화학평가 | 셀 평가_원통형셀 | 셀평가 (원통형) | 원통형셀 고온 수명 평가 | 셀 평가 (고온수명) | 측정이 완료된 Cycle 데이터 정리한다 | 충방전기 |  |  |  |  | 수명 특성 |  |  | 연구원 | 0 | 1 | 4 | 0 |  | 4 | 0 | 1소재당, 평균 3개 | X |  |  |  | 1 |  |  | 0
1370 | 소재기술 | 분리막 2팀 | 전기화학평가 | 셀 평가_원통형셀 | 셀평가 (원통형) | 원통형셀 고온 저장 평가 | 셀 평가 (고온저장) | 선별된 셀을 고온 저장 평가 진행 (60~75℃챔버 보관 후 특정 주마다 저항 측정) | 충방전기 |  |  |  |  | 용량, 저항 |  |  | 연구원 | 1 | 1 | 4 | 48 | 29029.88 | 4 | 48 | 1소재당, 평균 3개 | X |  |  |  | 1 | 2 | 0.33 | 7.92
1371 | 소재기술 | 분리막 2팀 | 전기화학평가 | 셀 평가_원통형셀 | 셀평가 (원통형) | 원통형셀 고온 저장 평가 | 셀 평가 (고온저장) | data 추출 및 정리, 그래프 그리기 등 (수명, 저장 수시 정리 필요) | 충방전기 |  |  |  |  | 용량, 저항 |  |  | 연구원 | 0 | 1 | 4 | 0 | 16.12771 | 4 | 0 | 1소재당, 평균 3개 | X |  |  |  | 1 |  |  | 0
1372 | 선행공정담당 | 요소소재팀 | 분석/측정 실험 | 선분산액 분석 | PSD 분석 | 선분산액 입도 분석 | 샘플링 | 20ml vial에 선분산액 희석하기 | 저울, vial | [7 empty] | 연구원 | 1 | 0.15 |  | 0 | 0.15 |  | 0 | 1소재, 1회
1373 | 선행공정담당 | 요소소재팀 | 분석/측정 실험 | 선분산액 분석 | PSD 분석 | 선분산액 입도 분석 | 희석하기 | 희선된 선분산액 피패팅하기 | [8 empty] | 연구원 | 1 | 0.05 |  | 0 | 0.05 |  | 0 | 1소재, 1회
1374 | 선행공정담당 | 요소소재팀 | 분석/측정 실험 | 선분산액 분석 | PSD 분석 | 선분산액 입도 분석 | 입도 측정 | Malvern 장비에 분산액 투입 및 측정 시작 (현재 SOP는 기본 3회 측정으로 setting 되어 있음) | 입도 분석기 (Malvern Panalytical-mastersizer3000) | [7 empty] | 연구원 | 1 | 0.15 |  | 0 | 0.15 |  | 0 | 1소재, 1회
1375 | 선행공정담당 | 요소소재팀 | 분석/측정 실험 | 선분산액 분석 | PSD 분석 | 선분산액 입도 분석 | Data 정리 | data 추출 (vol. /Num. 기준 각각) 및 정리/그래프 그리기, (측정 및 클리닝에 사용되는 폐수 주기적으로 별도 폐기 필요) | [5 empty] | dmin, d10, d50, d90, dmax |  |  | 연구원 | 1 | 0.25 |  | 0 | 0.25 |  | 0 | 1소재, 1회 |  | 3회 측정 값 및 평균값 각각 도출 전체 입도 분포 그래프 Vol. Num. 기준 각각)
1376 | 선행공정담당 | 요소소재팀 | 분석/측정 실험 | 바인더 분석 | 고형분 측정 | 수분산 되어 있는 바인더 고형분 분석 | 샘플링 | 알루미늄 dish에 샘플링 | [8 empty] | 연구원 | 1 | 0.1 |  | 0 | 0.1 |  | 0 | 1소재, 1회
1377 | 선행공정담당 | 요소소재팀 | 분석/측정 실험 | 바인더 분석 | 고형분 측정 | 수분산 되어 있는 바인더 고형분 분석 | 건조전 무게 측정 | 건조 전 무게 측정 | Balance 장비 | [7 empty] | 연구원 | 1 | 0.1 |  | 0 | 0.1 |  | 0 | 1소재, 1회
1378 | 선행공정담당 | 요소소재팀 | 분석/측정 실험 | 바인더 분석 | 고형분 측정 | 수분산 되어 있는 바인더 고형분 분석 | 건조 | 오븐 내 건조 (100도 이상) | [8 empty] | 연구원 | 1 | 6 |  | 0 | 6 |  | 0 | 1소재, 1회
1379 | 선행공정담당 | 요소소재팀 | 분석/측정 실험 | 바인더 분석 | 고형분 측정 | 수분산 되어 있는 바인더 고형분 분석 | 건조후 무게 측정 | 건조 후 무게 측정 | Balance 장비 | [7 empty] | 연구원 | 1 | 0.1 |  | 0 | 0.1 |  | 0 | 1소재, 1회
1380 | 선행공정담당 | 요소소재팀 | 분석/측정 실험 | 바인더 분석 | 고형분 측정 | 수분산 되어 있는 바인더 고형분 분석 | 고형분 측정 | foil 및 건조 전/후 바인더 무게를 통해 고형분 계산 | [8 empty] | 연구원 | 1 | 0.1 |  | 0 | 0.1 |  | 0 | 1소재, 1회 |  | 2~3회 측정값 및 평균값 각각 도출
1381 | 선행공정담당 | 요소소재팀 | 분석/측정 실험 | 바인더 분석 | pH 측정 | 바인더의 pH 측정 | 샘플링 | 10ml vial 샘플링 | [8 empty] | 연구원 | 1 | 0.1 |  | 0 | 0.1 |  | 0 | 1소재, 1회
1382 | 선행공정담당 | 요소소재팀 | 분석/측정 실험 | 바인더 분석 | pH 측정 | 바인더의 pH 측정 | pH 장비 보정 | pH 장비 보정(3종 standard 용액 활용) | [8 empty] | 연구원 | 1 | 0.3 |  | 0 | 0.3 |  | 0 | 1소재, 1회
1383 | 선행공정담당 | 요소소재팀 | 분석/측정 실험 | 바인더 분석 | pH 측정 | 바인더의 pH 측정 | 샘플 pH 측정 | 샘플 pH 측정 | pH meter | [7 empty] | 연구원 | 1 | 0.2 |  | 0 | 0.2 |  | 0 | 1소재, 1회 |  | 2~3회 측정값 및 평균값 각각 도출
1384 | 선행공정담당 | 요소소재팀 | 분석/측정 실험 | 바인더 분석 | 점도 측정 (바인더 / B형 점도) | 바인더의 점도 분석 | 샘플링 | 샘플링 | [8 empty] | 연구원 | 1 | 0.1 |  | 0 | 0.1 |  | 0 | 1소재, 1회
1385 | 선행공정담당 | 요소소재팀 | 분석/측정 실험 | 바인더 분석 | 점도 측정 (바인더 / B형 점도) | 바인더의 점도 분석 | 점도계 셋팅 | Calibration 및 측정 조건 설정 | 브룩필트 점도계 | [7 empty] | 연구원 | 1 | 0.1 |  | 0 | 0.1 |  | 0 | 1소재, 1회
1386 | 선행공정담당 | 요소소재팀 | 분석/측정 실험 | 바인더 분석 | 점도 측정 (바인더 / B형 점도) | 바인더의 점도 분석 | 점도 측정 | 바인더 점도 측정 | 브룩필트 점도계 | [7 empty] | 연구원 | 1 | 0.1 |  | 0 | 0.1 |  | 0 | 1소재, 1회 |  | 2~3회 측정값 및 평균값 각각 도출
1387 | 선행공정담당 | 요소소재팀 | 분석/측정 실험 | 바인더 분석 | 점도 측정 (바인더) | 바인더의 shear에 따른 점탄성 분석 | 샘플링 | 레오미터 홀더에 바인더 샘플링 | [8 empty] | 연구원 | 1 | 0.1 |  | 0 | 0.1 |  | 0 | 1소재, 1회
1388 | 선행공정담당 | 요소소재팀 | 분석/측정 실험 | 바인더 분석 | 점도 측정 (바인더) | 바인더의 shear에 따른 점탄성 분석 | 레오미터 셋팅 | 레오미터 측정 조건 설정 | 안톤파 레오미터 | [7 empty] | 연구원 | 1 | 0.2 |  | 0 | 0.2 |  | 0 | 1소재, 1회
1389 | 선행공정담당 | 요소소재팀 | 분석/측정 실험 | 바인더 분석 | 점도 측정 (바인더) | 바인더의 shear에 따른 점탄성 분석 | 유변물성 측정 | 유변 측정 | 안톤파 레오미터 | [7 empty] | 연구원 | 1 | 0.4 |  | 0 | 0.4 |  | 0 | 1소재, 1회
1390 | 선행공정담당 | 요소소재팀 | 분석/측정 실험 | 바인더 분석 | 점도 측정 (바인더) | 바인더의 shear에 따른 점탄성 분석 | Data 정리 | shear에 따른 점도, 점탄성 특성 graph 그리기 | [8 empty] | 연구원 | 1 | 0.3 |  | 0 | 0.1 |  | 0 | 1소재, 1회
1391 | 선행공정담당 | 요소소재팀 | 분석/측정 실험 | 바인더 분석 | 인장강도 측정 | 바인더에 따른 modulus, 연신율 분석 | 샘플링 및 필름화 | 이형필름 활용한 바인더의 casting | 닥터블레이드 | [7 empty] | 연구원 | 1 | 0.5 |  | 0 | 0.3 |  | 0 | 1소재, 1회
1392 | 선행공정담당 | 요소소재팀 | 분석/측정 실험 | 바인더 분석 | 인장강도 측정 | 바인더에 따른 modulus, 연신율 분석 | 샘플 건조 | 바인더 물성에 따라 건조 (상온/고온) | 건조오븐 | [7 empty] | 연구원 | 1 | 48 |  | 0 | 48 |  | 0 | 1소재, 1회
1393 | 선행공정담당 | 요소소재팀 | 분석/측정 실험 | 바인더 분석 | 인장강도 측정 | 바인더에 따른 modulus, 연신율 분석 | 필름 타발 | 일정한 크기로 타발 | 타발기 | [7 empty] | 연구원 | 1 | 0.1 |  | 0 | 0.1 |  | 0 | 1소재, 1회
1394 | 선행공정담당 | 요소소재팀 | 분석/측정 실험 | 바인더 분석 | 인장강도 측정 | 바인더에 따른 modulus, 연신율 분석 | 인장강도 장비 셋팅 | 인장강도 측정 조건 설정 | 인장강도 측정기 | [7 empty] | 연구원 | 1 | 0.1 |  | 0 | 0.1 |  | 0 | 1소재, 1회
1395 | 선행공정담당 | 요소소재팀 | 분석/측정 실험 | 바인더 분석 | 인장강도 측정 | 바인더에 따른 modulus, 연신율 분석 | 인장강도 측정 | 바인더 필름의 인장강도 측정 | 인장강도 측정기 | [7 empty] | 연구원 | 1 | 0.1 |  | 0 | 0.1 |  | 0 | 1소재, 1회 |  | 2~3회 측정값 및 평균값 각각 도출
1396 | 선행공정담당 | 요소소재팀 | 분석/측정 실험 | 바인더 분석 | Tg 측정 (DSC) | 바인더의 Tg 물성 측정 | 샘플링 및 건조 | 바인더 별 건조 (필름화) | [8 empty] | 연구원 | 1 | 24 |  | 0 | 24 |  | 0 | 1소재, 1회
1397 | 선행공정담당 | 요소소재팀 | 분석/측정 실험 | 바인더 분석 | Tg 측정 (DSC) | 바인더의 Tg 물성 측정 | 샘플 로딩 / DSC 측정조건 설정 | DSC 측정을 위한 준비 | DSC 측정기 | [7 empty] | 연구원 | 1 | 0.1 |  | 0 | 0.1 |  | 0 | 1소재, 1회
1398 | 선행공정담당 | 요소소재팀 | 분석/측정 실험 | 바인더 분석 | Tg 측정 (DSC) | 바인더의 Tg 물성 측정 | DSC 측정 | 온도/시간에 따른 DSC 측정 | DSC 측정기 | [7 empty] | 연구원 | 1 | 6 |  | 0 | 6 |  | 0 | 1소재, 1회 |  | 2~3회 측정값 및 평균값 각각 도출
1399 | 선행공정담당 | 요소소재팀 | 분석/측정 실험 | 바인더 분석 | Particle size (DLS) | 바인더 입자의 size 측정 | 샘플링 | [9 empty] | 연구원 | 1 | 0.1 |  | 0 | 0.1 |  | 0
1400 | 선행공정담당 | 요소소재팀 | 분석/측정 실험 | 바인더 분석 | Particle size (DLS) | 바인더 입자의 size 측정 | 희석 샘플 준비 | 2~3 종류의 농도별 희석 샘플 준비 | Balance 장비 | [7 empty] | 연구원 | 1 | 0.5 |  | 0 | 0.5 |  | 0
1401 | 선행공정담당 | 요소소재팀 | 분석/측정 실험 | 바인더 분석 | Particle size (DLS) | 바인더 입자의 size 측정 | DLS 측정 | DLS 측정 장비로 농도별 입자크기 측정 | DLS 측정장비 | [7 empty] | 연구원 | 1 | 2 |  | 0 | 230 |  | 0
1402 | 선행공정담당 | 요소소재팀 | 분석/측정 실험 | 파우더 분석 (도전재,바인더) | PSD 분석 | 파우더 입도 분석 | 샘플링 | AeroS 시료투입구에 파우더 샘플링 하기 (스파츄러 2회) | AeroS, 스파츄러 | [7 empty] | 연구원 | 1 | 0.15 |  | 0 | 0.15 |  | 0 | 1소재, 1회
1403 | 선행공정담당 | 요소소재팀 | 분석/측정 실험 | 파우더 분석 (도전재,바인더) | PSD 분석 | 파우더 입도 분석 | 입도 측정 | Malvern 장비로 입도 측정 시작 | 입도 분석기 (Malvern Panalytical-mastersizer3000), AeroS | [7 empty] | 연구원 | 1 | 0.15 |  | 0 | 0.15 |  | 0 | 1소재, 1회
1404 | 선행공정담당 | 요소소재팀 | 분석/측정 실험 | 파우더 분석 (도전재,바인더) | PSD 분석 | 파우더 입도 분석 | Data 정리 | data 추출 (vol. /Num. 기준 각각) 및 정리/그래프 그리기, (측정 및 클리닝에 사용되는 폐수 주기적으로 별도 폐기 필요) | [5 empty] | dmin, d10, d50, d90, dmax |  |  | 연구원 | 1 | 0.25 |  | 0 | 0.25 |  | 0 | 1소재, 1회 |  | 3회 측정 값 및 평균값 각각 도출 전체 입도 분포 그래프 Vol. Num. 기준 각각)
1405 | 선행공정담당 | 요소소재팀 | 분석/측정 실험 | 도전재 분석 | XRD 분석 | 결정구조/상(phase) 분석 | 샘플링 | 드라이룸에서 시료 소분 후 분석실 이동 --> 샘플 홀더에 powder 평평하게 샘플링 (한 소재당 1개의 시료/1회 측정), 홀더 주변 클리닝 (에틸알콜 등), 홀더에 샘플명/이름/날짜 수기로 기입, 샘플 홀더 장비에 투입 후 측정 패턴 및 저장 setting - 현재 1팀은 powder 위주 분석 중 | 샘플 홀더, XRD (분석 담당 내 오픈 장비 사용 중 : Bruker사 D8 Endeavor 사용 중) | [7 empty] | 연구원 | 1 | 0.3 |  | 0 | 0.3 |  | 0 | 1소재, 1회
1406 | 선행공정담당 | 요소소재팀 | 분석/측정 실험 | 도전재 분석 | XRD 분석 | 결정구조/상(phase) 분석 | XRD 측정 | XRD 측정 | XRD (분석 담당 내 오픈 장비 사용 중 : Bruker사 D8 Endeavor 사용 중) | [7 empty] | 연구원 | 0 | 1 |  | 0 | 1 |  | 0 | 1소재, 1회 |  | 직접 실험 / 측정에 대해서는 0으로 표기함
1407 | 선행공정담당 | 요소소재팀 | 분석/측정 실험 | 도전재 분석 | XRD 분석 | 결정구조/상(phase) 분석 | Data 변환 및 fitting | 분석실 이동 + XRD 측정 컴퓨터에 있는 Eva/ topas 프로그램을 이용하여 data 변환 및 추출, Si 결정립 fitting |  |  |  |  | XRD raw data | Si (111 기준) 결정립 크기, Si (220 기준) 결정립 크기 |  |  | 연구원 | 1 | 0.2 |  | 0 | 0.2 |  | 0 | 1소재, 1회 |  | 변환된 raw data, backgroud 제거된 data, Si 결정립 크기
1408 | 선행공정담당 | 요소소재팀 | 분석/측정 실험 | 도전재 분석 | XRD 분석 | 결정구조/상(phase) 분석 | 장비 세척 및 정리 | 사용한 샘플홀더 세척 및 정리 | [8 empty] | 연구원 | 1 | 0.05 |  | 0 | 0.05 |  | 0 | 1소재, 1회
1409 | 선행공정담당 | 요소소재팀 | 분석/측정 실험 | 도전재 분석 | XRD 분석 | 결정구조/상(phase) 분석 | 그래프 생성 | 추출한 data로 그래프 생성 |  |  |  |  | 변환된 raw data | origin 그래프 등 |  |  | 연구원 | 1 | 0.05 |  | 0 | 0.05 |  | 0 | 1소재, 1회
1410 | 선행공정담당 | 요소소재팀 | 분석/측정 실험 | 도전재 분석 | SEM 분석 | 파우더 소재 이미지 분석 | 샘플링 | 샘플홀더에 카본테이브 부착 후, 소량의 powder (혹은 전극) 부착 | 샘 홀더, 카본테이프 | [7 empty] | 연구원 | 1 | 0.05 |  | 0 | 0.05 |  | 0 | 1소재, 1회
1411 | 선행공정담당 | 요소소재팀 | 분석/측정 실험 | 도전재 분석 | SEM 분석 | 파우더 소재 이미지 분석 | 샘플 홀더 장비로 투입 | 분석실로 이동+샘플 홀더 장비로 투입 | [8 empty] | 연구원 | 1 | 0.15 |  | 0 | 0.15 |  | 0 | 1소재, 1회
1412 | 선행공정담당 | 요소소재팀 | 분석/측정 실험 | 도전재 분석 | SEM 분석 | 파우더 소재 이미지 분석 | 이미지 생성 | 원하는 샘플 SEM 이미지 (입자의 형태를 잘 확인할 수 있는) 확인 후 배율별로 각각 캡쳐 (배율별, SE/BSE 모드 각각 촬영) | SEM (분석 담당 내 오픈 장비 사용 중 : Hitachi사 S4800 또는 JEOL IT710HR 등) |  |  |  |  | 단면 이미지 |  |  | 연구원 | 1 | 0.5 |  | 0 | 0.5 |  | 0 | 1소재, 1회 |  | 배율별 단면이미지
1413 | 선행공정담당 | 요소소재팀 | 분석/측정 실험 | 도전재 분석 | SEM 분석 | 파우더 소재 이미지 분석 | EDS 분석 | EDS 분석 | SEM (분석 담당 내 오픈 장비 사용 중 : Hitachi사 S4800 또는 JEOL IT710HR 등) |  |  |  |  | 원소 조성 및 분포 |  |  | 연구원 | 1 | 0.3 |  | 0 | 0.3 |  | 0 | 1소재, 1회
1414 | 선행공정담당 | 요소소재팀 | 분석/측정 실험 | 도전재 분석 | SEM 분석 | 파우더 소재 이미지 분석 | Data 저장 | Data 저장 후 추출 | [8 empty] | 연구원 | 1 | 0.05 |  | 0 | 0.05 |  | 0 | 1소재, 1회
1415 | 선행공정담당 | 요소소재팀 | 분석/측정 실험 | 도전재 분석 | SEM 분석 | 파우더 소재 이미지 분석 | 샘플 홀더 자동 배출 | 샘플 홀더 배출 | [8 empty] | 연구원 | 1 | 0.05 |  | 0 | 0.05 |  | 0 | 1소재, 1회
1416 | 선행공정담당 | 요소소재팀 | 분석/측정 실험 | 도전재 분석 | SEM 분석 | 파우더 소재 이미지 분석 | 샘플 홀더 클리닝 | 샘플 홀더 클리닝 | [8 empty] | 연구원 | 1 | 0.01 |  | 0 | 0.01 |  | 0 | 1소재, 1회
1417 | 선행공정담당 | 요소소재팀 | 분석/측정 실험 | 선분산액 분석 | SEM 분석 | 선분산액 소재 이미지 분석 | 샘플링 | 선분산액 희석후, 핫플레이트에 AI 포일 거치후 포일 위에서 건조 후 홀더에 부착 | [8 empty] | 연구원 | 1 | 0.05 |  | 0 | 0.05 |  | 0 | 1소재, 1회
1418 | 선행공정담당 | 요소소재팀 | 분석/측정 실험 | 선분산액 분석 | SEM 분석 | 선분산액 소재 이미지 분석 | 샘플 홀더 장비로 투입 | 분석실로 이동+샘플 홀더 장비로 투입 | [8 empty] | 연구원 | 1 | 0.15 |  | 0 | 0.15 |  | 0 | 1소재, 1회
1419 | 선행공정담당 | 요소소재팀 | 분석/측정 실험 | 선분산액 분석 | SEM 분석 | 선분산액 소재 이미지 분석 | 이미지 생성 | 원하는 샘플 SEM 이미지 (입자의 형태를 잘 확인할 수 있는) 확인 후 배율별로 각각 캡쳐 (배율별, SE/BSE 모드 각각 촬영) | SEM (분석 담당 내 오픈 장비 사용 중 : Hitachi사 S4800 또는 JEOL IT710HR 등) |  |  |  |  | 단면 이미지 |  |  | 연구원 | 1 | 0.5 |  | 0 | 0.5 |  | 0 | 1소재, 1회 |  | 배율별 단면이미지
1420 | 선행공정담당 | 요소소재팀 | 분석/측정 실험 | 선분산액 분석 | SEM 분석 | 선분산액 소재 이미지 분석 | EDS 분석 | EDS 분석 | SEM (분석 담당 내 오픈 장비 사용 중 : Hitachi사 S4800 또는 JEOL IT710HR 등) |  |  |  |  | 원소 조성 및 분포 |  |  | 연구원 | 1 | 0.3 |  | 0 | 0.3 |  | 0 | 1소재, 1회
1421 | 선행공정담당 | 요소소재팀 | 분석/측정 실험 | 선분산액 분석 | SEM 분석 | 선분산액 소재 이미지 분석 | Data 저장 | Data 저장 후 추출 | [8 empty] | 연구원 | 1 | 0.05 |  | 0 | 0.05 |  | 0 | 1소재, 1회
1422 | 선행공정담당 | 요소소재팀 | 분석/측정 실험 | 선분산액 분석 | SEM 분석 | 선분산액 소재 이미지 분석 | 샘플 홀더 자동 배출 | 샘플 홀더 배출 | [8 empty] | 연구원 | 1 | 0.05 |  | 0 | 0.05 |  | 0 | 1소재, 1회
1423 | 선행공정담당 | 요소소재팀 | 분석/측정 실험 | 선분산액 분석 | SEM 분석 | 선분산액 소재 이미지 분석 | 샘플 홀더 클리닝 | 샘플 홀더 클리닝 | [8 empty] | 연구원 | 1 | 0.01 |  | 0 | 0.01 |  | 0 | 1소재, 1회
1424 | 선행공정담당 | 요소소재팀 | 분석/측정 실험 | 파우더 분석 (도전재,바인더) | 수분 함량 측정 | 파우더 수분 함량 측정 | 샘플링 | 전용 바이알에 시료 1g 소분 | Kral Fischer용 vial | [7 empty] | 연구원 | 1 | 0.05 |  | 0 | 0.05 |  | 0 | 1소재, 1회 |  | 시료 샘플링에 대한 기준으로 ManPower 작성하였음. 타팀 장비 예약 사용으로 스팟성으로 측정 중. 자동화 가능하다면 대부분의 시료 측정 의사 높음.
1425 | 선행공정담당 | 요소소재팀 | 분석/측정 실험 | 파우더 분석 (도전재,바인더) | 수분 함량 측정 | 파우더 수분 함량 측정 | 바이알 장착 | Karl Fischer 장비에 위치시킴. (빈 병의 수분 측정 위한 1개 포함) | [8 empty] | 연구원 | 1 | 0.01 |  | 0 | 0.01 |  | 0 | 1소재, 1회
1426 | 선행공정담당 | 요소소재팀 | 분석/측정 실험 | 파우더 분석 (도전재,바인더) | 수분 함량 측정 | 파우더 수분 함량 측정 | 측정 온도 조건 설정 | 원하는 측정 온도 조건 설정 | [5 empty] | 측정온도 |  |  | 연구원 | 1 | 0.15 |  | 0 | 0.15 |  | 0 | 1소재, 1회
1427 | 선행공정담당 | 요소소재팀 | 분석/측정 실험 | 파우더 분석 (도전재,바인더) | 수분 함량 측정 | 파우더 수분 함량 측정 | Calibration | 수분함량 측정 시작 후 장비에 연결된 비커 내 용액의 상태 칼리브레이션 시작 | [8 empty] | 연구원 | 1 | 0.3 |  | 0 | 0.3 |  | 0 | 1소재, 1회 |  | 용액을 교체한지 오래됐거나 수분에 많이 노출이 됐을 경우, 칼리브레이션이 최대 30분 이상 또는 정상 진행 어려움. 이 경우 용액 교체 필수.
1428 | 선행공정담당 | 요소소재팀 | 분석/측정 실험 | 파우더 분석 (도전재,바인더) | 수분 함량 측정 | 파우더 수분 함량 측정 | 측정 | 장비가 설정한 시료의 개수만큼 자동으로 위치 바꿔가며 측정함. | [8 empty] | 연구원 | 0 | 0.25 |  | 0 | 0.25 |  | 0 | 1소재, 1회
1429 | 선행공정담당 | 요소소재팀 | 분석/측정 실험 | 파우더 분석 (도전재,바인더) | 수분 함량 측정 | 파우더 수분 함량 측정 | Data 정리 | data 저장 후 추출 | Kral Fischer |  |  |  | 시료 개수, 무게, 블랭크 여부(Reference)로 사용 여부 | 수분 |  |  | 연구원 | 1 | 0.01 |  | 0 | 0.01 |  | 0 | 1소재, 1회 |  | 연결된 Printer에서 자체적으로 종이 인쇄 측정 시간, 시료 넘버, 기입한 무게, 수분 함량(측정값-블랭크값) 시료 샘플링에 대한 기준으로 ManPower 작성하였음. 타팀 장비 예약 사용으로 스팟성으로 측정 중. 자동화 가능하다면 대부분의 시료 측정 의사 높음.
1430 | 선행공정담당 | 요소소재팀 | 분석/측정 실험 | 도전재 분석 | 분체저항 분석 | 도전재 Pellet density별 분체저항 측정 | 장비 세팅 | 장비세팅 장비에 빈 몰드 로딩 뒤 원점 측정. (같은 몰드 사용한 연속측정 시 본 step 생략) | 분체저항측정기 (HPRM-AM2) | Density | 분체저항 | [5 empty] | 연구원 | 1 | 0.25 |  | 0 | 0.175 |  | 0 | 1소재, 1회
1431 | 선행공정담당 | 요소소재팀 | 분석/측정 실험 | 도전재 분석 | 분체저항 분석 | 도전재 Pellet density별 분체저항 측정 | 무게 측정 | 계량 몰드 회수 후 파우더 계량 (0.25g) | [8 empty] | 연구원 | [6 empty] | 0
1432 | 선행공정담당 | 요소소재팀 | 분석/측정 실험 | 도전재 분석 | 분체저항 분석 | 도전재 Pellet density별 분체저항 측정 | 샘플링 | 몰드 뚜껑 부분 열고 파우더 투입 | [8 empty] | 연구원 | [6 empty] | 0
1433 | 선행공정담당 | 요소소재팀 | 분석/측정 실험 | 도전재 분석 | 분체저항 분석 | 도전재 Pellet density별 분체저항 측정 | 몰드 조립 | 몰드 조립 몰드 천천히 닫기 (좌, 우로 돌려가며 몰드 내 trap된 공기 빼주면서 시행 | [8 empty] | 연구원 | [6 empty] | 0
1434 | 선행공정담당 | 요소소재팀 | 분석/측정 실험 | 도전재 분석 | 분체저항 분석 | 도전재 Pellet density별 분체저항 측정 | 몰드 결착 | 측정장비에 몰드 결착 장비에 몰드 탑재 | [8 empty] | 연구원 | [6 empty] | 0
1435 | 선행공정담당 | 요소소재팀 | 분석/측정 실험 | 도전재 분석 | 분체저항 분석 | 도전재 Pellet density별 분체저항 측정 | 분체저항 측정 | 측정 시작 측정 및 압연밀도에 따른 분체저항 확인 | [8 empty] | 연구원 | [6 empty] | 0
1436 | 선행공정담당 | 요소소재팀 | 분석/측정 실험 | 도전재 분석 | 분체저항 분석 | 도전재 Pellet density별 분체저항 측정 | 장비 세척 | 세정 파우더 폐기 및 몰드 세척 (물, 아세톤), 건조 | [8 empty] | 연구원 | [6 empty] | 0
1437 | 선행공정담당 | 요소소재팀 | 분석/측정 실험 | 도전재 분석 | 분체저항 분석 | 도전재 Pellet density별 분체저항 측정 | Data 정리 | Data 추출 및 정리 | [8 empty] | 연구원 | [6 empty] | 0
1438 | 선행공정담당 | 요소소재팀 | 분석/측정 실험 | 도전재 분석 | ICP 분석 | 특정 원소 함량 분석 | 분석 담당 의뢰중 |  |  | 투입 원소 | 검출 원소 |  |  | 메인원소, 도핑원소, 코팅원소 |  |  | 외주 | 0 | 0 |  | 0 | 0 |  | 0
1439 | 선행공정담당 | 요소소재팀 | 분석/측정 실험 | 도전재 분석 | BET 측정 | 파우더 및 전극 BET 측정 | 샘플링 | 비어있는 BET 초자의 무게 측정 -> 초자에 샘플 투입 (powder 0.2~2g/밀도가 낮은 샘플은 g수를 더 낮춰서 투입) -> 초자 neck부분에 묻어있는 시료는 면봉으로 닦아주기, 전처리 장비에 초자 연결 | BET 초자, 면봉, 저울 |  |  |  |  | 초자 무게 |  |  | 연구원 | 1 | 0.5 |  | 0 | 0.5 |  | 0 | 1소재, 1회
1440 | 선행공정담당 | 요소소재팀 | 분석/측정 실험 | 도전재 분석 | BET 측정 | 파우더 및 전극 BET 측정 | 전처리 | 120℃ 진공상태에서 10시간동안 전처리 진행 (pore V.이 큰 원료의 경우, 전처리 시간 증가) --> 상온으로 식히기 | 전처리 장비, 진공펌프 | [7 empty] | 연구원 | 0 | 2.5 |  | 0 | 2.5 |  | 0 | 1소재, 1회 |  | 전처리 130도, 2시간
1441 | 선행공정담당 | 요소소재팀 | 분석/측정 실험 | 도전재 분석 | BET 측정 | 파우더 및 전극 BET 측정 | 무게 측정 | 전처리 진행한 샘플이 담긴 BET 초자의 무게 측정-> 샘플 무게 계산 | 저울 |  |  |  | 초자 무게,전처리 후 초자무게(측정값) | 샘플 무게 |  |  | 연구원 | 1 | 0.15 |  | 0 | 0.15 |  | 0 | 1소재, 1회 |  | 전처리 후 초자무게
1442 | 선행공정담당 | 요소소재팀 | 분석/측정 실험 | 도전재 분석 | BET 측정 | 파우더 및 전극 BET 측정 | 튜브장착 및 액체질소 투입 | BET 장비에 초자 장착 -> 가스보관실에서 액체 질소 소분 후 장비 용기에 덜어주기, 측정 패턴/파일명 등 설정 | 액체질소 소분 통 | [7 empty] | 연구원 | 1 | 0.3 |  | 0 | 0.3 |  | 0 | 1소재, 1회
1443 | 선행공정담당 | 요소소재팀 | 분석/측정 실험 | 도전재 분석 | BET 측정 | 파우더 및 전극 BET 측정 | 측정 | 측정 시작 (장비에 따라 2개 소재 동시 분석 가능) | Porosimeter (Belsorp-mini2/micromeritics-ASAP2460), 진공펌프, N2 gas 공급 line & 봄베 등 |  |  |  | 시료무게 | 비표면적 |  |  | 연구원 | 0 | 12 |  | 0 | 12 |  | 0 | 1소재, 1회
1444 | 선행공정담당 | 요소소재팀 | 분석/측정 실험 | 도전재 분석 | BET 측정 | 파우더 및 전극 BET 측정 | Data 정리 | data 추출 및 정리 (그래프 그리기, pore 크기별 비율 계산 등) |  |  |  |  | 시료 무게, 측정 raw data | 비표면적 |  |  | 연구원 | 1 | 0.25 |  | 0 | 0.25 |  | 0 | 1소재, 1회
1445 | 선행공정담당 | 요소소재팀 | 분석/측정 실험 | 도전재 분석 | BET 측정 | 파우더 및 전극 BET 측정 | 장비 세척 및 정리 | 사용한 초자 세척 및 정리 | 건조 오븐 (60℃) | [7 empty] | 연구원 | 1 | 0.15 |  | 0 | 0.15 |  | 0 | 1소재, 1회
1446 | 선행공정담당 | 요소소재팀 | 샘플 제작 실험 | 선분산/슬러리 제작 | 음극 슬러리 제작 | 슬러리 물성 평가 및 모노셀 제작용 음극 슬러리 제작 | 소재 준비 | 평가 모델의 활물질, 바인더, 도전재, CMC 소분 | 저울 | [7 empty] | 연구원 | 1 | 0.5 |  | 0 | 0.5 |  | 0 | 1소재, 1회
1447 | 선행공정담당 | 요소소재팀 | 샘플 제작 실험 | 선분산/슬러리 제작 | 음극 슬러리 제작 | 슬러리 물성 평가 및 모노셀 제작용 음극 슬러리 제작 | 1차 슬러리 믹싱 | PE bottle에 도전재, CMC , 물 계량 후 homodisper로 분산 | homodisper (Primix-homodisper-model 2.5), 저울 | [7 empty] | 연구원 | 1 | 0.1 |  | 0 | 0.1 |  | 0 | 1소재, 1회 |  | 조성 별 슬러리 제조 및 단계별 mixing 자동화 필요
1448 | 선행공정담당 | 요소소재팀 | 샘플 제작 실험 | 선분산/슬러리 제작 | 음극 슬러리 제작 | 슬러리 물성 평가 및 모노셀 제작용 음극 슬러리 제작 | 2차 슬러리 믹싱 | TK 전용 믹서용기에 활물질+ 선분산액, DI water 투입 후 고점도 mixing | TK mixer (Primix-HIVIS MIX Model 2P-03), 저울 | [7 empty] | 연구원 | 1 | 0.5 |  | 0 | 0.5 |  | 0 | 1소재, 1회
1449 | 선행공정담당 | 요소소재팀 | 샘플 제작 실험 | 선분산/슬러리 제작 | 음극 슬러리 제작 | 슬러리 물성 평가 및 모노셀 제작용 음극 슬러리 제작 | 3차 슬러리 믹싱 | CMC 추가 투입 후 TK mixer 5min -> homodisper로 옮겨 20분 추가 분산 | TK mixer, homodisper, 저울 | [7 empty] | 연구원 | 1 | 0.5 |  | 0 | 0.5 |  | 0 | 1소재, 1회
1450 | 선행공정담당 | 요소소재팀 | 샘플 제작 실험 | 선분산/슬러리 제작 | 음극 슬러리 제작 | 슬러리 물성 평가 및 모노셀 제작용 음극 슬러리 제작 | 4차 슬러리 믹싱 | 바인더 및 물 투입후 10분 추가 분산 | homodisper, 저울 | [7 empty] | 연구원 | 1 | 0.2 |  | 0 | 0.2 |  | 0 | 1소재, 1회
1451 | 선행공정담당 | 요소소재팀 | 샘플 제작 실험 | 선분산/슬러리 제작 | 음극 슬러리 제작 | 슬러리 물성 평가 및 모노셀 제작용 음극 슬러리 제작 | 샘플 소분 | PE bottle에 제조한 슬러리 옮겨 담기 (Mesh망 통과), PE bottel에 활물질명 기입 | PE bottle, mesh | [7 empty] | 연구원 | 1 | 0.1 |  | 0 | 0.1 |  | 0 | 1소재, 1회
1452 | 선행공정담당 | 요소소재팀 | 샘플 제작 실험 | 선분산/슬러리 제작 | 음극 슬러리 제작 | 슬러리 물성 평가 및 모노셀 제작용 음극 슬러리 제작 | 장비 세척 및 정리 | 사용한 장비 세척 및 정리 | [8 empty] | 연구원 | 1 | 0.5 |  | 0 | 0.5 |  | 0 | 1소재, 1회
1453 | 선행공정담당 | 요소소재팀 | 샘플 제작 실험 | 선분산/슬러리 제작 | 양극 슬러리 제작 | 슬러리 물성 평가 및 모노셀 제작용 양극 슬러리 제작 | 소재 준비 | 평가 모델의 활물질, 바인더, 도전재, NMP 소분 | 저울 | [7 empty] | 연구원 | 1 | 0.5 |  | 0 | 0.5 |  | 0 | 1소재, 1회
1454 | 선행공정담당 | 요소소재팀 | 샘플 제작 실험 | 선분산/슬러리 제작 | 양극 슬러리 제작 | 슬러리 물성 평가 및 모노셀 제작용 양극 슬러리 제작 | 소재 계량 | 500ml 용기에 조성비가 낮은 순서로 소재계량 (믹싱량 250 ~ 300ml) | homodisper (Primix-homodisper-model 2.5), 저울, 용기 | [7 empty] | 연구원 | 1 | 0.1 |  | 0 | 0.1 |  | 0 | 1소재, 1회 |  | 조성 별 슬러리 제조 및 단계별 mixing 자동화 필요
1455 | 선행공정담당 | 요소소재팀 | 샘플 제작 실험 | 선분산/슬러리 제작 | 양극 슬러리 제작 | 슬러리 물성 평가 및 모노셀 제작용 양극 슬러리 제작 | 슬러리 믹싱 | 3000RPM, 70~90min 로 일괄 믹싱 및 쿠킹호일 씌우기 | homodisper (Primix-homodisper-model 2.5), 저울, 용기 | [7 empty] | 연구원 | 1 | 0.5 |  | 0 | 0.5 |  | 0 | 1소재, 1회
1456 | 선행공정담당 | 요소소재팀 | 샘플 제작 실험 | 선분산/슬러리 제작 | 양극 슬러리 제작 | 슬러리 물성 평가 및 모노셀 제작용 양극 슬러리 제작 | 샘플 소분 | PE bottle에 제조한 슬러리 옮겨 담기 (Mesh망 통과), PE bottel에 활물질명 기입 | [8 empty] | 연구원 | 1 | 0.5 |  | 0 | 0.5 |  | 0 | 1소재, 1회
1457 | 선행공정담당 | 요소소재팀 | 샘플 제작 실험 | 선분산/슬러리 제작 | 양극 슬러리 제작 | 슬러리 물성 평가 및 모노셀 제작용 양극 슬러리 제작 | 장비 세척 및 정리 | 사용한 장비 세척 및 정리 | [8 empty] | 연구원 | 1 | 0.2 |  | 0 | 0.2 |  | 0 | 1소재, 1회
1458 | 선행공정담당 | 요소소재팀 | 분석/측정 실험 | 선분산/슬러리 분석 | 점도, 유변물성 측정 (선분산, 슬러리) | 선분산액, 슬러리 점도 및 유변물성 측정 | 샘플링 | 주사기에 슬러리 20ml 샘플링 | [8 empty] | 연구원 | 1 | 0.05 |  | 0 | 0.05 |  | 0 | 1소재, 1회
1459 | 선행공정담당 | 요소소재팀 | 분석/측정 실험 | 선분산/슬러리 분석 | 점도, 유변물성 측정 (선분산, 슬러리) | 선분산액, 슬러리 점도 및 유변물성 측정 | Calibraton | 장비 calibration 진행 -> geomerty 장착 후 calibration 추가 진행 (장비 오류 확인 작업) | Rheometer (Antonpaar) | [7 empty] | 연구원 | 1 | 0.3 |  | 0 | 0.3 |  | 0 | 1소재, 1회
1460 | 선행공정담당 | 요소소재팀 | 분석/측정 실험 | 선분산/슬러리 분석 | 점도, 유변물성 측정 (선분산, 슬러리) | 선분산액, 슬러리 점도 및 유변물성 측정 | 슬러리 투입 | 주사기로 슬러리 20ml 투입 후 측정 조건/저장 setting | 주사기, 항온 챔버 (23℃) | [7 empty] | 연구원 | 1 | 0.1 |  | 0 | 0.1 |  | 0 | 1소재, 1회 |  | 슬러리 20ml 투입, 도전재 선분산액 경우, 0d, 1d, 3d, 7d, 2w, 3w, 1month, 2,3,4,5,6 month
1461 | 선행공정담당 | 요소소재팀 | 분석/측정 실험 | 선분산/슬러리 분석 | 점도, 유변물성 측정 (선분산, 슬러리) | 선분산액, 슬러리 점도 및 유변물성 측정 | 슬러리 유변물성 측정 | 유변 물성 측정 (시퀀스에 따라 측정소요 시간 달라짐) | Rheometer (Antonpaar) |  |  |  |  | 1차 Ascending 차트, 1차 Descending 차트, 2차 Ascending 차트,Phase angle 차트 |  |  | 연구원 | 0 | 0.7 |  | 0 | 0.7 |  | 0 | 1소재, 1회 |  | shear rate에 따른 점도값, 필요한 경우 shear rate 전/후에 따른 탄성도 변화 (Phase angle)
1462 | 선행공정담당 | 요소소재팀 | 분석/측정 실험 | 선분산/슬러리 분석 | 점도, 유변물성 측정 (선분산, 슬러리) | 선분산액, 슬러리 점도 및 유변물성 측정 | Data 정리 | data 추출 및 초기 점도 대비 경시변화 점도 변화율 계산/정리 (data 정리는 동일 시료 한번에 정리) | [5 empty] | 최초 유변 물성 |  |  | 연구원 | 1 | 0.1 |  | 0 | 0.1 |  | 0 | 1소재, 1회
1463 | 선행공정담당 | 요소소재팀 | 분석/측정 실험 | 선분산/슬러리 분석 | 점도, 유변물성 측정 (선분산, 슬러리) | 선분산액, 슬러리 점도 및 유변물성 측정 | 장비 세척 및 정리 | 사용한 장비 세척 | [8 empty] | 연구원 | 1 | 0.1 |  | 0 | 0.1 |  | 0 | 1소재, 1회
1464 | 선행공정담당 | 요소소재팀 | 샘플 제작 실험 | 전극 제작 | 모노셀 용 전극 제작 | 전극 평가 및 모노셀용 전극 코팅 | 음극, 양극 코터 셋팅 | 코팅룸 이동, 코터 On -> 건조하고자 하는 온도 및 코터속도 setting -> 코팅 준비 (슬러리 투입 및 폭에 맞춰 댐 setting) (목표 온도 도달까지 대기 시간 포함) | comma coater | [7 empty] | 연구원 | 1 | 0.2 |  | 0 | 0.2 |  | 0 | 1소재, 1회
1465 | 선행공정담당 | 요소소재팀 | 샘플 제작 실험 | 전극 제작 | 모노셀 용 전극 제작 | 전극 평가 및 모노셀용 전극 코팅 | 음극, 양극 전극 코팅 | 슬러리 투입 후 코팅 gap 조절 -> 건조되어 나온 코팅 전극 무게 확인 (무게 로딩이 맞지 않는다면 gap 조절 반복) --> target 로딩에서 필요한 양만큼 전극 코팅 진행 | 정밀저울 (메틀러토레도 Balance XPR205V), 전극 핸드타발기 |  |  |  |  | Foil 무게, 전극 무게 (Loading) |  |  | 연구원 | 1 | 1 |  | 0 | 1 |  | 0 | 1소재, 1회
1466 | 선행공정담당 | 요소소재팀 | 샘플 제작 실험 | 전극 제작 | 모노셀 용 전극 제작 | 전극 평가 및 모노셀용 전극 코팅 | 장비 세척 및 정리 | 장비 세척 및 정리 | [8 empty] | 연구원 | 1 | 0.2 |  | 0 | 0.2 |  | 0 | 1소재, 1회
1467 | 선행공정담당 | 요소소재팀 | 샘플 제작 실험 | 전극 제작 | 모노셀 용 전극 제작 | 전극 물성 평가 및 모노셀 제작용 전극 압연 | target로딩 전극 확인 | 전극 로딩 확인 (코팅 전극과 무지부 (Cu foil) 각각 로딩 확인) | 정밀저울, 전극 핸드타발기 |  |  |  |  | 전극 Loading |  |  | 연구원 | 1 | 0.1 |  | 0 | 0.1 |  | 0 | 1소재 2회
1468 | 선행공정담당 | 요소소재팀 | 샘플 제작 실험 | 전극 제작 | 모노셀 용 전극 제작 | 전극 물성 평가 및 모노셀 제작용 전극 압연 | 8cm 폭으로 전극 cutting | 8cm 폭으로 전극 cutting | 작두 | [7 empty] | 연구원 | 1 | 0.1 |  | 0 | 0.1 |  | 0 | 1소재 2회
1469 | 선행공정담당 | 요소소재팀 | 샘플 제작 실험 | 전극 제작 | 모노셀 용 전극 제작 | 전극 물성 평가 및 모노셀 제작용 전극 압연 | target 밀도로 압연 | 압연 gap 변경하여 target porosity에 맞춰 압연 (재료별로 spring back이 다를 수 있기 때문에 gap 2~3종으로 press) | roll-press, 두께측정기 (TESA u-hite gauge) |  |  |  |  | 집전체 두께, 전극 코팅 두께 (압연 전), 전극 코팅 두께 (압연 후) |  |  | 연구원 | 1 | 0.5 |  | 0 | 0.5 |  | 0 | 1소재 2회 |  | 압연 조건 자동기록 요청
1470 | 선행공정담당 | 요소소재팀 | 샘플 제작 실험 | 전극 제작 | 모노셀 용 전극 제작 | 전극 물성 평가 및 모노셀 제작용 전극 압연 | 장비 세척 및 정리 | press기의 roll 클리닝 | [8 empty] | 연구원 | 1 | 0.1 |  | 0 | 0.1 |  | 0 | 1소재 2회
1471 | 선행공정담당 | 요소소재팀 | 샘플 제작 실험 | 전극 제작 | 모노셀 용 전극 제작 | 전극 물성 평가 및 모노셀 제작용 전극 압연 | 전극 V/D 챔버로 이동 | Al foil로 감싼 후 드라이룸 내의 V/D 챔버로 이동 | VD챔버 | [7 empty] | 연구원 | 1 | 0.1 |  | 0 | 0.1 |  | 0 | 1소재 2회
1472 | 선행공정담당 | 요소소재팀 | 샘플 제작 실험 | 전극 제작 | 모노셀 용 전극 제작 | 전극 물성 평가 및 모노셀 제작용 전극 압연 | 전극 건조 | 130℃ 진공상태에서 8시간동안 전극 건조 | VD챔버, 진공폄프 | [7 empty] | 연구원 | 0 | 12 |  | 0 | 12 |  | 0 | 1소재 2회 |  | Q) 전체 공정 시간이 12시간? 건조시간 8시간 이외 잔여 시간 설명 요청 - 건조시간은 8시간이나, 챔버의 온도가 40도이하로 떨어질때까지 기다려야함. 높은 온도에서 전극을 꺼내면 산화됨.
1473 | 선행공정담당 | 요소소재팀 | 샘플 제작 실험 | 셀 제작 | 모노셀 제작 | 모노셀제작 | 모노셀 용 전극 타발 | 양/음극 모노셀 타발 | 모노셀 타발기 | [7 empty] | 연구원,도급 | 1 | 1 |  | 0 | 1 |  | 0 | 1 소재 10개 |  | 현재 양극은 도급 의뢰도 가능하나 필요 수량을 모두 cover하지 못함 음극은 대부분 시간상 이유로 연구원이 주로 진행
1474 | 선행공정담당 | 요소소재팀 | 샘플 제작 실험 | 셀 제작 | 모노셀 제작 | 모노셀제작 | 양/음극 tap 닦기 | tap 부분의 활물질 층 제거 | [8 empty] | 연구원, 도급 | 1 | 1 |  | 0 | 1 |  | 0 | 1 소재 10개 |  | 현재 조립은 도급 의뢰중 단, 도급 의뢰 예약 및 전극 전달, 모노셀 제작 후 셀 찾아와서 건조까지 추가 작업은 연구원이 진행 중 Cell 조립도 자동화가 되면 원하는 날짜에 원하는 수량만큼 제작이 가능할 수 있을 것
1475 | 선행공정담당 | 요소소재팀 | 샘플 제작 실험 | 셀 제작 | 모노셀 제작 | 모노셀제작 | 전극 V/D 챔버로 이동 | Al foil로 감싼 후 드라이룸 내의 V/D 챔버로 이동 | [8 empty] | 연구원 | 1 | 0.05 |  | 0 | 0.05 |  | 0 | 1 소재 10개
1476 | 선행공정담당 | 요소소재팀 | 샘플 제작 실험 | 셀 제작 | 모노셀 제작 | 모노셀제작 | 전극 건조 | V/D 챔버에서 130℃ 진공상태에서 8시간동안 전극 건조 | VD챔버, 진공펌프 | [7 empty] | 연구원 | 0 | 12 |  | 0 | 12 |  | 0 | 1 소재 10개 |  | Q) 전체 공정 시간이 12시간? 건조시간 8시간 이외 잔여 시간 설명 요청 - 건조시간은 8시간이나, 챔버의 온도가 40도이하로 떨어질때까지 기다려야함. 높은 온도에서 전극을 꺼내면 산화됨.
1477 | 선행공정담당 | 요소소재팀 | 샘플 제작 실험 | 셀 제작 | 모노셀 제작 | 모노셀제작 | 실링 후, 모노셀 수작업실 전달 | 실링 후, 모노셀 수작업실 (전지동)에 전달 | 진공 포장기 (SM600-L. or SW600-W) | [7 empty] | 연구원 | 1 | 0.2 |  | 0 | 0.2 |  | 0 | 1 소재 10개
1478 | 선행공정담당 | 요소소재팀 | 샘플 제작 실험 | 셀 제작 | 모노셀 제작 | 모노셀제작 | 모노셀 조립 | 모노셀 조립 | [8 empty] | 도급 | 0 | 0 |  | 0 |  |  | 0 | 1 소재 10개
1479 | 선행공정담당 | 요소소재팀 | 샘플 제작 실험 | 셀 제작 | 모노셀 제작 | 모노셀제작 | 수작업실에서 모노셀 수령 | 모노셀 수작업실(전지동)에서 모노셀 수령 후 건조 오븐에 투입 | [8 empty] | 연구원 | 1 | 0.2 |  | 0 | 0.2 |  | 0 | 1 소재 10개
1480 | 선행공정담당 | 요소소재팀 | 샘플 제작 실험 | 셀 제작 | 모노셀 제작 | 모노셀제작 | 모노셀 건조 | 55~60℃ 챔버에서 1일 이상 건조 | VD챔버, 진공펌프 | [7 empty] | 연구원 | 0 | 12 |  | 0 | 12 |  | 0 | 1 소재 10개
1481 | 선행공정담당 | 요소소재팀 | 분석/측정 실험 | 전극 분석 실험 | 접착력 측정 | 전극 접착력 측정 | 전극 타발 | 전극 접착력 size (2*10cm)로 전극 타발 | 접착력 타발기 (대원정밀-잡착력 전극 타발기) | [7 empty] | 연구원 | 1 | 0.3 |  | 0 | 0.3 |  | 0 | 1 소재 4개
1482 | 선행공정담당 | 요소소재팀 | 분석/측정 실험 | 전극 분석 실험 | 접착력 측정 | 전극 접착력 측정 | 슬라이드 글라스에 양면테이프 부착 | 슬라이드 글라스에 양면테이프 부착 | 슬라이드 글라스 ,양면테이프 | [7 empty] | 연구원 | 1 | 0.2 |  | 0 | 0.2 |  | 0 | 1 소재 4개
1483 | 선행공정담당 | 요소소재팀 | 분석/측정 실험 | 전극 분석 실험 | 접착력 측정 | 전극 접착력 측정 | 슬라이드 글라스에 타발한 전극 부착 | 테이프 위에 타발한 전극 부착 | [8 empty] | 연구원 | 1 | 0.2 |  | 0 | 0.2 |  | 0 | 1 소재 4개
1484 | 선행공정담당 | 요소소재팀 | 분석/측정 실험 | 전극 분석 실험 | 접착력 측정 | 전극 접착력 측정 | 롤러 작업 | 전극 부착된 슬라이드 글라스 롤링 작업 왕복 10회 | 롤러 |  |  |  |  | Press 압력 |  |  | 연구원 | 1 | 0.2 |  | 0 | 0.2 |  | 0 | 1 소재 4개
1485 | 선행공정담당 | 요소소재팀 | 분석/측정 실험 | 전극 분석 실험 | 접착력 측정 | 전극 접착력 측정 | 접착력 측정기에 부착 | 접착력 측정기에 슬라이드글라스 부착 | 접착력 측정용 UTM 장비 (LLOYD INSTRUMENTS -Material Testing Machine LS-1) | [7 empty] | 연구원 | 1 | 0.1 |  | 0 | 0.1 |  | 0 | 1 소재 4개
1486 | 선행공정담당 | 요소소재팀 | 분석/측정 실험 | 전극 분석 실험 | 접착력 측정 | 전극 접착력 측정 | 접착력 측정 | 전극 접착력 측정 (90도, peel-off),(한 소재당 4~5개 측정) | 접착력 측정용 UTM 장비 (LLOYD INSTRUMENTS -Material Testing Machine LS-1), PC |  |  |  |  | VD 접착력 |  |  | 연구원 | 1 | 0.1 |  | 0 | 0.1 |  | 0 | 1 소재 4개 |  | 포일층과 활물질층간의 접착력
1487 | 선행공정담당 | 요소소재팀 | 분석/측정 실험 | 전극 분석 실험 | 접착력 측정 | 전극 접착력 측정 | Data 정리 | data 추출 및 정리 | [8 empty] | 연구원 | 1 | 0.1 |  | 0 | 0.1 |  | 0 | 1 소재 4개
1488 | 선행공정담당 | 요소소재팀 | 분석/측정 실험 | 전극 분석 실험 | 전극 전기 저항측정 | 전극층, 계면층 전기 저항측정 | MP 측정 Tip 보호캡 제거 | 레버가 올라간 상태로 유지하여 측정 tip이 아래 판에 닿지 않도록 함. (측정샘플은 완전히 건조된 전극 사용, 보호캡을 뺌) | MP tester(RM2612) | [7 empty] | 연구원 | 1 | 0.01666667 |  | 0 | 0.01666667 |  | 0
1489 | 선행공정담당 | 요소소재팀 | 분석/측정 실험 | 전극 분석 실험 | 전극 전기 저항측정 | 전극층, 계면층 전기 저항측정 | MP Tester 전원 켜기 | MP tester 전원을 켬. | MP tester(RM2612) | [7 empty] | 연구원 |  |  |  | 0 |  |  | 0
1490 | 선행공정담당 | 요소소재팀 | 분석/측정 실험 | 전극 분석 실험 | 전극 전기 저항측정 | 전극층, 계면층 전기 저항측정 | 저항 프로그램 실행 | 바탕화면의 RM2612App을 실행함. | MP tester(RM2612) | [7 empty] | 연구원 |  |  |  | 0 |  |  | 0
1491 | 선행공정담당 | 요소소재팀 | 분석/측정 실험 | 전극 분석 실험 | 전극 전기 저항측정 | 전극층, 계면층 전기 저항측정 | 합재층·집전체 두께 입력 | 합재층 두께와 집전체 두께를 입력함. (단면/양면 전극 모두 활물질 층 단면의 두께 입력, 샘플 정보는 코멘트에 입력) | MP tester(RM2612) | [7 empty] | 연구원 |  |  |  | 0 |  |  | 0
1492 | 선행공정담당 | 요소소재팀 | 분석/측정 실험 | 전극 분석 실험 | 전극 전기 저항측정 | 전극층, 계면층 전기 저항측정 | 집전체 체적저항률 입력 | 집전체의 체적 저항률을 입력함. (Al foil: 2.82E-06, Cu foil: 1.70E-06) | MP tester(RM2612) | [7 empty] | 연구원 |  |  |  | 0 |  |  | 0
1493 | 선행공정담당 | 요소소재팀 | 분석/측정 실험 | 전극 분석 실험 | 전극 전기 저항측정 | 전극층, 계면층 전기 저항측정 | 측정판 중심에 시료 배치 | 측정판 중심의 점에 측정하고자 하는 샘플을 전극 부분이 위로 가게 놓아줌. | MP tester(RM2612) | [7 empty] | 연구원 |  |  |  | 0 |  |  | 0
1494 | 선행공정담당 | 요소소재팀 | 분석/측정 실험 | 전극 분석 실험 | 전극 전기 저항측정 | 전극층, 계면층 전기 저항측정 | 측정레버 하강·접촉 확인 | 레버를 끝까지 내려줌. (Pin contact 오류 시 레버를 올려 pin을 에어 또는 브러쉬로 털어준 후 재측정) | MP tester(RM2612) | [7 empty] | 연구원 |  |  |  | 0 |  |  | 0
1495 | 선행공정담당 | 요소소재팀 | 분석/측정 실험 | 전극 분석 실험 | 전극 전기 저항측정 | 전극층, 계면층 전기 저항측정 | 계면저항 측정 시작 | 프로그램 상의 '시작'을 클릭하여 측정을 시작 | MP tester(RM2612) | [7 empty] | 연구원 |  |  |  | 0 |  |  | 0
1496 | 선행공정담당 | 요소소재팀 | 분석/측정 실험 | 전극 분석 실험 | 전극 전기 저항측정 | 전극층, 계면층 전기 저항측정 | 측정 오류 여부 확인 | 전류측정 진척상황과 연산 진척상황에서 오류가 없어야 측정이 완료 | MP tester(RM2612) | [7 empty] | 연구원 |  |  |  | 0 |  |  | 0
1497 | 선행공정담당 | 요소소재팀 | 분석/측정 실험 | 전극 분석 실험 | 전극 전기 저항측정 | 전극층, 계면층 전기 저항측정 | 측정 Tip 보호캡 장착 | 측정이 완료되면 보호캡을 끼워 정리함. | MP tester(RM2612) | [7 empty] | 연구원 |  |  |  | 0 |  |  | 0
1498 | 선행공정담당 | 요소소재팀 | 분석/측정 실험 | 전극 분석 실험 | 전극 전기 저항측정 | 전극층, 계면층 전기 저항측정 | MP Tester 전원 끄기 | 전원 버튼을 끔. | MP tester(RM2612) | [7 empty] | 연구원 |  |  |  | 0 |  |  | 0
1499 | 선행공정담당 | 요소소재팀 | 분석/측정 실험 | 전극 분석 실험 | SEM 분석 | 전극 내 영향성 분석(도전재/바인더) | 샘플링 | 샘플홀더에 카본테이브 부착 후, 소량의 powder (혹은 전극) 부착 | 샘 홀더, 카본테이프 | [7 empty] | 연구원 | 1 | 0.05 |  | 0 | 0.5 |  | 0 | 1소재, 1회
1500 | 선행공정담당 | 요소소재팀 | 분석/측정 실험 | 전극 분석 실험 | SEM 분석 | 전극 내 영향성 분석(도전재/바인더) | 샘플 홀더 장비로 투입 | 분석실로 이동+샘플 홀더 장비로 투입 | [8 empty] | 연구원 | 1 | 0.15 |  | 0 | 0.3 |  | 0 | 1소재, 1회
1501 | 선행공정담당 | 요소소재팀 | 분석/측정 실험 | 전극 분석 실험 | SEM 분석 | 전극 내 영향성 분석(도전재/바인더) | 이미지 생성 | 원하는 샘플 SEM 이미지 (입자의 형태를 잘 확인할 수 있는) 확인 후 배율별로 각각 캡쳐 (배율별, SE/BSE 모드 각각 촬영) | SEM (분석 담당 내 오픈 장비 사용 중 : Hitachi사 S4800 또는 JEOL IT710HR 등) |  |  |  |  | 표면/단면 이미지 |  |  | 연구원 | 1 | 0.5 |  | 0 | 0.05 |  | 0 | 1소재, 1회
1502 | 선행공정담당 | 요소소재팀 | 분석/측정 실험 | 전극 분석 실험 | SEM 분석 | 전극 내 영향성 분석(도전재/바인더) | EDS 분석 | EDS 분석 | SEM (분석 담당 내 오픈 장비 사용 중 : Hitachi사 S4800 또는 JEOL IT710HR 등) |  |  |  |  | 원소 조성 및 분포 |  |  | 연구원 | 1 | 0.3 |  | 0 | 0.05 |  | 0 | 1소재, 1회
1503 | 선행공정담당 | 요소소재팀 | 분석/측정 실험 | 전극 분석 실험 | SEM 분석 | 전극 내 영향성 분석(도전재/바인더) | Data 저장 | Data 저장 후 추출 | [8 empty] | 연구원 | 1 | 0.05 |  | 0 | 0.01 |  | 0 | 1소재, 1회
1504 | 선행공정담당 | 요소소재팀 | 분석/측정 실험 | 전극 분석 실험 | SEM 분석 | 전극 내 영향성 분석(도전재/바인더) | 샘플 홀더 자동 배출 | 샘플 홀더 배출 | [8 empty] | 연구원 | 1 | 0.05 |  | 0 | 0.05 |  | 0 | 1소재, 1회
1505 | 선행공정담당 | 요소소재팀 | 분석/측정 실험 | 전극 분석 실험 | SEM 분석 | 전극 내 영향성 분석(도전재/바인더) | 샘플 홀더 클리닝 | 샘플 홀더 클리닝 | [8 empty] | 연구원 | 1 | 0.01 |  | 0 | 0.01 |  | 0 | 1소재, 1회
1506 | 선행공정담당 | 요소소재팀 | 샘플 제작 실험 | 셀 제작 | 모노셀 제작 | 모노셀 주액 | 건조된 모노셀 실링 후, degas 장비로 이동 | 건조된 모노셀 실링/ 전해액, 피펫 등 준비 후 degas 장비로 이동 (드라이룸) | 진공 포장기 (SM600-L. or SW600-W) | [7 empty] | 연구원 | 1 | 0.2 |  | 0 | 0.2 |  | 0 | 1 소재 10개
1507 | 선행공정담당 | 요소소재팀 | 샘플 제작 실험 | 셀 제작 | 모노셀 제작 | 모노셀 주액 | 전해액 주액 | 건조된 모노셀에 전해액 주액 | [8 empty] | 연구원 | 1 | 0.2 |  | 0 | 0.2 |  | 0 | 1 소재 10개
1508 | 선행공정담당 | 요소소재팀 | 샘플 제작 실험 | 셀 제작 | 모노셀 제작 | 모노셀 주액 | 전해액 wetting | 진공챔버에서 30초씩 2번 vacuum 시행 | 진공 포장기 (SM600-L. or SW600-W) | [7 empty] | 연구원 | 1 | 0.1 |  | 0 | 0.1 |  | 0 | 1 소재 10개
1509 | 선행공정담당 | 요소소재팀 | 샘플 제작 실험 | 셀 제작 | 모노셀 제작 | 모노셀 주액 | 모노셀 실링 | degas 장비에서 모노셀 실링(진공압착), 수기로 cell number 기입 | degas 장비 | [7 empty] | 연구원 | 1 | 0.2 |  | 0 | 0.2 |  | 0 | 1 소재 10개
1510 | 선행공정담당 | 요소소재팀 | 샘플 제작 실험 | 셀 제작 | 모노셀 제작 | 모노셀 formation | 비어있는 충방전 채널에 모노셀 체결 | 충방전기 챔버로 이동 후 , 모노셀 체결 | 항온챔버 | [7 empty] | 연구원 | 1 | 0.2 |  | 0 | 0.2 |  | 0 | 1 소재 10개
1511 | 선행공정담당 | 요소소재팀 | 샘플 제작 실험 | 셀 제작 | 모노셀 제작 | 모노셀 formation | 모노셀의 활성화 공정 | 12시간 상온 wetting 후, 3hr 충전 후 24시간 대기, 활성화 공정 진행 | PNE충방전기 (5V, 1A) , PC, 항온 챔버 | [7 empty] | 연구원 | 0 | 26 |  | 0 | 26 |  | 0 | 1 소재 10개
1512 | 선행공정담당 | 요소소재팀 | 샘플 제작 실험 | 셀 제작 | 모노셀 제작 | 모노셀 formation | 활성화 Data 정리 | data추출 및 정리 | [8 empty] | 연구원 | 1 | 0.5 |  | 0 | 0.5 |  | 0 | 1 소재 10개 |  | 에러셀 확인
1513 | 선행공정담당 | 요소소재팀 | 샘플 제작 실험 | 셀 제작 | 모노셀 제작 | 모노셀 degas & resealing | 활성화 완료된 모노셀, degas 장비로 이동 | 활성화 완료된 모노셀에 포스트잇 부착 +degas 장비(드라이룸)으로 이동 | [8 empty] | 연구원 | 1 | 0.2 |  | 0 | 0.2 |  | 0 | 1 소재 10개
1514 | 선행공정담당 | 요소소재팀 | 샘플 제작 실험 | 셀 제작 | 모노셀 제작 | 모노셀 degas & resealing | 모노셀 부분 6-7cm로 맞추어 cutting | 모노셀 부분 6cm로 맞추어 cutting | 작두 | [7 empty] | 연구원 | 1 | 0.2 |  | 0 | 0.2 |  | 0 | 1 소재 10개
1515 | 선행공정담당 | 요소소재팀 | 샘플 제작 실험 | 셀 제작 | 모노셀 제작 | 모노셀 degas & resealing | 모노셀 resealing | degas 장비에서 모노셀 re-실링(진공압착) | degas 장비 | [7 empty] | 연구원 | 1 | 0.2 |  | 0 | 0.2 |  | 0 | 1 소재 10개
1516 | 선행공정담당 | 요소소재팀 | 전기화학평가 | 셀 평가_모노셀 | 모노셀_지그체결 | 모노셀제작 | zig 체결 | 지그 체결 (우레탄폼 cutting 포함) | 모노셀용 jig, 실리콘 패드 또는 우레탄폼, 토크렌치 | [7 empty] | 연구원 | 1 | 0.5 |  | 0 | 0.5 |  | 0 | 1 소재 10개
1517 | 선행공정담당 | 요소소재팀 | 전기화학평가 | 셀 평가_모노셀 | 모노셀_지그체결 | 모노셀제작 | 비어있는 충방전 채널에 모노셀 체결 | 충방전기 챔버로 이동 후, 지그에 모노셀 체결 및 충방전 패턴 설정 등 측정 준비 | 항온챔버, | [7 empty] | 연구원 | 1 | 0.2 |  | 0 | 0.2 |  | 0 | 1 소재 10개
1518 | 선행공정담당 | 요소소재팀 | 전기화학평가 | 셀 평가_모노셀 | 모노셀 용량/ 저항 평가 | 용량 및 저항 분석 | 모노셀 용량 및 HPPC 평가 | 모노셀 용량 및 HPPC 평가 진행 | PNE충방전기 (5V, 1A) , PC, 항온 챔버 | [7 empty] | 연구원 | 0 | 60 |  | 0 | 60 |  | 0 | 1 소재 10개
1519 | 선행공정담당 | 요소소재팀 | 전기화학평가 | 셀 평가_모노셀 | 모노셀 용량/ 저항 평가 | 용량 및 저항 분석 | Data 정리 | data 추출 및 정리 |  |  |  |  | 초가 HPPC 측정 raw data | 초기 용량, SOC 별 저항 값, SOC 저항 그래프 |  |  | 연구원 | 1 | 0.5 |  | 0 | 0.5 |  | 0 | 1 소재 10개
1520 | 선행공정담당 | 요소소재팀 | 전기화학평가 | 셀 평가_모노셀 | 모노셀 용량/ 저항 평가 | 용량 및 저항 분석 | 추가 평가를 위한 셀 선별 | 저항 유사한 순으로 셀 선별 | [8 empty] | 연구원 | 1 | 0.5 |  | 0 | 0.5 |  | 0 | 1 소재 10개
1521 | 선행공정담당 | 요소소재팀 | 전기화학평가 | 셀 평가_모노셀 | 모노셀 용량/ 저항 평가 | 용량 및 저항 분석 | 비어있는 충방전 채널에 모노셀 체결 (상온수명/고온수명/고온저장 각각) | 선별된 셀을 각각 상온/고온 충방전 챔버에 체결 및 충방전 패턴 설정/저장 설정, 고온 저장용 셀은 충전 후 별도 챔버에 보관 (HPPC 후 초기) | PNE충방전기 (5V, 1A) , PC, 항온 챔버 PNE solution(PESC 04-0.01~0.1) or TOYO system(Toscat-3000)) | [7 empty] | 연구원 | 1 | 0.5 |  | 0 | 0.5 |  | 0 | 1 소재 3개
1522 | 선행공정담당 | 요소소재팀 | 전기화학평가 | 셀 평가_모노셀 | 모노셀 수명 평가 | 수명 평가 | 셀 평가 (상온수명) | 선별된 셀을 상온수명 평가 진행 (~600cyc., 100cyc마다 저항 측정) | PNE solution(PESC 04-0.01~0.1) or TOYO system(Toscat-3000)) |  |  |  |  | 용량, 용량 유지율, 저항, 저항 증가율 |  |  | 연구원 | 0 | 1800 |  | 0 | 1800 |  | 0 | 1 소재 3개 |  | 상온수명 및 100cyc.마다의 저항
1523 | 선행공정담당 | 요소소재팀 | 전기화학평가 | 셀 평가_모노셀 | 모노셀 수명 평가 | 수명 평가 | 셀 평가 (고온수명) | 선별된 셀을 고온수명 평가 진행 (~600cyc., 100cyc마다 저항 측정) | 고온 챔버, PNE solution(PESC 04-0.01~0.1) or TOYO system(Toscat-3000)) |  |  |  |  | 용량 유지율 |  |  | 연구원 | 0 | 1800 |  | 0 | 1800 |  | 0 | 1 소재 3개 |  | 고온 수명 및 100cyc.마다의 저항
1524 | 선행공정담당 | 요소소재팀 | 전기화학평가 | 셀 평가_모노셀 | 모노셀 고온 성능 평가 | 고온 내구성 평가 | 셀 평가 (고온저장) | 선별된 셀을 고온 저장 평가 진행 (60℃챔버 보관 후 1w, 2w, 4w, 6w, 8w 마다 저항 측정) | [5 empty] | 용량 유지율 |  |  | 연구원 | 1 | 1 |  | 0 | 1 |  | 0 | 1 소재 3개 |  | 고온보관에 따른 셀 저항
1525 | 선행공정담당 | 요소소재팀 | 전기화학평가 | 셀 평가_모노셀 | 모노셀 평가 | 모노셀 평가 | Data 정리 | data 추출 및 정리, 그래프 그리기 등 (수명, 저장 수시 정리 필요) | 진공챔버 |  |  |  | 수명, 저장 측정 raw data |  |  |  | 연구원 | 1 | 0.2 |  | 0 | 0.2 |  | 0 | 1 소재 9개 |  | 수명/저장 retention, 저장 증가율 등
1526 | 선행공정담당 | 요소소재팀 | 샘플 제작 실험 | 선분산/슬러리 제작 | 도전재 선분산액 제조 BTM50L | 도전재 선분산액 제조_Premixing | 소재 준비 | 도전재 파우더, 분산제, 용매 준비 | BTM50L, 전자저울 | [7 empty] | 연구원 | 1 | 0.2 |  | 0 | 0.2 |  | 0 | 1 소재 10개
1527 | 선행공정담당 | 요소소재팀 | 샘플 제작 실험 | 선분산/슬러리 제작 | 도전재 선분산액 제조 BTM50L | 도전재 선분산액 제조_Premixing | 50L 용기에 각 재료 1단계 계량 | 니딩단계; 레시피 계량 | BTM50L | [7 empty] | 연구원 | 1 | 0.2 |  | 0 | 0.2 |  | 0 | 1 소재 10개
1528 | 선행공정담당 | 요소소재팀 | 샘플 제작 실험 | 선분산/슬러리 제작 | 도전재 선분산액 제조 BTM50L | 도전재 선분산액 제조_Premixing | 1단계 믹싱 ; 니딩 | 4hr, 저/고속 : 120/1000RPM | BTM50L | [7 empty] | 연구원 | 1 | 0.2 |  | 0 | 0.2 |  | 0 | 1 소재 10개
1529 | 선행공정담당 | 요소소재팀 | 샘플 제작 실험 | 선분산/슬러리 제작 | 도전재 선분산액 제조 BTM50L | 도전재 선분산액 제조_Premixing | 2단계 계량 | 페이스트단계; 레시피 계량 | BTM50L, 전자저울 | [7 empty] | 연구원 | 1 | 0.2 |  | 0 | 0.2 |  | 0 | 1 소재 10개
1530 | 선행공정담당 | 요소소재팀 | 샘플 제작 실험 | 선분산/슬러리 제작 | 도전재 선분산액 제조 BTM50L | 도전재 선분산액 제조_Premixing | 2단계 믹싱 ; 페이스트 | 0.5hr, 저/고속 : 140/1000RPM | BTM50L | [7 empty] | 연구원 | 1 | 0.2 |  | 0 | 0.2 |  | 0 | 1 소재 10개
1531 | 선행공정담당 | 요소소재팀 | 샘플 제작 실험 | 선분산/슬러리 제작 | 도전재 선분산액 제조 BTM50L | 도전재 선분산액 제조_Premixing | 3단계 계량 | 희석단계; 레시피 계량 | BTM50L, 전자저울 | [7 empty] | 연구원 | 1 | 0.2 |  | 0 | 0.2 |  | 0 | 1 소재 10개
1532 | 선행공정담당 | 요소소재팀 | 샘플 제작 실험 | 선분산/슬러리 제작 | 도전재 선분산액 제조 BTM50L | 도전재 선분산액 제조_Premixing | 3단계 믹싱 ; 희석 | 0.5hr, 저/고속 : 50/1400RPM | BTM50L | [7 empty] | 연구원 | 1 | 0.2 |  | 0 | 0.2 |  | 0 | 1 소재 10개
1533 | 선행공정담당 | 요소소재팀 | 샘플 제작 실험 | 선분산/슬러리 제작 | 도전재 선분산액 제조 BTM50L | 도전재 선분산액 제조_Premixing | 장비 세척 및 정리 | Anchor, Homo 분리 및 세척 | BTM50L | [7 empty] | 연구원 | 1 | 0.2 |  | 0 | 0.2 |  | 0 | 1 소재 10개
1534 | 선행공정담당 | 요소소재팀 | 샘플 제작 실험 | 선분산/슬러리 제작 | 도전재 선분산액 제조 BTM50L | 도전재 선분산액 제조_Premixing | Data 정리 | Load Data 추출 및 정리 | BTM50L | [7 empty] | 연구원 | 1 | 0.2 |  | 0 | 0.2 |  | 0 | 1 소재 10개
1535 | 선행공정담당 | 요소소재팀 | 샘플 제작 실험 | 선분산/슬러리 제작 | 도전재 선분산액 제조 Spike Mill | 도전재 선분산액 제조_Main Mixing | 소재 준비 | Premixing액 국자 이용하여 호퍼로 옮기기 | SpikeMill | [7 empty] | 연구원 | 1 | 0.2 |  | 0 | 0.2 |  | 0 | 1 소재 10개
1536 | 선행공정담당 | 요소소재팀 | 샘플 제작 실험 | 선분산/슬러리 제작 | 도전재 선분산액 제조 Spike Mill | 도전재 선분산액 제조_Main Mixing | 펌프 작동 | 30 ~ 40 RPM, 내압 0.8bar 이하 | SpikeMill | [7 empty] | 연구원 | 1 | 0.2 |  | 0 | 0.2 |  | 0 | 1 소재 10개
1537 | 선행공정담당 | 요소소재팀 | 샘플 제작 실험 | 선분산/슬러리 제작 | 도전재 선분산액 제조 Spike Mill | 도전재 선분산액 제조_Main Mixing | Mill 작동 | 내압 0.8bar 이상, Spikemill 1100RPM 증가 | SpikeMill | [7 empty] | 연구원 | 1 | 0.2 |  | 0 | 0.2 |  | 0 | 1 소재 10개
1538 | 선행공정담당 | 요소소재팀 | 샘플 제작 실험 | 선분산/슬러리 제작 | 도전재 선분산액 제조 Spike Mill | 도전재 선분산액 제조_Main Mixing | 1Pass 진행, 1100rpm, 1.0 kg/min | 1100RPM, 유량 1kg/min 이상 | SpikeMill | [7 empty] | 연구원 | 1 | 0.2 |  | 0 | 0.2 |  | 0 | 1 소재 10개
1539 | 선행공정담당 | 요소소재팀 | 샘플 제작 실험 | 선분산/슬러리 제작 | 도전재 선분산액 제조 Spike Mill | 도전재 선분산액 제조_Main Mixing | 2Pass 진행, 1100rpm, 1.0 kg/min | 1100RPM, 유량 1kg/min 이상 | SpikeMill | [7 empty] | 연구원 | 1 | 0.2 |  | 0 | 0.2 |  | 0 | 1 소재 10개
1540 | 선행공정담당 | 요소소재팀 | 샘플 제작 실험 | 선분산/슬러리 제작 | 도전재 선분산액 제조 Spike Mill | 도전재 선분산액 제조_Main Mixing | 장비 세척 및 정리 | 용매 밀어내기 세정 | SpikeMill | [7 empty] | 연구원 | 1 | 0.2 |  | 0 | 0.2 |  | 0 | 1 소재 10개
1541 | 선행공정담당 | 요소소재팀 | 샘플 제작 실험 | 선분산/슬러리 제작 | 도전재 선분산액 제조 3L PDMixer | 도전재 선분산액 제조_Premixing | 소재 준비 | 도전재 파우더, 분산제, 용매(NMP) 준비 | 3L Pdmixer | [7 empty] | 연구원 | 1 | 0.2 |  | 0 | 0.2 |  | 0 | 1 소재 10개
1542 | 선행공정담당 | 요소소재팀 | 샘플 제작 실험 | 선분산/슬러리 제작 | 도전재 선분산액 제조 3L PDMixer | 도전재 선분산액 제조_Premixing | 3L 용기에 각 재료 1단계 계량 | 니딩단계; 레시피 계량 | 3L Pdmixer, 전자저울 | [7 empty] | 연구원 | 1 | 0.2 |  | 0 | 0.2 |  | 0 | 1 소재 10개
1543 | 선행공정담당 | 요소소재팀 | 샘플 제작 실험 | 선분산/슬러리 제작 | 도전재 선분산액 제조 3L PDMixer | 도전재 선분산액 제조_Premixing | 1단계 믹싱 ; 니딩 | 4hr, 저/고속 : 120/1000RPM | 3L Pdmixer | [7 empty] | 연구원 | 1 | 0.2 |  | 0 | 0.2 |  | 0 | 1 소재 10개
1544 | 선행공정담당 | 요소소재팀 | 샘플 제작 실험 | 선분산/슬러리 제작 | 도전재 선분산액 제조 3L PDMixer | 도전재 선분산액 제조_Premixing | 2단계 계량 | 페이스트단계; 레시피 계량 | 3L Pdmixer, 전자저울 | [7 empty] | 연구원 | 1 | 0.2 |  | 0 | 0.2 |  | 0 | 1 소재 10개
1545 | 선행공정담당 | 요소소재팀 | 샘플 제작 실험 | 선분산/슬러리 제작 | 도전재 선분산액 제조 3L PDMixer | 도전재 선분산액 제조_Premixing | 2단계 믹싱 ; 페이스트 | 0.5hr, 저/고속 : 140/1000RPM | 3L Pdmixer | [7 empty] | 연구원 | 1 | 0.2 |  | 0 | 0.2 |  | 0 | 1 소재 10개
1546 | 선행공정담당 | 요소소재팀 | 샘플 제작 실험 | 선분산/슬러리 제작 | 도전재 선분산액 제조 3L PDMixer | 도전재 선분산액 제조_Premixing | 3단계 계량 | 희석단계; 레시피 계량 | 3L Pdmixer, 전자저울 | [7 empty] | 연구원 | 1 | 0.2 |  | 0 | 0.2 |  | 0 | 1 소재 10개
1547 | 선행공정담당 | 요소소재팀 | 샘플 제작 실험 | 선분산/슬러리 제작 | 도전재 선분산액 제조 3L PDMixer | 도전재 선분산액 제조_Premixing | 3단계 믹싱 ; 희석 | 0.5hr, 저/고속 : 50/1400RPM | 3L Pdmixer | [7 empty] | 연구원 | 1 | 0.2 |  | 0 | 0.2 |  | 0 | 1 소재 10개
1548 | 선행공정담당 | 요소소재팀 | 샘플 제작 실험 | 선분산/슬러리 제작 | 도전재 선분산액 제조 3L PDMixer | 도전재 선분산액 제조_Premixing | 장비 세척 및 정리 | PD, Homo 분리 및 세척 | 3L Pdmixer | [7 empty] | 연구원 | 1 | 0.2 |  | 0 | 0.2 |  | 0 | 1 소재 10개
1549 | 선행공정담당 | 요소소재팀 | 샘플 제작 실험 | 선분산/슬러리 제작 | 도전재 선분산액 제조 3L PDMixer | 도전재 선분산액 제조_Premixing | Data 정리 | Load Data 추출 및 정리 | 3L Pdmixer | [7 empty] | 연구원 | 1 | 0.2 |  | 0 | 0.2 |  | 0 | 1 소재 10개
1550 | 선행공정담당 | 요소소재팀 | 샘플 제작 실험 | 선분산/슬러리 제작 | 도전재 선분산액 제조 HPH | 도전재 선분산액 제조_Main Mixing | 소재준비 | Premixing액 호퍼로 옮기기 | HPH | [7 empty] | 연구원 | 1 | 0.2 |  | 0 | 0.2 |  | 0 | 1 소재 10개
1551 | 선행공정담당 | 요소소재팀 | 샘플 제작 실험 | 선분산/슬러리 제작 | 도전재 선분산액 제조 HPH | 도전재 선분산액 제조_Main Mixing | 압력조건 설정 | 500 oR 700 oR 1200 bar 설정 | HPH | [7 empty] | 연구원 | 1 | 0.2 |  | 0 | 0.2 |  | 0 | 1 소재 10개
1552 | 선행공정담당 | 요소소재팀 | 샘플 제작 실험 | 선분산/슬러리 제작 | 도전재 선분산액 제조 HPH | 도전재 선분산액 제조_Main Mixing | n Pass 진행 ( 대략 5 ~ 10 Pass) | 원하는 입도가 나올 때까지 Pass 진행 | HPH | [7 empty] | 연구원 | 1 | 0.2 |  | 0 | 0.2 |  | 0 | 1 소재 10개
1553 | 선행공정담당 | 요소소재팀 | 샘플 제작 실험 | 선분산/슬러리 제작 | 도전재 선분산액 제조 HPH | 도전재 선분산액 제조_Main Mixing | 장비 세척 및 정리 | 용매 밀어내기 세정 | HPH | [7 empty] | 연구원 | 1 | 0.2 |  | 0 | 0.2 |  | 0 | 1 소재 10개
1554 | 선행공정담당 | 요소소재팀 | 분석/측정 실험 | 선분산액 분석 | 전기화학분석 | 도전재 전기화학 안정성 분석 | 선분산액 코팅 전극(w/Al foil) 및 Coin_half 셀 제작 | 상온 aging_24hr, 23도/60도 CV_3cycle 측정, Data fitting 정리 | potentiostat | 측정 전압 범위 | mA/g = 측정 전류값 /도전재 무게 | [5 empty] | 연구원 | 1 | 40 | 0.25 | 120 | 40 | 0.25 | 120 | 3~4소재, 1회 |  | 코팅&건조_1hr/ VD_12hr/ 코인조립_1hr/ aging_24hr/ 3회 측정 시, 1hr (Scan-rate_5mV/sec 기준) 25도/60도 각각 CV_3회 cycle 평가
Note on H4: ↓ 각 실험/분석 수행 절차 (공정, SOP) / ManPower 산출 가능하도록 구분
Note on J4: ↓ Level 4 구분에 따른 주요 설비 List (가능 시, Maker, 모델명 등 표기)
Note on R4: ↓ 각 업무 별 수행 주체 (연구원 직접 수행, 도급 활용, 외주 대응 등)
Note on S4: ↓ 단위 실험 기준 설비만 운영하는 단계는 O명으로 표기
Note on T4: ↓ 단위 실험 기준 모든 공정/단계에 소요 시간 기입
Note on U4: ↓ 팀 단위 기준 팀 연간 운영 기준 평균값으로 표기
Note on V4: ↓ 자동 산출 (12개월 기준)
Note on F21: ['260820_장은수] Level 4,5 기준 "정리_세부공정_분석 sheet"의 XRD 분류 기준 적용 (샘플소분 → 샘플링 → XRD 측정 → Data 변환 → 세척 및 정리 → 그래프 생성)
Note on F22: ['260820_장은수] Level 4,5 기준 "정리_세부공정_분석 sheet"의 XRD 분류 기준 적용 (샘플소분 → 샘플링 → XRD 측정 → Data 변환 → 세척 및 정리 → 그래프 생성)
Note on F23: ['260820_장은수] Level 4,5 기준 "정리_세부공정_분석 sheet"의 XRD 분류 기준 적용 (샘플소분 → 샘플링 → XRD 측정 → Data 변환 → 세척 및 정리 → 그래프 생성)
Note on F24: ['260820_장은수] Level 4,5 기준 "정리_세부공정_분석 sheet"의 XRD 분류 기준 적용 (샘플소분 → 샘플링 → XRD 측정 → Data 변환 → 세척 및 정리 → 그래프 생성)
Note on F25: ['260820_장은수] Level 4,5 기준 "정리_세부공정_분석 sheet"의 XRD 분류 기준 적용 (샘플소분 → 샘플링 → XRD 측정 → Data 변환 → 세척 및 정리 → 그래프 생성)
Note on F121: ['260820_장은수] Level 4,5 기준 "정리_세부공정_분석 sheet"의 XRD 분류 기준 적용 (샘플소분 → 샘플링 → XRD 측정 → Data 변환 → 세척 및 정리 → 그래프 생성)
Note on F122: ['260820_장은수] Level 4,5 기준 "정리_세부공정_분석 sheet"의 XRD 분류 기준 적용 (샘플소분 → 샘플링 → XRD 측정 → Data 변환 → 세척 및 정리 → 그래프 생성)
Note on F123: ['260820_장은수] Level 4,5 기준 "정리_세부공정_분석 sheet"의 XRD 분류 기준 적용 (샘플소분 → 샘플링 → XRD 측정 → Data 변환 → 세척 및 정리 → 그래프 생성)
Note on F124: ['260820_장은수] Level 4,5 기준 "정리_세부공정_분석 sheet"의 XRD 분류 기준 적용 (샘플소분 → 샘플링 → XRD 측정 → Data 변환 → 세척 및 정리 → 그래프 생성)
Note on F125: ['260820_장은수] Level 4,5 기준 "정리_세부공정_분석 sheet"의 XRD 분류 기준 적용 (샘플소분 → 샘플링 → XRD 측정 → Data 변환 → 세척 및 정리 → 그래프 생성)
Note on S153: ['260825_장은수] 도급 or 외주? 확인 후 R 열에 수행 주체란에 업데이트 필요
Note on F220: ['260820_장은수] Level 4,5 기준 "정리_세부공정_분석 sheet"의 XRD 분류 기준 적용 (샘플소분 → 샘플링 → XRD 측정 → Data 변환 → 세척 및 정리 → 그래프 생성)
Note on F221: ['260820_장은수] Level 4,5 기준 "정리_세부공정_분석 sheet"의 XRD 분류 기준 적용 (샘플소분 → 샘플링 → XRD 측정 → Data 변환 → 세척 및 정리 → 그래프 생성)
Note on F222: ['260820_장은수] Level 4,5 기준 "정리_세부공정_분석 sheet"의 XRD 분류 기준 적용 (샘플소분 → 샘플링 → XRD 측정 → Data 변환 → 세척 및 정리 → 그래프 생성)
Note on F223: ['260820_장은수] Level 4,5 기준 "정리_세부공정_분석 sheet"의 XRD 분류 기준 적용 (샘플소분 → 샘플링 → XRD 측정 → Data 변환 → 세척 및 정리 → 그래프 생성)
Note on F224: ['260820_장은수] Level 4,5 기준 "정리_세부공정_분석 sheet"의 XRD 분류 기준 적용 (샘플소분 → 샘플링 → XRD 측정 → Data 변환 → 세척 및 정리 → 그래프 생성)
Note on S265: ['260825_장은수] 해당 공정/작업 수행 시, 연구원이 직접 수행하는 실험인가? 설비만 가동시에는 수행 인원은 0 명으로 표기
Note on F331: ['260820_장은수] Level 4,5 기준 "정리_세부공정_분석 sheet"의 XRD 분류 기준 적용 (샘플소분 → 샘플링 → XRD 측정 → Data 변환 → 세척 및 정리 → 그래프 생성)
Note on F332: ['260820_장은수] Level 4,5 기준 "정리_세부공정_분석 sheet"의 XRD 분류 기준 적용 (샘플소분 → 샘플링 → XRD 측정 → Data 변환 → 세척 및 정리 → 그래프 생성)
Note on F333: ['260820_장은수] Level 4,5 기준 "정리_세부공정_분석 sheet"의 XRD 분류 기준 적용 (샘플소분 → 샘플링 → XRD 측정 → Data 변환 → 세척 및 정리 → 그래프 생성)
Note on F334: ['260820_장은수] Level 4,5 기준 "정리_세부공정_분석 sheet"의 XRD 분류 기준 적용 (샘플소분 → 샘플링 → XRD 측정 → Data 변환 → 세척 및 정리 → 그래프 생성)
Note on F335: ['260820_장은수] Level 4,5 기준 "정리_세부공정_분석 sheet"의 XRD 분류 기준 적용 (샘플소분 → 샘플링 → XRD 측정 → Data 변환 → 세척 및 정리 → 그래프 생성)
Note on F336: ['260820_장은수] Level 4,5 기준 "정리_세부공정_분석 sheet"의 XRD 분류 기준 적용 (샘플소분 → 샘플링 → XRD 측정 → Data 변환 → 세척 및 정리 → 그래프 생성)
Note on F337: ['260820_장은수] Level 4,5 기준 "정리_세부공정_분석 sheet"의 XRD 분류 기준 적용 (샘플소분 → 샘플링 → XRD 측정 → Data 변환 → 세척 및 정리 → 그래프 생성)
Note on F338: ['260820_장은수] Level 4,5 기준 "정리_세부공정_분석 sheet"의 XRD 분류 기준 적용 (샘플소분 → 샘플링 → XRD 측정 → Data 변환 → 세척 및 정리 → 그래프 생성)
Note on S383: ['260825_장은수] Wetting 시, 연구원이 수행 실험인가? 설비만 가동시에는 수행 인원은 0 명으로 표기
Note on S388: ['260825_장은수] 해당 공정/작업 수행 시, 연구원이 직접 수행하는 실험인가? 설비만 가동시에는 수행 인원은 0 명으로 표기
Note on S389: ['260825_장은수] 해당 공정/작업 수행 시, 연구원이 직접 수행하는 실험인가? 설비만 가동시에는 수행 인원은 0 명으로 표기
Note on S394: ['260825_장은수] 해당 공정/작업 수행 시, 연구원이 직접 수행하는 실험인가? 설비만 가동시에는 수행 인원은 0 명으로 표기
Note on F424: ['260820_장은수] Level 4,5 기준 "정리_세부공정_분석 sheet"의 XRD 분류 기준 적용 (샘플소분 → 샘플링 → XRD 측정 → Data 변환 → 세척 및 정리 → 그래프 생성)
Note on F425: ['260820_장은수] Level 4,5 기준 "정리_세부공정_분석 sheet"의 XRD 분류 기준 적용 (샘플소분 → 샘플링 → XRD 측정 → Data 변환 → 세척 및 정리 → 그래프 생성)
Note on F426: ['260820_장은수] Level 4,5 기준 "정리_세부공정_분석 sheet"의 XRD 분류 기준 적용 (샘플소분 → 샘플링 → XRD 측정 → Data 변환 → 세척 및 정리 → 그래프 생성)
Note on F427: ['260820_장은수] Level 4,5 기준 "정리_세부공정_분석 sheet"의 XRD 분류 기준 적용 (샘플소분 → 샘플링 → XRD 측정 → Data 변환 → 세척 및 정리 → 그래프 생성)
Note on F428: ['260820_장은수] Level 4,5 기준 "정리_세부공정_분석 sheet"의 XRD 분류 기준 적용 (샘플소분 → 샘플링 → XRD 측정 → Data 변환 → 세척 및 정리 → 그래프 생성)
Note on F429: ['260820_장은수] Level 4,5 기준 "정리_세부공정_분석 sheet"의 XRD 분류 기준 적용 (샘플소분 → 샘플링 → XRD 측정 → Data 변환 → 세척 및 정리 → 그래프 생성)
Note on F430: ['260820_장은수] Level 4,5 기준 "정리_세부공정_분석 sheet"의 XRD 분류 기준 적용 (샘플소분 → 샘플링 → XRD 측정 → Data 변환 → 세척 및 정리 → 그래프 생성)
Note on F431: ['260820_장은수] Level 4,5 기준 "정리_세부공정_분석 sheet"의 XRD 분류 기준 적용 (샘플소분 → 샘플링 → XRD 측정 → Data 변환 → 세척 및 정리 → 그래프 생성)
Note on F528: ['260820_장은수] Level 4,5 기준 "정리_세부공정_분석 sheet"의 XRD 분류 기준 적용 (샘플소분 → 샘플링 → XRD 측정 → Data 변환 → 세척 및 정리 → 그래프 생성)
Note on F529: ['260820_장은수] Level 4,5 기준 "정리_세부공정_분석 sheet"의 XRD 분류 기준 적용 (샘플소분 → 샘플링 → XRD 측정 → Data 변환 → 세척 및 정리 → 그래프 생성)
Note on F530: ['260820_장은수] Level 4,5 기준 "정리_세부공정_분석 sheet"의 XRD 분류 기준 적용 (샘플소분 → 샘플링 → XRD 측정 → Data 변환 → 세척 및 정리 → 그래프 생성)
Note on F531: ['260820_장은수] Level 4,5 기준 "정리_세부공정_분석 sheet"의 XRD 분류 기준 적용 (샘플소분 → 샘플링 → XRD 측정 → Data 변환 → 세척 및 정리 → 그래프 생성)
Note on F532: ['260820_장은수] Level 4,5 기준 "정리_세부공정_분석 sheet"의 XRD 분류 기준 적용 (샘플소분 → 샘플링 → XRD 측정 → Data 변환 → 세척 및 정리 → 그래프 생성)
Note on S593: ['260825_장은수] 해당 공정/작업 수행 시, 연구원이 직접 수행하는 실험인가? 설비만 가동시에는 수행 인원은 0 명으로 표기
Note on S597: ['260825_장은수] 해당 공정/작업 수행 시, 연구원이 직접 수행하는 실험인가? 설비만 가동시에는 수행 인원은 0 명으로 표기
Note on E720: 장은수(EUNSU JANG)[jeus21]: 1차 검토 의견 셀 단위 반응성 평가 실험으로 셀 분석 실험으로 분류 적절성 검토 필요
Note on E721: 장은수(EUNSU JANG)[jeus21]: 1차 검토 의견 셀 단위 반응성 평가 실험으로 셀 분석 실험으로 분류 적절성 검토 필요
Note on E722: 장은수(EUNSU JANG)[jeus21]: 1차 검토 의견 셀 단위 반응성 평가 실험으로 셀 분석 실험으로 분류 적절성 검토 필요
Note on E723: 장은수(EUNSU JANG)[jeus21]: 1차 검토 의견 셀 단위 반응성 평가 실험으로 셀 분석 실험으로 분류 적절성 검토 필요
Note on E793: 장은수(EUNSU JANG)[jeus21]: 1차 검토 의견 셀 단위 반응성 평가 실험으로 셀 분석 실험으로 분류 적절성 검토 필요
Note on E794: 장은수(EUNSU JANG)[jeus21]: 1차 검토 의견 셀 단위 반응성 평가 실험으로 셀 분석 실험으로 분류 적절성 검토 필요
Note on S801: 장은수('260814) 연구원 수행 작업 확인 설비만 가동시에는 수행 인원은 0으로 표기
Note on S802: 장은수('260814) 연구원 수행 작업 확인 설비만 가동시에는 수행 인원은 0으로 표기
Note on E804: 장은수(EUNSU JANG)[jeus21]: 1차 검토 의견 셀 단위 반응성 평가 실험으로 셀 분석 실험으로 분류 적절성 검토 필요
Note on E805: 장은수(EUNSU JANG)[jeus21]: 1차 검토 의견 셀 단위 반응성 평가 실험으로 셀 분석 실험으로 분류 적절성 검토 필요
Note on F823: ['260820_장은수] Level 4,5 기준 "정리_세부공정_분석 sheet"의 XRD 분류 기준 적용 (샘플소분 → 샘플링 → XRD 측정 → Data 변환 → 세척 및 정리 → 그래프 생성)
Note on F824: ['260820_장은수] Level 4,5 기준 "정리_세부공정_분석 sheet"의 XRD 분류 기준 적용 (샘플소분 → 샘플링 → XRD 측정 → Data 변환 → 세척 및 정리 → 그래프 생성)
Note on F825: ['260820_장은수] Level 4,5 기준 "정리_세부공정_분석 sheet"의 XRD 분류 기준 적용 (샘플소분 → 샘플링 → XRD 측정 → Data 변환 → 세척 및 정리 → 그래프 생성)
Note on F826: ['260820_장은수] Level 4,5 기준 "정리_세부공정_분석 sheet"의 XRD 분류 기준 적용 (샘플소분 → 샘플링 → XRD 측정 → Data 변환 → 세척 및 정리 → 그래프 생성)
Note on F827: ['260820_장은수] Level 4,5 기준 "정리_세부공정_분석 sheet"의 XRD 분류 기준 적용 (샘플소분 → 샘플링 → XRD 측정 → Data 변환 → 세척 및 정리 → 그래프 생성)
Note on F976: ['260820_장은수] Level 4,5 기준 "정리_세부공정_분석 sheet"의 XRD 분류 기준 적용 (샘플소분 → 샘플링 → XRD 측정 → Data 변환 → 세척 및 정리 → 그래프 생성)
Note on F977: ['260820_장은수] Level 4,5 기준 "정리_세부공정_분석 sheet"의 XRD 분류 기준 적용 (샘플소분 → 샘플링 → XRD 측정 → Data 변환 → 세척 및 정리 → 그래프 생성)
Note on F978: ['260820_장은수] Level 4,5 기준 "정리_세부공정_분석 sheet"의 XRD 분류 기준 적용 (샘플소분 → 샘플링 → XRD 측정 → Data 변환 → 세척 및 정리 → 그래프 생성)
Note on F979: ['260820_장은수] Level 4,5 기준 "정리_세부공정_분석 sheet"의 XRD 분류 기준 적용 (샘플소분 → 샘플링 → XRD 측정 → Data 변환 → 세척 및 정리 → 그래프 생성)
Note on F980: ['260820_장은수] Level 4,5 기준 "정리_세부공정_분석 sheet"의 XRD 분류 기준 적용 (샘플소분 → 샘플링 → XRD 측정 → Data 변환 → 세척 및 정리 → 그래프 생성)
Note on F1189: ['260820_장은수] Level 4,5 기준 "정리_세부공정_분석 sheet"의 XRD 분류 기준 적용 (샘플소분 → 샘플링 → XRD 측정 → Data 변환 → 세척 및 정리 → 그래프 생성)
Note on F1190: ['260820_장은수] Level 4,5 기준 "정리_세부공정_분석 sheet"의 XRD 분류 기준 적용 (샘플소분 → 샘플링 → XRD 측정 → Data 변환 → 세척 및 정리 → 그래프 생성)
Note on U1226: 과제당 평균 샘플수 220개*12과제/12개월
Note on X1226: 현수준*2배 (투입원단측정하여 로딩 정확도 증가)
Note on U1227: 과제당 평균 샘플수 220개*12과제/12개월
Note on X1227: 현수준*2배 (투입원단측정하여 로딩 정확도 증가)
Note on U1228: 과제당 평균 샘플수 220개*12과제/12개월
Note on X1228: 현수준*2배 (투입원단측정하여 로딩 정확도 증가)
Note on U1229: 과제당 평균 샘플수 220개*12과제/12개월
Note on X1229: 현수준*2배 (투입원단측정하여 로딩 정확도 증가)
Note on U1230: 과제당 평균 샘플수 220개*12과제/12개월
Note on X1230: 현수준*2배 (투입원단측정하여 로딩 정확도 증가)
Note on U1231: 과제당 평균 샘플수 220개*12과제/12개월
Note on X1231: 현수준*2배 (투입원단측정하여 로딩 정확도 증가)
Note on U1232: 과제당 평균 샘플수 220개*원단3과제/12개월
Note on U1233: 과제당 평균 샘플수 220개*원단3과제/12개월
Note on U1234: 과제당 평균 샘플수 220개*원단3과제/12개월
Note on U1235: 과제당 평균 샘플수 220개*원단3과제/12개월
Note on U1236: 과제당 평균 샘플수 220개*원단3과제/12개월
Note on U1237: 과제당 평균 샘플수 220개*원단3과제/12개월
Note on U1238: 과제당 평균 샘플수 220개*원단3과제/12개월
Note on U1239: 과제당 평균 샘플수 220개*원단3과제/12개월
Note on U1240: 과제당 평균 샘플수 220개*12과제/12개월
Note on U1241: 과제당 평균 샘플수 220개*12과제/12개월
Note on U1242: 과제당 평균 샘플수 220개*12과제/12개월
Note on U1243: 과제당 평균 샘플수 220개*CCS4과제/12개월
Note on U1244: 과제당 평균 샘플수 220개*CCS4과제/12개월
Note on U1245: 과제당 평균 샘플수 220개*CCS4과제/12개월
Note on U1246: 과제당 평균 샘플수 220개*CCS4과제/12개월
Note on U1247: 과제당 평균 샘플수 220개*12과제*전체의 20%/12개월
Note on X1247: 2인자*3수준=9배
Note on U1248: 과제당 평균 샘플수 220개*12과제*전체의 20%/12개월
Note on X1248: 2인자*3수준=9배
Note on U1249: 과제당 평균 샘플수 220개*12과제*전체의 20%/12개월
Note on X1249: 2인자*3수준=9배
Note on U1250: 과제당 평균 샘플수 220개*12과제*전체의 20%/12개월
Note on X1250: 2인자*3수준=9배
Note on U1251: 과제당 평균 샘플수 220개*12과제*전체의 5%/12개월
Note on U1252: 과제당 평균 샘플수 220개*12과제*전체의 5%/12개월
Note on U1253: 과제당 평균 샘플수 220개*12과제*전체의 5%/12개월
Note on U1254: 과제당 평균 샘플수 220개*12과제*전체의 5%/12개월
Note on U1255: 과제당 평균 샘플수 220개*12과제*전체의 20%/12개월
Note on X1255: 과제당 평균 샘플수 220개*12과제*전체샘플측정/12개월
Note on U1256: 과제당 평균 샘플수 220개*12과제*전체의 20%/12개월
Note on X1256: 과제당 평균 샘플수 220개*12과제*전체샘플측정/12개월
Note on U1257: 과제당 평균 샘플수 220개*12과제*전체의 20%/12개월
Note on X1257: 과제당 평균 샘플수 220개*12과제*전체샘플측정/12개월
Note on U1258: 과제당 평균 샘플수 220개*12과제*전체의 20%/12개월
Note on X1258: 과제당 평균 샘플수 220개*12과제*전체샘플측정/12개월
Note on U1259: 과제당 평균 샘플수 220개*12과제*전체의 20%/12개월
Note on X1259: 과제당 평균 샘플수 220개*12과제*전체샘플측정/12개월
Note on U1260: 과제당 평균 샘플수 220개*12과제*전체의 20%/12개월
Note on U1261: 과제당 평균 샘플수 220개*12과제*전체의 20%/12개월
Note on U1262: 과제당 평균 샘플수 220개*12과제*전체의 20%/12개월
Note on U1263: 과제당 평균 샘플수 220개*12과제*전체의 20%/12개월
Note on U1264: 과제당 평균 샘플수 220개*12과제*전체의 20%/12개월
Note on U1265: 과제당 평균 샘플수 220개*12과제*전체의 20%/12개월
Note on U1266: 과제당 평균 샘플수 220개*12과제*전체의 20%/12개월
Note on U1267: 과제당 평균 샘플수 220개*M-SRS7과제*전체의 10%/12개월
Note on X1267: 과제당 평균 샘플수 220개*M-SRS7과제*전체샘플/12개월
Note on U1268: 과제당 평균 샘플수 220개*M-SRS7과제*전체의 10%/12개월
Note on X1268: 과제당 평균 샘플수 220개*M-SRS7과제*전체샘플/12개월
Note on U1269: 과제당 평균 샘플수 220개*M-SRS7과제*전체의 10%/12개월
Note on X1269: 과제당 평균 샘플수 220개*M-SRS7과제*전체샘플/12개월
Note on U1270: 과제당 평균 샘플수 220개*12과제*전체의 10%/12개월
Note on U1271: 과제당 평균 샘플수 220개*12과제*전체의 10%/12개월
Note on U1272: 과제당 평균 샘플수 220개*12과제*전체의 10%/12개월
Note on U1273: 과제당 평균 샘플수 220개*12과제*전체의 10%/12개월
Note on U1274: 과제당 평균 샘플수 220개*원단3과제/12개월
Note on U1275: 과제당 평균 샘플수 220개*원단3과제/12개월
Note on U1276: 과제당 평균 샘플수 220개*원단3과제/12개월
Note on U1277: 과제당 평균 샘플수 220개*12과제*전체의 10%/12개월
Note on U1278: 과제당 평균 샘플수 220개*12과제*전체의 10%/12개월
Note on U1279: 과제당 평균 샘플수 220개*12과제*전체의 10%/12개월
Note on U1280: 과제당 평균 샘플수 220개*원단3과제*10%/12개월
Note on U1281: 과제당 평균 샘플수 220개*원단3과제*10%/12개월
Note on U1282: 과제당 평균 샘플수 220개*원단3과제*10%/12개월
Note on U1283: 과제당 평균 샘플수 220개*원단3과제*10%/12개월
Note on U1284: 과제당 평균 샘플수 220개*12과제*전체의 5%/12개월
Note on U1285: 과제당 평균 샘플수 220개*12과제*전체의 5%/12개월
Note on U1286: 과제당 평균 샘플수 220개*12과제*전체의 5%/12개월
Note on U1287: 과제당 평균 샘플수 220개*12과제*전체의 5%/12개월
Note on U1288: 과제당 평균 샘플수 220개*12과제*전체의 5%/12개월
Note on U1289: 과제당 평균 샘플수 220개*12과제*전체의 5%/12개월
Note on U1290: 과제당 평균 샘플수 220개*12과제*전체의 5%/12개월
Note on U1291: 과제당 평균 샘플수 220개*12과제*전체의 5%/12개월
Note on U1292: 과제당 평균 샘플수 220개*12과제*전체의 5%/12개월
Note on U1293: 과제당 평균 샘플수 220개*12과제*전체의 5%/12개월
Note on U1294: 과제당 평균 샘플수 220개*12과제*전체의 5%/12개월
Note on U1295: 과제당 평균 샘플수 220개*CCS4과제/12개월
Note on U1296: 과제당 평균 샘플수 220개*CCS4과제/12개월
Note on U1297: 과제당 평균 샘플수 220개*CCS4과제/12개월
Note on U1298: 과제당 평균 샘플수 220개*CCS4과제/12개월
Note on U1299: 과제당 평균 샘플수 220개*(CCS4+M2)과제*50%/12개월
Note on U1300: 과제당 평균 샘플수 220개*(CCS4+M2)과제*50%/12개월
Note on U1301: 과제당 평균 샘플수 220개*(CCS4+M2)과제*50%/12개월
Note on U1302: 과제당 평균 샘플수 220개*(CCS4+M2)과제*50%/12개월
Note on U1303: 과제당 평균 샘플수 220개*(CCS4+M2)과제*50%/12개월
Note on U1304: 과제당 평균 샘플수 220개*(CCS4+M2)과제*50%/12개월
Note on U1305: 과제당 평균 샘플수 220개*(CCS4+M2)과제*50%/12개월
Note on U1306: 과제당 평균 샘플수 220개*(CCS4+M2)과제*50%/12개월
Note on U1307: 과제당 평균 샘플수 220개*(CCS4+M2)과제*50%/12개월
Note on U1308: 과제당 평균 샘플수 220개*(CCS4+M2)과제*50%/12개월
Note on U1309: 과제당 평균 샘플수 220개*(CCS4+M2)과제*50%/12개월
Note on X1309: 과제당 평균 샘플수 220개*(CCS4+M2)과제*50%/12개월 기존 수량*장비24시간/사람8시간*효율80%
Note on U1310: 과제당 평균 샘플수 220개*(CCS4+M2)과제*50%/12개월
Note on X1310: 과제당 평균 샘플수 220개*(CCS4+M2)과제*50%/12개월 기존 수량*장비24시간/사람8시간*효율80%
Note on Y1310: G1+G2+G3초반 10개월간 하루 4종*5일*10개월*팀당3과제로 산정함. 두께 측정까지포함
Note on U1311: 과제당 평균 샘플수 220개*(CCS4+M2)과제*50%/12개월
Note on X1311: 과제당 평균 샘플수 220개*(CCS4+M2)과제*50%/12개월 기존 수량*장비24시간/사람8시간*효율80%
Note on U1312: 과제당 평균 샘플수 220개*M-SRS7과제*200%(T,B)/12개월
Note on X1312: 2인자*3수준=9배
Note on Y1312: 과제당 한달에 240개 샘플*12개월*샘플당실험전체1시간*팀내 4과제
Note on U1313: 과제당 평균 샘플수 220개*M-SRS7과제*200%(T,B)/12개월
Note on X1313: 2인자*3수준=9배
Note on U1314: 과제당 평균 샘플수 220개*M-SRS7과제*200%(T,B)/12개월
Note on X1314: 2인자*3수준=9배
Note on U1315: 과제당 평균 샘플수 220개*M-SRS7과제*200%(T,B)/12개월
Note on X1315: 2인자*3수준=9배
Note on U1316: 과제당 평균 샘플수 220개*M-SRS7과제*200%(T,B)/12개월
Note on X1316: 2인자*3수준=9배
Note on U1317: 과제당 평균 샘플수 220개*M-SRS7과제*200%(T,B)/12개월
Note on U1318: 과제당 평균 샘플수 220개*M-SRS7과제*200%(T,B)/12개월
Note on U1319: 과제당 평균 샘플수 220개*M-SRS7과제*200%(T,B)/12개월
Note on U1320: 과제당 평균 샘플수 220개*M-SRS7과제*200%(T,B)/12개월
Note on U1321: 과제당 평균 샘플수 220개*M-SRS7과제*200%(T,B)/12개월
Note on U1322: 과제당 평균 샘플수 220개*12과제*전체의 5%/12개월
Note on U1323: 과제당 평균 샘플수 220개*12과제*전체의 5%/12개월
Note on U1324: 과제당 평균 샘플수 220개*12과제*전체의 5%/12개월
Note on U1325: 과제당 평균 샘플수 220개*12과제*전체의 5%/12개월
Note on U1326: 과제당 평균 샘플수 220개*12과제*전체의 5%/12개월
Note on U1327: 과제당 평균 샘플수 220개*12과제*전체의 5%/12개월
Note on F1328: ['260820_장은수] Level 4,5 기준 "정리_세부공정_분석 sheet"의 XRD 분류 기준 적용 (샘플소분 → 샘플링 → XRD 측정 → Data 변환 → 세척 및 정리 → 그래프 생성)
Note on U1328: 과제당 평균 샘플수 220개*12과제*전체의 5%/12개월
Note on F1329: ['260820_장은수] Level 4,5 기준 "정리_세부공정_분석 sheet"의 XRD 분류 기준 적용 (샘플소분 → 샘플링 → XRD 측정 → Data 변환 → 세척 및 정리 → 그래프 생성)
Note on U1329: 과제당 평균 샘플수 220개*12과제*전체의 5%/12개월
Note on U1330: 과제당 평균 샘플수 220개*12과제*전체의 5%/12개월
Note on U1331: 과제당 평균 샘플수 220개*12과제*전체의 5%/12개월
Note on U1332: 과제당 평균 샘플수 220개*12과제*전체의 5%/12개월
Note on U1333: 과제당 평균 샘플수 220개*12과제*전체의 5%/12개월
Note on U1334: 과제당 평균 샘플수 220개*12과제*전체의 5%/12개월
Note on U1335: 과제당 평균 샘플수 220개*12과제*전체의 5%/12개월
Note on U1336: 과제당 평균 샘플수 220개*(CCS4+M2)과제*50%/12개월
Note on U1337: 과제당 평균 샘플수 220개*(CCS4+M2)과제*50%/12개월
Note on U1338: 과제당 평균 샘플수 220개*12과제*전체의 5%/12개월
Note on U1339: 과제당 평균 샘플수 220개*12과제*전체의 5%/12개월
Note on U1340: 과제당 평균 샘플수 220개*12과제*전체의 10%/12개월
Note on U1341: 과제당 평균 샘플수 220개*12과제*전체의 10%/12개월
Note on U1342: 과제당 평균 샘플수 220개*12과제*전체의 10%/12개월
Note on U1343: 과제당 평균 샘플수 220개*12과제*전체의 10%/12개월
Note on U1344: 과제당 평균 샘플수 220개*12과제*전체의 10%/12개월
Note on U1345: 과제당 평균 샘플수 220개*12과제*전체의 10%/12개월
Note on U1346: 과제당 평균 샘플수 220개*12과제*전체의 10%/12개월
Note on U1347: 과제당 평균 샘플수 220개*12과제*전체의 10%/12개월
Note on U1348: 과제당 평균 샘플수 220개*12과제*전체의 10%/12개월
Note on U1349: 과제당 평균 샘플수 220개*12과제*전체의 10%/12개월
Note on U1350: 과제당 평균 샘플수 220개*12과제*전체의 10%/12개월
Note on U1351: 과제당 평균 샘플수 220개*12과제*전체의 10%/12개월
Note on U1352: 과제당 평균 샘플수 220개*12과제*전체의 10%/12개월
Note on U1353: 과제당 평균 샘플수 220개*12과제*전체의 10%/12개월
Note on U1354: 과제당 평균 샘플수 220개*12과제*전체의 10%/12개월
Note on U1355: 과제당 평균 샘플수 220개*12과제*전체의 10%/12개월
Note on U1356: 과제당 평균 샘플수 220개*12과제*전체의 10%/12개월
Note on U1357: 과제당 평균 샘플수 220개*12과제*전체의 10%/12개월
Note on U1358: 과제당 평균 샘플수 220개*12과제*전체의 10%/12개월
Note on U1359: 과제당 평균 샘플수 220개*12과제*전체의 10%/12개월
Note on U1360: 과제당 평균 샘플수 220개*12과제*전체의 10%/12개월
Note on U1361: 과제당 평균 샘플수 220개*12과제*전체의 10%/12개월
Note on U1362: 과제당 평균 샘플수 220개*12과제*전체의 10%/12개월
Note on U1363: 과제당 평균 샘플수 220개*12과제*전체의 10%/12개월
Note on U1364: 과제당 평균 샘플수 220개*12과제*전체의 10%/12개월
Note on U1366: 과제당 평균 샘플수 220개*(CCS4+M2)과제*5%/12개월
Note on AG1366: 5일*2명*0.3회/월 1년 4회 출장
Note on U1367: 과제당 평균 샘플수 220개*CCS4과제/12개월
Note on U1368: 과제당 평균 샘플수 220개*CCS4과제/12개월
Note on U1369: 과제당 평균 샘플수 220개*CCS4과제/12개월
Note on U1370: 과제당 평균 샘플수 220개*CCS4과제/12개월
Note on U1371: 과제당 평균 샘플수 220개*CCS4과제/12개월
Note on U1372: 과제당 평균 샘플수 220개*CCS4과제/12개월
Note on U1373: 과제당 평균 샘플수 220개*CCS4과제/12개월
Note on U1374: 과제당 평균 샘플수 220개*CCS4과제/12개월
Note on U1375: 과제당 평균 샘플수 220개*CCS4과제/12개월

## 보조1_세부공정_분석 (hidden)
LEVEL 0 | LEVEL 1,2 | LEVEL 2 | LEVEL 3 | LEVEL 4 | LEVEL 5
실험 분류 | 공정 | 실험/분석법 상세 | 실험 목적 | Process step or SOP | 상세 설명
| PSD 측정 |  |  | 샘플링 | 분산액 제조 (Powder + 분산제 + DI Water) powder 드라이품에서 소분, 분산제 (triton-X,1% sol) 준비, 3차 증류수 받기 -> 분산액 제조 (powder ~0.04g + 분산제 0.1ml, DI water 10g)
|  |  |  | 장비 세팅 | 고형분 장비를 켠 후 DI water를 통해 background를 측정한다.
|  |  |  | 전처리 | 분산액이 담긴 vial에 대해 외부 초음파 처리 1min
|  |  |  | 샘플 loading 및 측정 | 장비에 분산액 투입 및 측정 시작
|  |  |  | 장비 세척 및 정리 | 측정 장비를 세척한다.
|  |  |  | Data 정리 | data 추출 (vol. /Num. 기준 각각) 및 정리/그래프 그리기, (측정 및 클리닝에 사용되는 폐수 주기적으로 별도 폐기 필요)
| SEM 분석 |  |  | 샘플링 | 샘플홀더에 카본테이브 부착 후, 소량의 powder (혹은 전극) 부착
|  |  |  | 샘플 홀더 장비로 투입 | 샘플 홀더 장비로 투입
|  |  |  | 이미지 생성 | 원하는 샘플 SEM 이미지 (입자의 형태를 잘 확인할 수 있는) 확인 후 배율별로 각각 캡쳐
|  |  |  | EDS 분석 | EDS 분석
|  |  |  | Data 저장 | Data 저장 후 추출
|  |  |  | 샘플 홀더 자동 배출 | 샘플 홀더 배출
|  |  |  | 샘플 홀더 클리닝 | 샘플 홀더 클리닝
| SEM 분석 (이온밀링) |  |  | 이온밀링 | 일부 연구원들은 라이선스를 받아 직접 측정하기도 하나, quality있는 분석과 결과를 위해 분석담당에 분석 의뢰 중
|  |  |  | 전극 단면 분석 (SEM/EDS) | 26년 기준 시료 ~20개 의뢰
| 슬러리 유변물성 측정 |  |  | 샘플링 | 주사기에 슬러리 11ml 샘플링 (샘플 1종당 4개) 후 1개를 제외하고 3개는 상온 챔버에 보관
|  |  |  | calibraton | 장비 calibration 진행 -> geomerty 장착 후 calibration 추가 진행 (장비 오류 확인 작업), 4회 반복 (0, 1, 2, 7일)
|  |  |  | 슬러리 투입 | 주사기로 슬러리 9-11ml 투입 후 측정 조건/저장 setting
|  |  |  | 슬러리 유변물성 측정 | 유변 물성 측정 (시퀀스에 따라 측정소요 시간 달라짐)
|  |  |  | Data 정리 | data 추출 및 초기 점도 대비 1, 2, 7일차 점도 변화율 계산/정리 (data 정리는 동일 시료 한번에 정리)
|  |  |  | 장비 세척 및 정리 | 사용한 장비 세척
| XRD |  |  | 샘플 소분 | 시료 소분 후 분석실 이동
|  |  |  | 샘플링 | ①샘플 홀더에 powder 평평하게 샘플링 ② 홀더 주변 클리닝 (에틸알콜 등), ③ 홀더에 샘플명/이름/날짜 수기로 기입, ④ 샘플 홀더 장비에 투입 후 측정 패턴 및 저장 setting
|  |  |  | XRD 측정 | XRD 측정
|  |  |  | Data 변환 및 fitting | ① Topaz 프로그램 활용하여 Rietveld refinement진행, 필요 데이터 계산 및 추출 (strain, crystal density, lattice parameter, cation mixing, X-size) ② EVA 프로그램 활용하여 (003), (104) peak FWHM 계산 및 추출, raw data는 xy형식 파일로 저장하여 추출 / 결정립 fitting ③xy파일로 raw data불러와 origin 또는 MDS이용해 그래프 생성
|  |  |  | 장비 세척 및 정리 | 사용한 샘플홀더 세척 및 정리
|  |  |  | 그래프 생성 | 추출한 data로 그래프 생성
| BET |  |  | 샘플링 | 비어있는 BET 초자의 무게 측정 -> 초자에 샘플 투입 (powder 0.2~2g/밀도가 낮은 샘플은 g수를 더 낮춰서 투입) -> 초자 neck부분에 묻어있는 시료는 면봉으로 닦아주기, 전처리 장비에 초자 연결
|  |  |  | 전처리 | 300℃ 진공상태에서 2시간동안 전처리 진행 (pore V.이 큰 원료의 경우, 전처리 시간 증가) --> 상온으로 식히기
|  |  |  | 무게 측정 | 전처리 진행한 샘플이 담긴 BET 초자의 무게 측정-> 샘플 무게 계산
|  |  |  | 측정 준비 | BET 장비에 초자 장착 -> 가스보관실에서 액체 질소 소분 후 장비 용기에 덜어주기, 측정 패턴/파일명 등 설정
|  |  |  | 측정 | 측정 시작 (장비에 따라 2개 소재 동시 분석 가능)
|  |  |  | Data 정리 | data 추출 및 정리 (그래프 그리기, pore 크기별 비율 계산 등)
|  |  |  | 장비 세척 및 정리 | 사용한 초자 세척 및 정리
| Tap 밀도 |  |  | 샘플링 | 메스실린더에 시료 40g 계량 후 투입 및 tap밀도 측정기에 장착
|  |  |  | 1000회 tapping | 1000회 tapping
|  |  |  | Tap 밀도 측정 | 메스실린더 부피 확인 및 tap 밀도 계산
|  |  |  | 장비 세척 및 정리 | 사용한 메스실린더 세척 및 정리
| 진밀도 측정 |  |  | 샘플링 | 드라이룸에서 시료 소분 후, 진밀도 전용기에 분체 투입 후 tapping, cap 장착, 측정 조건 및 횟수 등 설정 (온도 안정화 될때까지 대기)
|  |  |  | 측정 | 진밀도 측정
|  |  |  | Data 정리 | data 추출
|  |  |  | 장비 세척 및 정리 | 사용한 초자 세척 및 정리
| 전극 접착력 측정 |  |  | 샘플링 | 전극 접착력 size (2*10cm)로 전극 타발
|  |  |  | 슬라이드 글라스에 양면테이프 부착 | 슬라이드 글라스에 양면테이프 부착
|  |  |  | 슬라이드 글라스에 전극 부착 | 테이프 위에 타발한 전극 부착
|  |  |  | 롤러 작업 | 전극 부착된 슬라이드 글라스 롤링 작업 왕복 10회
|  |  |  | 접착력 측정기에 부착 | 접착력 측정기에 슬라이드글라스 부착
|  |  |  | 접착력 측정 | 전극 접착력 측정 (90도, peel-off), 한소재당 4-5개 측정
|  |  |  | Data 정리 | data 추출 및 정리
| 수분 함량 측정 |  |  | 샘플링 | 전용 바이알에 시료 1g 소분
|  |  |  | 바이알 장착 | Karl Fischer 장비에 위치시킴. (빈 병의 수분 측정 위한 1개 포함)
|  |  |  | 측정 온도 조건 설정 | 원하는 측정 온도 조건 설정
|  |  |  | Calibration | 수분함량 측정 시작 후 장비에 연결된 비커 내 용액의 상태 칼리브레이션 시작
|  |  |  | 측정 | 장비가 설정한 시료의 개수만큼 자동으로 위치 바꿔가며 측정함.
|  |  |  | Data 정리 | data 저장 후 추출
|  |  |  | 장비 세척 및 정리 | 세척및 정리
음극재 1팀 특수 실험
| Slurry gas 발생량 측정 |  |  | 샘플링 | Al pouch 외관에 샘플명/날짜 등 기입 | 음극재 1팀 특수 실험
|  |  |  | 슬러리 투입 | gas 발생 평가용 슬러리 20g을 Al pouch에 투입 (동일 시료 당 2개 - 반복 측정 및 온도 변경 측정) | 음극재 1팀 특수 실험
|  |  |  | 파우치 실링 | 진공 sealing 장비를 이용하여 degas 및 실링, pouch cutting 포함 | 음극재 1팀 특수 실험
|  |  |  | 부피 측정 | Al pouch를 DI water가 있는 메스실린더에 넣고, 초기 부피 측정 | 음극재 1팀 특수 실험
|  |  |  | 세척 후 보관 | Pouch 외관에 묻은 물기 (수분) 닦아서 제거 -> 40℃ 항온 챔버에 Al pouch 보관 | 음극재 1팀 특수 실험
|  |  |  | 시간별 부피 측정 | 1일차 : 40℃ 항온 챔버에 Al pouch를 꺼냄 --> 5~10min 정도 상온에서 대기 (온도를 내리기 위한 목적) --> Al pouch를 DI water가 있는 메스실린더에 넣고, 1일차 부피 측정 -> Pouch 외관에 묻은 물기 (수분) 닦아서 제거 --> 40℃ 항온 챔버에 Al pouch 보관 (위 과정을 1, 2, 7일차까지 반복) 같은 pouch로 3일 추가 측정 | 음극재 1팀 특수 실험
|  |  |  | Data 정리 | 0일차 초기 두께 대비 1, 2, 7일차 Al pouch의 부피 증가량 계산 후 data정리 (표 또는 그래프) | 음극재 1팀 특수 실험
|  |  |  | 장비 세척 및 정리 | Al pouch 폐기 (pouch open한 후 폐슬러리 별도 보관함에 투입 과정 포함) | 음극재 1팀 특수 실험
리사이클 팀 특수 실험
| 압연 밀도 분석 | 장비 calibration | 샘플 loading 되지 않은 몰드를 이용하여 9ton까지 pressing 하며 calibration | 장비 calibration | 샘플 loading 되지 않은 몰드를 이용하여 9ton까지 pressing 하며 calibration | 양극재담당 특수 실험
|  | 몰드 내 샘플 투입 및 장비 투입 | 1g의 활물질 파우더를 정량하여 몰드에 넣어준 후 장비에 loading | 몰드 내 샘플 투입 및 장비 투입 | 1g의 활물질 파우더를 정량하여 몰드에 넣어준 후 장비에 loading | 양극재담당 특수 실험
|  | 샘플 측정 | 1 ~ 9 ton, 1ton 간격으로 압연 두께 측정 및 데이터 기록 | 샘플 측정 | 1 ~ 9 ton, 1ton 간격으로 압연 두께 측정 및 데이터 기록 | 양극재담당 특수 실험
|  | 클리닝 | 클리닝 | 클리닝 | 클리닝 | 양극재담당 특수 실험
| 잔류 리튬 측정(LI2CO3, LIOH, LBO) | pH calibration | 산성, 중성, 염기성 표준 용액으로 장비 calibraition | pH calibration | 산성, 중성, 염기성 표준 용액으로 장비 calibraition | 리사이클팀 특수 실험
|  | 샘플 준비(정량 소분 및 교반) | 1 g의 활물질을 정량하고 3차 증류수와 혼합하여 mixing | 샘플 준비(정량 소분 및 교반) | 1 g의 활물질을 정량하고 3차 증류수와 혼합하여 mixing | 리사이클팀 특수 실험
|  | 샘플 준비(여과) | 감압필터를 사용하여 혼합 용액 추출 | 샘플 준비(여과) | 감압필터를 사용하여 혼합 용액 추출 | 리사이클팀 특수 실험
|  | 측정 | 필터링 된 용액을 잔류 리튬 측정장치를 사용하여 측정 | 측정 | 필터링 된 용액을 잔류 리튬 측정장치를 사용하여 측정 | 리사이클팀 특수 실험
|  | 장비 세척 | 3차 증류수를 사용하여 장비 세척 | 장비 세척 | 3차 증류수를 사용하여 장비 세척 | 리사이클팀 특수 실험
| 전극 porosity 측정 | 전극 압연 | Roll press의 press 두께를 조절하여 압연 두께 제어 | 전극 압연 | Roll press의 press 두께를 조절하여 압연 두께 제어 | 양극재담당 특수 실험
|  | 두께 및 무게 측정 | 코인셀 양극 타발기로 타발 후 두께 및 무게 측정 | 두께 및 무게 측정 | 코인셀 양극 타발기로 타발 후 두께 및 무게 측정 | 양극재담당 특수 실험
|  | 기공률 계산 | 두께 및 무게 측정치를 활용하여 기공률 계산 | 기공률 계산 | 두께 및 무게 측정치를 활용하여 기공률 계산 | 양극재담당 특수 실험
| 전극 90도 peel-off 측정 | 시편 준비 | 슬라이드 글라스/3M tape에 전극을 일정 길이로 부착 | 시편 준비 | 슬라이드 글라스/3M tape에 전극을 일정 길이로 부착 | 리사이클 팀 특수 실험
|  | 장비 로딩 | UTM 장비에 시편 로딩 | 장비 로딩 | UTM 장비에 시편 로딩 | 리사이클 팀 특수 실험
|  | 측정 | 90도 방향으로 전극을 peel-off 하면서 단락 측정 시작 | 측정 | 90도 방향으로 전극을 peel-off 하면서 단락 측정 시작 | 리사이클 팀 특수 실험
|  | Data 정리 | 단락 시점 데이터 정리 | Data 정리 | 단락 시점 데이터 정리 | 리사이클 팀 특수 실험
분리막 팀 특수 실험
| 분리막 두께 측정 |  |  | 분리막 타발 | 분리막 5 x 5 cm 타발한다. | 분리막 팀 특수 실험
|  |  |  | 분리막 두께 측정 | 분리막의 상/하/좌/우/중앙 5 point 두께 측정한다. | 분리막 팀 특수 실험
| 분리막 무게 측정 |  |  | 분리막 타발 | 분리막 5 x 5 cm 타발한다. | 분리막 팀 특수 실험
|  |  |  | 분리막 무게 측정 | 분리막의 무게를 측정한다. | 분리막 팀 특수 실험
| 분리막 통기성 측정 |  |  | 분리막 타발 | 분리막 5 x 5 cm 타발한다. | 분리막 팀 특수 실험
|  |  |  | 분리막 통기도 측정 | 분리막의 통기도 측정한다. | 분리막 팀 특수 실험
| Puncture stress |  |  | 분리막 타발 후, 장비에 분리막 고정 | 5cm x 5cm 로 타발 된 분리막을 고정한다. | 분리막 팀 특수 실험
|  |  |  | Needle의 위치를 분리막에 맞닿게 위치 조절 | Needle의 위치를 분리막에 맞닿게 위치 조절한다. | 분리막 팀 특수 실험
|  |  |  | 천공 강도 측정 프로그램을 실행 | Nexygen 실행 후 천공 테스트 선택 -> 파일명 설정의 순서로 진행 후 샘플명 입력 후 시작한다. | 분리막 팀 특수 실험
|  |  |  | Data 분석 및 추출 | 데이터를 취득한다. | 분리막 팀 특수 실험
| Tensile strength (인장강도) |  |  | 분리막 타발 | 분리막을 15 mm x 200 mm로 MD/TD 방향 구분하여 6ea 샘플 준비한다 | 분리막 팀 특수 실험
|  |  |  | 장비에 분리막 고정 | 타발된 분리막을 인장 강도 Jig에 100 mm로 고정한다. | 분리막 팀 특수 실험
|  |  |  | 인장 강도 측정 프로그램 실행 | 인장 강도 테스트 선택 -> 파일명 설정의 순서로 진행 후 샘플명 입력 후 시작한다. | 분리막 팀 특수 실험
|  |  |  | Data 분석 및 추출 | 데이터를 취득한다. | 분리막 팀 특수 실험
| Dry 열수축 테스트 |  |  | 분리막 타발하여 준비 | 분리막을 5 x 5 cm 타발한다. | 분리막 팀 특수 실험
|  |  |  | 오븐내에 분리막 가열 진행 | 오븐에 A4 11장 x 11장 스택 사이에 분리막을 넣은 후 30분간 가열 | 분리막 팀 특수 실험
|  |  |  | 수축된 분리막 길이 측정 | 분리막 길이 변화를 MD/TD 방향으로 측정한다. | 분리막 팀 특수 실험
| Wet 열수축 테스트 |  |  | 분리막 타발하여 준비 | 분리막을 5x5cm 로 타발한다. | 분리막 팀 특수 실험
|  |  |  | Al pouch에 분리막을 넣고, 전해액 넣은 후 밀봉 | Al pouch에 분리막을 넣은 후, 전해액을 1g 넣고 밀봉한다 | 분리막 팀 특수 실험
|  |  |  | 30분간 분리막을 가열 | 오븐에 30분 간 방치한다. | 분리막 팀 특수 실험
|  |  |  | 수축된 분리막 길이 측정 | 분리막 길이 변화를 MD/TD 방향으로 측정한다. | 분리막 팀 특수 실험
| 내압축성 분석 |  |  | 분리막 타발 | 분리막을 5 x 5 cm 타발한다. | 분리막 팀 특수 실험
|  |  |  | 내압축전 두께/통기도 측정 | 내압축 진행하기 전 두께/통기도를 측정한다. | 분리막 팀 특수 실험
|  |  |  | heat press 진행 | 설정한 온도/압력/시간 동안 분리막 샘플을 hot press로 누른다 | 분리막 팀 특수 실험
|  |  |  | 압축 후 두께/통기도 측정 | 압축 후 두께/통기도 변화를 확인한다. | 분리막 팀 특수 실험
| TMA 분석 |  |  | 분리막 타발하여 준비 | 0.5 mm x 10 mm로 타발된 분리막 시편이 준비되면 DMA850 장비의 전원을 켜고, Idle 상태가 될 때까지 기다린다. TRIOS 프로그램을 실행하여 DMA850 “Connect”  “Experiment”에서 샘플명을 입력한다. | 분리막 팀 특수 실험
|  |  |  | 장비에 분리막 고정 후 열특성 측정 | 커버를 열어 Tension clamp 간 거리(Position)를 10mm로 설정하고 “Lock” 버튼을 눌러 지그 간 거리를 고정시킨 후 지그에 샘플을 고정시킨다. | 분리막 팀 특수 실험
|  |  |  | 장비에 분리막 고정 후 열특성 측정 | 샘플 고정이 완료되면 장비의 커버를 닫아 잠근 후 “Float” 버튼을 누르고, Measure 버튼을 눌러 측정을 시작한다. | 분리막 팀 특수 실험
|  |  |  | Data 분석 및 추출 | 데이터를 취득한다. | 분리막 팀 특수 실험
| ER 분석 |  |  | 분리막 타발하여 준비 | 19Φ로 분리막을 타발한다. | 분리막 팀 특수 실험
|  |  |  | 코인셀 조립 | 코인셀을 조립한다. | 분리막 팀 특수 실험
|  |  |  | Wetting 진행 | 3시간 이상의 충분한 wetting을 진행한다. | 분리막 팀 특수 실험
|  |  |  | EIS 측정 | EIS 장비를 통해 bulk 저항을 측정하여 ER을 확인한다. | 분리막 팀 특수 실험
|  |  |  | Data 분석 및 추출 | 데이터를 취득한다. | 분리막 팀 특수 실험
| CLSM 분석 |  |  | 샘플링 | 분리막을 타발하여 CLSM 분석 샘플링 진행한다. | 분리막 팀 특수 실험
|  |  |  | CLSM 분석 | CLSM 분석 진행한다. | 분리막 팀 특수 실험
|  |  |  | Data 저장 | 데이터를 취득한다. | 분리막 팀 특수 실험
| 수분 함량 측정 (분리막) |  |  | 샘플링전 준비 | 무기물 혹은 분리막 타발 후 시료 무게 측정 | 분리막 팀 특수 실험
|  |  |  | 샘플링 | 1) 무기물 ① 측정 저울에 분리막 원단 (5x5cm2 @드라이룸에서 24h 건조)을 올린 후 영점 잡는다. ② 무기물을 원단 위에 올려 [무기물]의 무게를 측정한다. ③ 분리막 원단으로 분리막을 감싼 후 시료를 Vial에 넣고 클램핑한다. ④ Blank 시료 준비한다. (Ref. : 분리막 원단) 2) 분리막 (비교) ① 분리막 무게 측정한 후 Vial에 분리막 넣고 클램핑한다. ② Blank 시료 준비한다 (Ref. : Blank vial) | 분리막 팀 특수 실험
|  |  |  | 장비 측정 진행 | N2밸브 Open Flow rate / Temp. 변경1) 및 확인 Blank 측정(Ref.) 2) 시료 측정 3)  Flow rate / Heater temp. 기본값으로 변경  N2밸브 Close 1) Flow rate / Temp. 변경 : [OK] 버튼 클릭  TEMP1=120℃ 변경후 [OK]  TEMP2=120 ℃ 변경 후 [OK]  Gas 60 ml/min 변경후 [OK] (TEMP 기본값 : TEMP1=150 TEMP2=200 / Gas flow rate =56) 2) Blank 측정 : 리모컨 3번 누르기  LCD화면에 [recall method] 선택한 후 ENTER 누르기  Method : [Oven-Blk] ENTER 누르기  빨간 스위치 올리기  [Stirrer] 버튼 누르기  drift 1.0ug/min 이하 될 때까지 대기  Ref. Vial 시료 로딩하기  Ref. 병 needle로 찌르기  무게 1g 입력  START  graph꺼지면 needle 빼기  STOP | 분리막 팀 특수 실험
|  |  |  | Data 분석 및 추출 | 데이터를 취득한다. | 분리막 팀 특수 실험
| 기공구조분석 |  |  | 분리막 샘플링 | 측정을 위한 분리막을 준비한다. | 분리막 팀 특수 실험
|  |  |  | 원단의 기공 사이즈 확인 및 압축 전/후의 원단의 기공 변형 정도를 파악 | 장비 전원을 켜고 실험용 컴퓨터와 연동되는지 확인한 이후, 압력 밸브와 가스통 밸브를 열어 gauge 공기압을 확인 한다. 그리고 샘플을 홀더에 정확히 끼우고 호스를 연결한다. 컴퓨터에서 Capwin 프로그램을 켜고 Execute → AutoTest를 누른다. Minimum Pressure, Maximum Pressure를 입력하고, Output File Name을 입력 후 “Start Test” 버튼을 눌러 평가를 수행한다 | 분리막 팀 특수 실험
|  |  |  | Data 분석 및 추출 | Mean flow pore diameter 및 Bubble point pore diameter 를 통해 Mean pore와 Max pore size를 확인할 수 있다 | 분리막 팀 특수 실험
| BDV 분석 |  |  | 샘플 준비 | 분리막 5 x 5 cm로 타발하여 20장 준비하고, Al 호일을 타발한다 | 분리막 팀 특수 실험
|  |  |  | 절연파괴전압 측정 | 장비로 BDV값을 측정한다 | 분리막 팀 특수 실험
|  |  |  | Data 분석 | 데이터를 취득한다. | 분리막 팀 특수 실험
| MI |  |  | 샘플 준비 | 분리막 샘플을 준비한다. | 분리막 팀 특수 실험
|  |  |  | 장비 세팅 | 온도가 측정 온도에 도달하면 약 15-30분 정도 일정하게 온도가 유지되도록 기다린다. 드라이브가 상단에 위치하도록 하고 안전커버를 열어준다. Test chamber 를 앞쪽으로 당겨준다. Die를 Test barrel에 넣고, 시료를 test barrel에 채워준다. Test Chamber를 원래 자리로 되돌려 고정하고, Test piston을 결합한다. 안전커버를 닫는다. | 분리막 팀 특수 실험
|  |  |  | 장비 측정 | 메인 화면에 “TEST” 버튼을 누르면 측정이 시작된다. | 분리막 팀 특수 실험
|  |  |  | Data 정리 | 측정이 완료되면 디스플레이 내 결과를 확인하고, 드라이브를 상단 위치에 있는지 확인하고 안전 커버를 연다. Test Piston, Test Barrel, Die 등 공급된 Tool과 적절한 천을 사용해 Cleaning 한다. | 분리막 팀 특수 실험
| Heat Gurley |  |  | 샘플 준비 | 5cm x 5cm 크기로 샘플링된 분리막을 측정 지그에 체결한다. | 분리막 팀 특수 실험
|  |  |  | 장비 세팅 | 샘플을 체결한 다음, 바탕화면의 “Temp_SEC”를 실행하고, 프로그램 좌측 상단의 ➡를 클릭한다음 우측 하단의 🔴 버튼을 클릭하여 녹색으로 활성화시킨다. | 분리막 팀 특수 실험
|  |  |  | 장비 측정 | 마지막으로 중앙 하단의 Temperature 탭에서 적정 패턴을 입력하고, Write, Run을 차례로 클릭하여 Heat gurley를 측정을 시작한다. 측정이 완료되면 바탕화면 data 폴더에 raw data excel file이 생성된다. | 분리막 팀 특수 실험
|  |  |  | Data 정리 | 그래프로 정리하여 분리막별 shut-down 온도 및 melt-down 온도를 비교 분석한다. | 분리막 팀 특수 실험
| Peel strength |  |  | 분리막 타발 | 분리막 2x6 cm으로 타발하여 준비한다 | 분리막 팀 특수 실험
|  |  |  | 슬라이드 글라스에 부착 | 슬라이드 글라스에 양면테이프 부착 후 타발된 분리막을 붙친 후 가로 길이를 1.5 cm로 자른 후 PET 간지를 붙쳐 준비한다 | 분리막 팀 특수 실험
|  |  |  | Peel strength 측정 | UTM장비로 분리막을 떼면서 힘을 측정한다. | 분리막 팀 특수 실험
|  |  |  | Data 정리 | 데이터를 취득한다. (원단-코팅층, 코팅층 내부 결착력 측정) | 분리막 팀 특수 실험
| 점도 측정 |  |  | 슬러리 준비 | 측정용 슬러리를 준비한다 | 분리막 팀 특수 실험
|  |  |  | 코팅층 슬러리 점도 측정 | 코팅층 슬러리 16 mL를 점도 측정기 cell에 넣은 후, 장비에 체결한다. 10 rpm에서 점도를 측정하고, 90 torque가 측정되는 rpm에서 점도를 한 번 더 측정한다. | 분리막 팀 특수 실험
|  |  |  | 장비 세척 | 측정 장비를 세척한다. | 분리막 팀 특수 실험
| 고형분 측정 |  |  | 슬러리 준비 | 측정용 슬러리를 준비한다. | 분리막 팀 특수 실험
|  |  |  | 코팅층 슬러리 고형분 측정 | 코팅층 슬러리 5g을 알루미늄 dish에 올린 후 고형분 장비 측정을 진행한다. | 분리막 팀 특수 실험
| PSD 분석 (분리막) |  |  | 슬러리 준비 | 측정용 슬러리를 준비한다 | 분리막 팀 특수 실험
|  |  |  | 코팅층 슬러리 입도 측정 | 고형분 장비를 켠 후 DI water를 통해 background를 측정한다. 측정 완료 후 스포이드를 이용하여 슬러리를 소량 투입하여 obscuration 값이 설정 범위 (10-30%) 이내로 오도록 한다. Measure sample 버튼을 클릭하여 측정 시작한다. | 분리막 팀 특수 실험
|  |  |  | 장비 세척 | 측정 장비를 세척한다. | 분리막 팀 특수 실험
| Dry 전극-분리막 접착력 |  |  | 분리막/전극 타발 | 분리막과 전극을 타발한다. | 분리막 팀 특수 실험
|  |  |  | Heat press 진행 | 전극과 분리막을 포개어 놓은 후, 서보모터로 라미네이션 진행한다. | 분리막 팀 특수 실험
|  |  |  | 슬라이드 글라스에 부착 | 슬라이드 글라스에 라미된 샘플을 부착한다. | 분리막 팀 특수 실험
|  |  |  | 접착력 측정 | UTM장비로 분리막을 떼면서 힘을 측정한다. | 분리막 팀 특수 실험
|  |  |  | Data 정리 (Dry 상태의 전극-분리막 사이의 접착력 측정) | 데이터를 취득한다. | 분리막 팀 특수 실험
| Wet 전극-분리막 접착력 |  |  | 분리막/전극 타발 | 분리막과 전극을 타발한다. | 분리막 팀 특수 실험
|  |  |  | 모노셀 제작 후 formation 진행 | 모노셀 제작한 후 formation 진행한다. | 분리막 팀 특수 실험
|  |  |  | 슬라이드 글라스 전극-분리막 부착 | 슬라이드 글라스에 활성화된 전극-분리막 부착한다. | 분리막 팀 특수 실험
|  |  |  | 접착력 측정 | UTM장비로 분리막을 떼면서 힘을 측정한다. | 분리막 팀 특수 실험
|  |  |  | Data 정리 (Wet 상태의 전극-분리막 사이의 접착력 측정) | 데이터를 취득한다. | 분리막 팀 특수 실험
| zeta-potential 분석 |  |  | 샘플 준비 | Zeta-potential 분석을 위한 샘플을 준비한다.
|  |  |  | zeta-potential 분석 | 슬러리 정전기적 특성 분석을 위한 샘플을 준비한다.
전해질 팀 특수 실험
| 전해질 제조 |  |  | 원소재 물성을 고려 조성 선정 및 제조 | 1. salt 및 첨가제 계량 2. 용매 첨가 후 교반 (salt가 용매에 용해되는 과정에서의 발열 주의) 3. 100% 용해된 전해질 저온 보관 고온에서 경시 우려가 있는 물질 첨가시 전해질 온도 낮춘 후 첨가 필요(소재특성을 고려한 투입순서 및 시점 고려 필요) | 전해질 팀 특수 실험
| 전해질 HF 측정(상온) |  |  | 적정용액 준비 | 한 샘플 3회 정도 측정 (상온 수계, 적정용액 NaOH 0.01N) HF 측정 전 DOS 키를 눌러 tube에 있는 공기를 빼준다. STOP (FILL)을 눌러 vessel을 채워준다. | 전해질 팀 특수 실험
|  |  |  | 증류수 준비 | 100 mL 비커에 3차 증류수를 60mL 정도 채운다. | 전해질 팀 특수 실험
|  |  |  | 교반 | 2개의 probe를 담그고 stirring을 시작한다. (probe가 stirring bar에 닿지 않게 주의) | 전해질 팀 특수 실험
|  |  |  | 샘플 정량화 | 3 mL syringe에 1.0~1.5 mL의 샘플을 주입한다.
|  |  |  | 샘플 정량화 | 샘플 + syringe를 저울의 비커에 넣고 zero 해 준다. | 전해질 팀 특수 실험
|  |  |  | 샘플 투입 | 샘플을 비커에 주입한다. (샘플이 비커 벽에 묻지 않게 주의) | 전해질 팀 특수 실험
|  |  |  | 측정 및 데이터 확보 | Start를 누른다. “Sample size”가 화면에 나오면 빈 syringe를 저울의 비커에 넣고 측정되는 마이너스 값 (샘플의 무게)을 입력 후 Enter 키를 누른다.(데이터 확인) | 전해질 팀 특수 실험
|  |  |  | 세정 | Probe 세척: 아세톤으로 세척 후 3차 증류수로 세척(probe는 반드시 보관 액에 넣어 준다) 비커 세척: 아세톤으로 세척 후 60oC 오븐 보관 | 전해질 팀 특수 실험
| 전해질 HF 측정(저온) |  |  | 적정용액 준비 | 한 샘플 3회 정도 측정 (저온 수계, 4 oC , 적정용액 NaOH 0.1N) HF 측정 전 DOS 키를 눌러 tube에 있는 공기를 빼준다. STOP (FILL)을 눌러 vessel을 채워준다. | 전해질 팀 특수 실험
|  |  |  | 증류수 준비 | 250 mL 비커에 3차 증류수를 100mL 정도 채운다. 이때 비커를 얼음 base에서 stirring하여 증류수 온도가 3~4℃가 될 수 있도록 한다. | 전해질 팀 특수 실험
|  |  |  | 교반 | 2개의 probe를 담그고 stirring을 시작한다. (probe가 stirring bar에 닿지 않게 주의) | 전해질 팀 특수 실험
|  |  |  | 샘플 정량화 | 15 - 20 mL의 샘플을 준비한다. | 전해질 팀 특수 실험
|  |  |  | 샘플 정량화 | 샘플 + bottle (혹은 syringe)를 저울의 비커에 넣고 zero 해 준다. | 전해질 팀 특수 실험
|  |  |  | 샘플 투입 | 샘플을 비커에 주입한다. (샘플이 비커 벽에 묻지 않게 주의) Start를 누른다. | 전해질 팀 특수 실험
|  |  |  | 측정 및 데이터 확보 | “Sample size”가 화면에 나오면 빈 bottle (혹은 syringe)를 저울의 비커에 넣고 측정되는 마이너스 값 (샘플의 무게)을 입력 후 Enter 키를 누른다. 적정이 완료되면 data가 자동으로 프린트 된다. | 전해질 팀 특수 실험
|  |  |  | 세정 | Probe 세척: 아세톤으로 세척 후 3차 증류수로 세척(probe는 반드시 보관 액에 넣어 준다.) 비커 세척: 아세톤으로 세척 후 60oC 오븐 보관 | 전해질 팀 특수 실험
| 전해질 수분 함량 측정 |  |  | 샘플 정량화 | 한 샘플 3회 정도 측정 화면에 “ready”가 나와있으면 (or COND 지시 등이 안정되면) 수분 측정 가능. “ready”가 뜨지 않을 경우 담당자에게 문의. 1mL syringe에 0.7~1.0mL의 샘플을 주입한다. | 전해질 팀 특수 실험
|  |  |  | 샙플 정량화 | 샘플 + syringe를 저울의 비커에 넣고 zero 해 준다. | 전해질 팀 특수 실험
|  |  |  | 적정준비 | 화면에 “ready”가 나온 것을 (or COND 지시 등이 안정되면) 확인하고 Start 키를 누른다. (drift 값 5~7 수준 확인, Voltage 45mV수준 확인  Ready 조건). | 전해질 팀 특수 실험
|  |  |  | 샘플투입 | “Sample size”가 화면에 나오면 샘플을 주입한다. | 전해질 팀 특수 실험
|  |  |  | 측정 | 빈 syringe를 저울의 비커에 넣고 측정되는 마이너스 값 (샘플의 무게)을 입력 후 Enter 키를 누른다. 적정이 완료되면 화면에 나타난 값을 읽는다 | 전해질 팀 특수 실험
| 전해질 이온 전도도 측정 |  |  | 온도 setting | Ionic conductivity meter와 표준용액을 setup 하고 장비 aging과 표준용액의 온도 평형을 위해 10분간 대기한다. | 전해질 팀 특수 실험
|  |  |  | 표준소재 투입 | 표준용액을 15ml Nalgene Bottle 하단 neck까지(15ml) 채운 후 Probe의 온도선 이상 잠기도록 Probe를 탐침한다. 팔콘 튜브(15ml)사용 시 전해액 4-5ml를 채워준다. | 전해질 팀 특수 실험
|  |  |  | 표준소재 측정 조건 확보 | 정확한 calibration을 위하여 표준용액의 온도가 25℃ 될 때까지 승온시키며 Display 창에서 아래의 표시가 나타날 수 있도록 승온시간을 충분히 주어준다.<Fig.1> (챔버안에 위치시킨 후 20min soaking시키고 이후 1min이상 측정값에 변화가 없을때를 온도평형시점으로 본다. | 전해질 팀 특수 실험
|  |  |  | 표준소재 측정 및 확인 | 4. 25℃가 되면 Calibration button을 누르고 곧이어 Read button을 눌러서 이온전도도 값이 12.88mS/cm가 나오도록 한다. 이때 사용하는 프로브의 전극셀상수(CC)가 spec과 일치하여 정상상태인지확인한다. | 전해질 팀 특수 실험
|  |  |  | 표준 소재 세정 | Probe는 Acetone을 이용하여 세척하고, blower를 이용하여 잔류 solvent를 모두 제거 후 Acetone의 완전한 기화 및 온도 회복을 위해 3~5분간 방치한다. | 전해질 팀 특수 실험
|  |  |  | 측정 및 세정 | 측정을 완료한 후에는 Water를 이용하여 Probe에 남아있는 salt를 완전히 제거하는 것이 바람직함. ※ Data의 편차가 발생하는 경우 표준 전해액을 이용하여 장비 신뢰성을 확인하는 것이 바람직함.  E2 전해액을(공장 생산품) 표준 전해액으로 선정하여 보관중. | 전해질 팀 특수 실험
| 전해질 점도 측정 |  |  | 점도계 세정 | 점도계 호스에 연결된 DMC 담긴 주사기 피스톤 끝까지 눌러준 후 주사기 제거 25ml 주사기로 아세톤 20ml 주입 (주입 시 주사기 입구 호스에 돌려서 체결 10ml 주입 후 1~2ml 흡입, 다시 5ml 주입 후 1~2ml 흡입, 남은 아세톤 전부 주입) | 전해질 팀 특수 실험
|  |  |  | 점도계 건조 | 에어호스 연결 후 2분간 에어 주입으로 점도계 내부 건조 | 전해질 팀 특수 실험
|  |  |  | 샘플 투입 및 측정 | 6ml 주사기로 시료 5ml 담은 후 점도계 호스에 연결해 4ml 천천히 주입 (빠르게 주입 시 점도계 호스에 기포가 생길 경우 에러 발생하니 주의해서 주입) 시료 주입 후 Start 버튼 눌러서 측정 시작 | 전해질 팀 특수 실험
|  |  |  | 재측정 | 측정 완료 시 Lovis Dyn. Viscosity 값 확인 후 남은 시료 끝까지 주입 및 2번부터 다시 반복 | 전해질 팀 특수 실험
|  |  |  | 점도계 세정 | 모든 시료 측정 완료 시 아세톤으로 두번 세척 및 에어 주입 후 폐액통 비우기 | 전해질 팀 특수 실험
|  |  |  | 보관액 충전 | 6ml 주사기로 DMC (수분 제거 안 해도 됨) 5ml 담은 후 점도계 호스에 연결해 4ml 천천히 주입 (주사기는 꼽힌 상태로 그대로 두기) | 전해질 팀 특수 실험
| 전해질 밀도 측정 |  |  | 샘플 온도 측정 | 한샘플 2회 이상 측정 밀도 측정 전 온도 안정화 목적으로 전해액을 상온에서 3시간 이상 방치 전해액 온도 측정 | 전해질 팀 특수 실험
|  |  |  | 시료투입 | PP Volumetric flask 입구쪽 벽면에 액체가 닿지 않게 전해액을 채운다. 메니스커스 현상을 감안하여 표면 가운데에 해당하는 위치의 눈금을 수평으로 보렴서 시료양을 맞춘다. | 전해질 팀 특수 실험
|  |  |  | 측정 및 계산 | 정확안 Volume으로 넣은 시료의 무게를 부피로 나누어 밀도를 계산한다. 밀도표기시 측정한 온도 기재한다. | 전해질 팀 특수 실험
|  |  |  | 세정 | 측정이 완료된 Volumetric flask는 증류수와 아세톤으로 세척하여 챔버에 보관한다. | 전해질 팀 특수 실험
| 전해질 이온종 측정 |  |  | 측정 샘플 준비 | 용기 용량에 따른 샘플 준비 | 전해질 팀 특수 실험
|  |  |  | 측정 | 분석기, 광원 및 범위 선정 및 측정 | 전해질 팀 특수 실험
| 셀 분석 실험 |  |  | 셀 확보 | SOC, 활성화 조건, 초기, 퇴화 상태 | 전해질 팀 특수 실험
|  |  | 파우치셀 가스분석 | 분석 및 해석 | SEI형성 반응, 산화 환원반응에 의한 가스 거동 해석을 통한 부반응 원인 파악 | 전해질 팀 특수 실험
| 셀 분석 실험 |  |  | 셀 확보 | SOC, 활성화 조건, 초기, 퇴화 상태 | 전해질 팀 특수 실험
|  |  | 파우치셀 전해질 잔량 분석 | 분석 | 방전상태 및 전해액 추출/희석 및 분석 | 전해질 팀 특수 실험
| 셀 분석 실험 |  |  | 셀 확보 | SOC, 활성화 조건, 초기, 퇴화 상태 | 전해질 팀 특수 실험
|  |  | 원통형셀 가스분석 | 분석 및 해석 | SEI형성 반응, 산화 환원반응에 의한 가스 거동 해석을 통한 부반응 원인 파악 | 전해질 팀 특수 실험
| 셀 분석 실험 |  |  | 셀 확보 | SOC, 활성화 조건, 초기, 퇴화 상태 | 전해질 팀 특수 실험
|  |  | 원통형셀 전해질 잔량 분석 | 분석 | 방전상태 및 전해액 추출/희석 및 분석 | 전해질 팀 특수 실험
| 셀 실험_전기화학셀 |  | CV 및 LSV 측정 (글러브박스 內) | 작업 전극 준비 | Working electrode 준비 : 본 측정에서는 지름이 1.6mm 인 Pt disc 전극 (Bioanalytical Systems, Inc., 상품코드 MF-2013)을 사용한다. ALS사의 polishing kit (상품코드 013223)를 사용 Polishing을 진행하여 working electrode의 표면을 일정하게 유지한다. 1) 유리판을 준비하여 alumina pad 를 올려놓고, pad 위에 alumina powder를 뿌린 뒤 전극을 pad와 수직이 되게 손으로 잡고, 원형을 그리면서 polish 한다. 2) 끝난 뒤에는 증류수로 세척하고, air drying 까지 마치면 사용 준비 완료. 일반적으로 CV 측정을 위하여 Pt electrode를 준비할 때는 8자를 그리면서 시계 방향으로 50회, 반시계 방향으로 50회 연마한다. | 전해질 팀 특수 실험
|  |  |  | 기준 및 상대전극 준비 및 셀 구성 | Reference electrode 준비 : 본 측정에서는 Li metal을 사용한다. Reference electrode는 일정한 전위를 유지시키는 역할만 할 뿐 반응에 참여하지 않기 때문에 전극의 면적에 관계없다. Li metal을 너비 약 0.5cm로 자른 후 측정 비커 바닥에 붙여 위치시킨다. 3전극 시스템 set-up : 준비한 we, ce, re를 glove box 내에서 아래 그림과 같이 setting 한다. | 전해질 팀 특수 실험
|  |  |  | 전해질 투입 및 측정 | Ref. 전해액으로 EC/EMC 3/7 (v/v %) LiPF6 1M 전해액을 사용한다. Cycle 별 반응의 변화를 보려고 할 때는 3cycle 이상, 단순 LSV만 보려고 할 때는 1cycle만 돌려도 무방하다. 자세한 Cyclic Voltammogram의 set up 조건은, initial potential을 초기 OCV (0 V)로 시작하여 Ref. (본 실험에서는 Li metal의 전위) 대비 6V 까지 sweep 후 다시 Ref. 대비 3V 까지 돌아오는 cycle을 3번 반복한다는 것이다. 이때 scan rate은 10mV/Sec 이다. 마지막 cycle이 끝나면 initial potential과 같은 OCV까지 sweep후 실험이 종료된다. (Initial potential과 final potential을 따로 설정하지 않아도 상관없음) | 전해질 팀 특수 실험

## 보조2_세부공정_실험 (hidden)
LEVEL 0 | LEVEL 1,2 | LEVEL 2 | LEVEL 3 | LEVEL 4 | LEVEL 5
실험 분류 | 공정 | 실험/분석법 상세 | 실험 목적 | Process step or SOP | 상세 설명
| 슬러리 제작 | 양극 슬러리 제작 |  | 1차 재료 계량 | 도전재+바인더 premixing 계량 (slurry 제작 전 믹서 사용하여 미리 대량 제조). 손실 방지위해 mixing통 (Nalgene bottle)에 직접 계량
|  |  |  | 2차 계량 | 활물질 계량 (유선지 대신 Al foil 이용) 뒤 mixing통에 혼합 (슬러리 조성은 평가 양극재마다 상이)
|  |  |  | 고형분 맞추기 | 고형분 양 고려하여 NMP 추가 투입
|  |  |  | 1차 믹싱 | 슬러리 1차 혼합 (thinky mixer) (믹싱 rpm 및 시간은 평가 양극재마다 상이)
|  |  |  | 뭉친부분 풀어주기 | Nalgene bottle 개봉 뒤 spatula로 휘저으며 뭉친 부분 풀어주기
|  |  |  | 2차 믹싱 | 슬러리 2차 혼합 (thinky mixer)
|  |  |  | 장비 세척 및 정리 | 믹싱 완료 후 장비 세척 및 정리
|  | 음극 슬러리 제작 (코인셀용_음극재1팀) |  | 소재 준비 | 흑연 및 Si계 활물질, Super C, 바인더, DI water 준비 | 음극재 1팀 특수실험
|  |  |  | 슬러리 믹싱 | ZrO2 ball 포함/Step별 mixing을 통한 슬러리 제조 | 음극재 1팀 특수실험
|  |  |  | 장비 세척 및 정리 | 믹싱 완료 후 장비 세척 및 정리 | 음극재 1팀 특수실험
|  | 음극 슬러리 제작 |  | 소재준비 | 흑연 및 Si계 활물질, Super C, 바인더, DI water 준비
|  |  |  | 1차 슬러리 믹싱 | PE bottle에 도전재(Super C65), CMC (Daicel2200 1.5%), 물 계량 후 homodisper로 분산
|  |  |  | 2차 슬러리 믹싱 | 드라이룸에서 Si 시료 소분, TK 전용 믹서용기에 활물질 (흑연: Si계 혼합)+Super C 분산액, DI water 투입 후 고점도 mixing
|  |  |  | 3차 슬러리 믹싱 | SWCNT 추가 투입하여 TK mixer에서 20분 믹싱 --> CMC 추가 투입 후 TK mixer 5min -> homodisper로 옮겨 25분 추가 분산
|  |  |  | 4차 슬러리 믹싱 | 바인더 및 물 투입후 10분 추가 분산
|  |  |  | 장비 세척 및 정리 | 믹싱 완료 후 장비 세척 및 정리
| 전극 제작 | 양극 전극 제작 |  | 소재준비 (이송) | 양극 슬러리 준비
|  |  |  | 코팅 | 슬러리를 Al foil 위에 도포한 후, 목표 전극무게 (~420mg/25cm2) 수준이 되도록 doctor blade gap 조절하여 코팅
|  |  |  | 건조 | 코팅된 Al foil이 들뜨거나 기울어져 슬러리 로딩 불균일이 발생하지 않도록 건조과정 동안 고정 필요
|  |  |  | 장비 세척 및 정리 | 사용한 코터 세척 및 정리
|  |  |  | 압연 | 2cm 폭으로 전극 cutting 뒤 target porosity에 맞게 압연기 gap 조절하여 압연 2회 진행 (lab설비 기준)
|  |  |  | 장비 세척 및 정리 | 사용한 압연기 세척 및 정리
|  | 음극 전극 제작 (코인셀용_음극재1팀) |  | 소재 준비 | 음극 슬러리 준비 | 음극재 1팀 특수실험
|  |  |  | 코팅 | foil frame에 Cu foil을 끼운 후, coater에 장착, gap 조절이 필요한 경우, 조절 후 Knife 장착, 슬러리 도포 후 코팅 시작 | 음극재 1팀 특수실험
|  |  |  | 건조 | foil frame에서 코팅 전극 제거 후 건조 챔버에 투입하여 60도 30분 이상 건조 | 음극재 1팀 특수실험
|  |  |  | 장비 세척 및 정리 | 사용한 코터 세척 및 정리 | 음극재 1팀 특수실험
|  |  |  | 압연 | 3cm 폭으로 전극 cutting 뒤 target porosity에 맞게 압연기 gap 조절하여 압연 진행 | 음극재 1팀 특수실험
|  |  |  | 장비 세척 및 정리 | 사용한 압연기 세척 및 정리 | 음극재 1팀 특수실험
|  | 음극 전극 제작 |  | 소재 준비 | 음극 슬러리 준비
|  |  |  | 코팅 및 건조 | 코팅룸 이동, 코터 On -> 건조하고자 하는 온도 및 코터속도 setting -> 코팅 준비 (슬러리 투입 및 폭에 맞춰 댐 setting) (목표 온도 도달까지 대기 시간 포함) ->슬러리 투입 후 코팅 gap 조절 -> 건조되어 나온 코팅 전극 무게 확인 (무게 로딩이 맞지 않는다면 gap 조절 반복) -> target 로딩에서 필요한 양만큼 전극 코팅 진행
|  |  |  | 장비 세척 및 정리 | 사용한 코터 세척 및 정리
|  |  |  | 압연 | 3-7cm 폭으로 전극 cutting 뒤 target porosity에 맞게 압연기 gap 조절하여 압연 진행
|  |  |  | 장비 세척 및 정리 | 사용한 압연기 세척 및 정리
| 셀 제작_코인셀 | 소재 준비 |  | Ni foam cutting | 2~2.5cm 폭으로 Ni foam cutting
|  |  |  | Ni foam press | ~250㎛ 두께로 press
|  |  |  | Ni foam 타발 | Ni foam 타발
|  |  |  | Ni foam 세척/건조 | 이물질 제거 등을 위해 에틸알콜+초음파 세척 및 건조 (정리 포함)
|  |  |  | 코인셀용 양/음극 타발 | 코인셀용 양/음극 타발 (1소재당 코인셀 4~5개 제조)
|  |  |  | 무게 측정/기록 | 타발된 전극 무게 측정 (target 무게에 젤 적합한 전극 사용), Cu foil 무게 측정
|  |  |  | 두께 측정/기록 | 타발된 전극 두께 측정 (target 두께에 젤 적합한 전극 사용), Cu foil 두께 측정
|  |  |  | Li metal 타발 | 글러브박스 내에 있는 Li metal 소분 -> 드라이룸으로 이동 후 타발+Ni mesh 부착
|  |  |  | 분리막 타발 | 분리막타발
|  |  |  | 부품 준비 | 제작할 코인셀 개수에 맞춰 코인셀용 부품 준비
|  | 코인셀 조립 |  | 코인셀 조립 | 코인셀 조립 및 클램핑, 에틸알콜로 누액된 전해액 닦기 등
|  |  |  | 코인셀 조립 후 OCV 측정 | OCV 측정
|  | 셀평가 |  | 비어있는 충방전 채널에 코인셀 체결 | 전극 로딩을 반영하여, 0.1/0.005C에 해당하는 current 값 확인, 충방전기 챔버로 이동 후 , 코인셀 체결, 충방전 패턴 설정 및 저장
|  |  |  | 충방전 평가 진행 | 30시간 상온 wetting 후, 충방전 평가 진행
|  |  |  | Data 정리 및 용량/효율 계산 | data추출 및 정리
|  |  |  | 그래프 생성 | 오리진 프로그램으로 그래프 생성
|  |  |  | 비어있는 충방전 채널에 코인셀 체결 | 전극 로딩 반영, C-rate에 해당하는 current값 확인, 충방전기 챔버로 이동 후 , 코인셀 체결, 충방전 패턴 설정 및 저장
|  |  |  | Rate 별 평가 | rate 별 충/방전 평가 진행
|  |  |  | Data 정리 | data추출 및 정리
|  |  |  | 그래프 생성 | 오리진 프로그램으로 그래프 생성
| 셀 제작_모노셀 | 소재 준비 |  | 모노셀 용 전극 타발 | 양/음극 모노셀 타발
|  |  |  | 양/음극 tap 닦기 | tap 부분의 활물질 층 제거
|  |  |  | 전극 V/D 챔버로 이동 | Al foil로 감싼 후 드라이룸 내의 V/D 챔버로 이동
|  |  |  | 전극 건조 | V/D 챔버에서 130℃ 진공상태에서 8시간동안 전극 건조
|  | 모노셀 조립 |  | 실링 후, 모노셀 수작업실 전달 | 실링 후, 모노셀 수작업실 (전지동)에 전달
|  |  |  | 모노셀 조립 | 모노셀 조립
|  |  |  | 수작업실에서 모노셀 수령 | 모노셀 수작업실(전지동)에서 모노셀 수령 후 건조 오븐에 투입
|  |  |  | 모노셀 건조 | 55~60℃ 챔버에서 1~2일 이상 건조
|  | 전해액 주액 |  | 건조된 모노셀 실링 후, degas 장비로 이동 | 건조된 모노셀 실링/ 전해액, 피펫 등 준비 후 degas 장비로 이동 (드라이룸)
|  |  |  | 건조된 모노셀에 전해질을 주액하는 공정 | 건조된 모노셀에 전해액 주액
|  | wetting |  | 전해액 wetting | 진공챔버에서 30초씩 2번 vacuum 시행
|  | 실링 |  | 모노셀 실링 | degas 장비에서 모노셀 실링(진공압착), 수기로 cell number 기입
|  | lamination |  | lamination | lamination 1회 진행 (60~130도, 5~300초)
|  | 활성화 |  | 비어있는 충방전 채널에 모노셀 체결 | 충방전기 챔버로 이동 후 , 모노셀 체결
|  |  |  | 모노셀의 활성화 공정 | 12시간 이상 상온/고온 wetting 후, 3hr 충전 후 24시간 대기
|  |  |  | 활성화 Data 정리 | data추출 및 정리
|  | degas |  | 활성화 완료된 모노셀, degas 장비로 이동 | 활성화 완료된 모노셀에 포스트잇 부착 +degas 장비(드라이룸)으로 이동
|  |  |  | 모노셀 부분 6cm로 맞추어 cutting | 모노셀 부분 6cm로 맞추어 cutting
|  |  |  | 모노셀 resealing | degas 장비에서 모노셀 re-실링(진공압착)
|  | aging |  | 모노셀 aging | 3일동안 45~70도 aging
|  | 고온 press |  | 고온 press | 100도 이상에서 5~300초 press
|  | 지그체결 |  | zig 체결 | 지그 체결 (우레탄폼 cutting 포함)
|  | 셀평가 |  | 비어있는 충방전 채널에 모노셀 체결 | 충방전기 챔버로 이동 후, 지그에 모노셀 체결 및 충방전 패턴 설정 등 측정 준비
|  |  |  | 모노셀 용량 및 (LT)HPPC 평가 | 모노셀 용량 및 (LT)HPPC 평가 진행
|  |  |  | Data 정리 | data 추출 및 정리
|  |  |  | 추가 평가를 위한 셀 선별 | 저항 유사한 순으로 셀 선별
|  |  |  | 충방전 채널에 모노셀 체결 (저/상/고온수명/고온저장 각각) | 선별된 셀을 각각 상온/고온 충방전 챔버에 체결 및 충방전 패턴 설정/저장 설정, 고온 저장용 셀은 충전 후 별도 챔버에 보관 (HPPC 후 초기)
|  |  |  | 충방전 채널에 모노셀 체결 (저/상/고온수명/고온저장 각각) | cycle 및 storage RPT 측정을 위한 cell 이동 체결/충방전 패턴 설정
|  |  |  | 셀 평가 (상온수명) | 선별된 셀을 상온수명 평가 진행 (~600cyc., 100cyc마다 저항 측정)
|  |  |  | 셀 평가 (저온수명) | 선별된 셀을 저온수명 평가 진행 (-20도,~600cyc.)
상온챔버로 옮긴 후 100cyc마다 저항 측정
|  |  |  | 셀 평가 (고온수명) | 선별된 셀을 고온수명 평가 진행 (~600cyc.)
상온챔버로 옮긴 후 100cyc마다 저항 측정
|  |  |  | 셀 평가 (가스발생량 평가) | 0주차 무게 측정 (공기중/수중 무게 각각 측정). 60도 챔버에서 보관 뒤 1주/2주/4주/8주/12주 차에 꺼내 동일하게 측정 뒤 부피변화 계산 | 양극/전해질팀 특수실험
|  |  |  | 셀 평가 (고온저장) | 선별된 셀을 고온 저장 평가 진행 (60~75℃챔버 보관 후 1w, 2w, 4w, 6w, 8w 마다 저항 측정)
|  |  |  | Data 정리 | data 추출 및 정리, 그래프 그리기 등 (수명, 저장 수시 정리 필요)
|  | swelling 평가 |  | 지그 체결 | 초기 두께 측정용 지그 체결
|  |  |  | 초기 두께 측정 | 초기 두께 측정 및 기록
|  |  |  | swelling 평가용 지그 체결 | swelling 평가용 지그 체결
|  |  |  | 비어 있는 채널에 셀 체결 | 비어 있는 채널에 셀 체결 및 data 로거/SPC 케이블 연결, 충방전 패턴 설정 등
|  |  |  | in-situ swelling 평가 | 0.1C 2 cycle, 1C 300 Cycle 진행하며 in-situ sweling 평가
|  |  |  | Data 정리 | data 정리
분리막 팀 특수 실험
| 슬러리 제작 | 슬러리 제조 (분리막) |  | 소재 준비 | 무기물/분산제/바인더 등을 준비한다 | 분리막 팀 특수 실험
|  |  |  | 원재료 믹싱 | 무기물/분산제/바인더 등을 혼합하여 코팅 슬러리를 제작한다. | 분리막 팀 특수 실험
| 분리막 제작 | Lab 코팅 |  | 분리막 원단 및 슬러리 준비 | 코팅용 분리막 원단과 슬러리를 준비한다. | 분리막 팀 특수 실험
|  |  |  | 코팅 및 건조 | 원단에 슬러리를 도포하고 건조 시킨다. | 분리막 팀 특수 실험
|  |  |  | 코팅 분리막 두께 측정 | 두께 측정 장비의 영점을 맞추고 원단 두께와 코팅 분리막 두께를 측정한다. | 분리막 팀 특수 실험
|  | pilot 코팅 |  | pilot 코팅 평가 | pilot에서 코팅 평가하여 분리막 물성 확인한다. | 분리막 팀 특수 실험
|  | 양산 코팅 |  | 양산 코팅 평가 | 양산 line에서 코팅 평가하여 분리막 물성 확인한다. | 분리막 팀 특수 실험
| 셀 제작_원통형 | 원통형 셀 제작용 샘플 준비 (분리막,전극,부자재구매,이송,참관 등) |  | 원통형 셀 제작용 샘플 준비 | 원통형 셀 제작용 샘플 준비한다. | 분리막 팀 특수 실험
|  | 셀평가 (원통형) |  | 충방전기 cell 체결 | Degas가 완료된 모노셀 초기 성능 평가를 위해 충방전기 Jig에 모노셀을 체결한다. | 분리막 팀 특수 실험
|  |  |  | HPPC 측정 | Cell 용량 및 조건에 따라 설계된 충방전기 패턴을 활용하여 HPPC 측정 진행 한다. | 분리막 팀 특수 실험
|  |  |  | Data 정리 | 측정된 모노셀 data를 정리한다 | 분리막 팀 특수 실험
|  |  |  | EIS 측정 | 모노셀 EIS 측정을 통해 저항을 측정한다 | 분리막 팀 특수 실험
|  |  |  | 셀 평가 (고온수명) | 최소 3개 이상씩 ref. 소재와 동일 시점에 상온/고온 수명 평가 진행 | 분리막 팀 특수 실험
|  |  |  | 셀 평가 (고온수명) | 측정이 완료된 Cycle 데이터 정리한다 | 분리막 팀 특수 실험
|  |  |  | 셀 평가 (고온저장) | 선별된 셀을 고온 저장 평가 진행 (60~75℃챔버 보관 후 특정 주마다 저항 측정) | 분리막 팀 특수 실험
|  |  |  | 셀 평가 (고온저장) | data 추출 및 정리, 그래프 그리기 등 (수명, 저장 수시 정리 필요) | 분리막 팀 특수 실험
전해질 팀 특수 실험
| 셀제작_원통형 | 원통형셀 활성화 |  | 셀 주액 | 전해질 주액 및 welding | 전해질 팀 특수 실험
| 셀제작_원통형 |  |  | 셀제작 및 활성화 | 활성화 충전, 데이터 가공 | 전해질 팀 특수 실험
| 셀평가_원통형 | 원통형셀 validation (저장, 수명, RPT 등) |  | 셀 성능 평가 | 용량, 저항, 수명, 고온저장 특성 평가 | 전해질 팀 특수 실험
| 셀제작_원통형 | 셀평가(EIS) |  | 셀측정조건 확보 | 전압, SOC, 온도 선정 | 전해질 팀 특수 실험
|  |  |  | 측정 | 측정 번위 선정 및 측정/해석 | 전해질 팀 특수 실험

## 보조1-1_세부공정_분석_양극재 (hidden)
LEVEL 0 | LEVEL 1,2 | LEVEL 2 | LEVEL 3 | LEVEL 4 | LEVEL 5
실험 분류 | 공정 | 실험/분석법 상세 | 실험 목적 | Process step or SOP | 상세 설명
| PSD 측정 |  |  | 샘플링 | 장비 세팅 분산제 투입 (10방울) 및 measure background 클릭
|  |  |  | 외부 초음파 | 파우더 전처리 파우더 투입 후 초음파 처리 (소듐 양극재의 경우 파우더와 분산제 미리 혼합하여 선분산액 제조 필요)
|  |  |  | 입도 측정 | 측정 (3회)
|  |  |  | 장비 세척 | 측정 장비를 세척한다.
|  |  |  | Data 정리 | Data 추출 (vol. /Num. 기준 각각) 및 정리/그래프 그리기, (측정 및 클리닝에 사용되는 폐수 주기적으로 별도 폐기 필요)
| SEM 분석 |  |  | 샘플링 | 샘플홀더에 카본테이브 부착 후, 소량의 powder (혹은 전극) 부착
|  |  |  | 샘플 홀더 장비로 투입 | 분석실로 이동+샘플 홀더 장비로 투입
|  |  |  | 이미지 생성 | 원하는 샘플 SEM 이미지 (입자의 형태를 잘 확인할 수 있는) 확인 후 배율별로 각각 캡쳐 (배율별, SE/BSE 모드 각각 촬영)
|  |  |  | EDS 분석 | EDS 분석
|  |  |  | Data 저장 | Data 저장 후 추출
|  |  |  | 샘플 홀더 자동 배출 | 샘플 홀더 배출
|  |  |  | 샘플 홀더 클리닝 | 샘플 홀더 클리닝
| 이온밀링 |  |  | 샘플링 | 홀더에 carbon tape 부착 뒤 전극 loading
|  |  |  | 샘플링 | 이온밀링 홀더에 샘플 결착 후 광학현미경으로 보며 샘플 위치 정밀 조정
|  |  |  | 샘플 홀더 장비로 투입 | 이온밀링 챔버 오픈 및 결착
|  |  |  | 이온밀링 | 이온밀링 챔버 vacuum 뒤 이온밀링 시행
| XRD |  |  | 샘플링 | 드라이룸에서 시료 소분 후 분석실 이동 --> 샘플 홀더에 powder 평평하게 샘플링 (한 소재당 1개의 시료/1회 측정), 홀더 주변 클리닝 (에틸알콜 등), 홀더에 샘플명/이름/날짜 수기로 기입, 샘플 홀더 장비에 투입 후 측정 패턴 및 저장 setting
|  |  |  | XRD 측정 | XRD 측정
|  |  |  | Data 변환 및 fitting | 분석실 이동 + XRD 측정 컴퓨터에 있는 Eva/ topas 프로그램을 이용하여 data 변환 및 추출
|  |  |  | 세척 및 정리 | 사용한 샘플홀더 세척 및 정리
|  |  |  | 그래프 생성 | 추출한 data로 그래프 생성
| BET |  |  | 샘플링 | 업체 데이터 사용중
전처리
무게 측정
측정 준비
측정
Data 정리
장비 세척 및 정리
| Tap 밀도 |  |  | 샘플링 | 업체 데이터 사용중
1000회 tapping
Tap 밀도 측정
장비 세척 및 정리
| 진밀도 측정 |  |  | 샘플링 | 외주 분석 진행중
측정
Data 정리
장비 세척 및 정리
| 압연 밀도 분석 (Pallet density) |  |  | 장비 세팅 | 장비세팅 장비에 빈 몰드 로딩 뒤 원점 측정. (같은 몰드 사용한 연속측정 시 본 step 생략)
|  |  |  | 무게 측정 | 계량 몰드 회수 후 파우더 계량 (2ton: 5.0g, 9ton: 3.0g)
|  |  |  | 샘플링 | 몰드 뚜껑 부분 열고 파우더 투입. 파우더 넘침 방지 위해 테이블을 몰드 바닥면으로 쳐서 다지기 (절반 정도 넣고 시행, 총 2회)
|  |  |  | 몰드 조립 | 몰드 조립 몰드 천천히 닫기 (좌, 우로 돌려가며 몰드 내 trap된 공기 빼주면서 시행
|  |  |  | 몰드 결착 | 측정장비에 몰드 결착 장비에 몰드 탑재
|  |  |  | PD측정 | 측정 시작 측정 및 압연밀도 기록
|  |  |  | 장비 세척 | 세정 파우더 폐기 및 몰드 세척 (물, 아세톤), 건조
|  |  |  | Data 정리 | Data 추출 및 정리
| 전극 porosity 측정 |  |  | 전극 압연 | Roll press의 press 두께를 조절하여 압연 두께 제어
|  |  |  | 두께 및 무게 측정 | 코인셀 양극 타발기로 타발 후 두께 및 무게 측정
|  |  |  | 기공률 계산 | 두께 및 무게 측정치를 활용하여 기공률 계산

## 보조1-2_세부공정_분석_리사이클 (hidden)
LEVEL 0 | LEVEL 1,2 | LEVEL 2 | LEVEL 3 | LEVEL 4 | LEVEL 5
실험 분류 | 공정 | 실험/분석법 상세 | 실험 목적 | Process step or SOP | 상세 설명
| BET 측정 |  |  | 샘플링 | 비어있는 BET 초자의 무게 측정 -> 초자에 샘플 투입 (powder 0.2~2g/밀도가 낮은 샘플은 g수를 더 낮춰서 투입) -> 초자 neck부분에 묻어있는 시료는 면봉으로 닦아주기, 전처리 장비에 초자 연결
|  |  |  | 전처리 | 300℃ 진공상태에서 2시간동안 전처리 진행 (pore V.이 큰 원료의 경우, 전처리 시간 증가) --> 상온으로 식히기
|  |  |  | 무게 측정 | 전처리 진행한 샘플이 담긴 BET 초자의 무게 측정-> 샘플 무게 계산
|  |  |  | 튜브장착 및 액체질소 투입 | BET 장비에 초자 장착 -> 가스보관실에서 액체 질소 소분 후 장비 용기에 덜어주기, 측정 패턴/파일명 등 설정
|  |  |  | 측정 | 측정 시작 (장비에 따라 2개 소재 동시 분석 가능)
|  |  |  | Data 정리 | data 추출 및 정리 (그래프 그리기, pore 크기별 비율 계산 등)
|  |  |  | 세척 및 정리 | 사용한 초자 세척 및 정리
| PSD 분석 |  |  | 샘플링 | 양극재 powder 드라이품에서 소분, 분산제 (triton-X,1% sol) 준비, 3차 증류수 받기 -> 분산액 제조 (powder ~0.04g + 분산제 0.1ml, DI water 10g)
|  |  |  | 장비세팅 | 고형분 장비를 켠 후 DI water를 통해 background를 측정한다.
|  |  |  | 전처리 | 분산액이 담긴 vial에 대해 외부 초음파 처리 2min
|  |  |  | 샘플 loading 및 측정 | 장비에 분산액 투입 및 측정 시작 (현재 SOP는 기본 3회 측정으로 setting 되어 있음)
|  |  |  | 장비 세척 및 정리 | 측정 장비를 세척한다.
|  |  |  | Data 정리 | data 추출 (vol. /Num. 기준 각각) 및 정리/그래프 그리기, (측정 및 클리닝에 사용되는 폐수 주기적으로 별도 폐기 필요)
| PD 측정기 (HAN TECH CO.) |  |  | 장비 calibration | 샘플 loading 되지 않은 몰드를 이용하여 9ton까지 pressing 하며 calibration
|  |  |  | 몰드 내 샘플 투입 및 장비 투입 | 1g의 활물질 파우더를 정량하여 몰드에 넣어준 후 장비에 loading
|  |  |  | 샘플 측정 | 1 ~ 9 ton, 1ton 간격으로 압연 두께 측정 및 데이터 기록
|  |  |  | 클리닝 | 클리닝
| XRD 분석 |  |  | 샘플링 | 드라이룸에서 시료 소분 후 분석실 이동 --> 샘플 홀더에 powder 평평하게 샘플링 (한 소재당 3개의 시료/1회 측정), 홀더 주변 클리닝 (에틸알콜 등), 홀더에 샘플명/이름/날짜 수기로 기입, 샘플 홀더 장비에 투입 후 측정 패턴 및 저장 setting - 현재 리사이클팀은 powder 위주 분석 중
|  |  |  | XRD 측정 | XRD 측정
|  |  |  | Data 변환 및 fitting | 분석실 이동 + XRD 측정 컴퓨터에 있는 Eva/ topas 프로그램을 이용하여 data 변환 및 추출
|  |  |  | 세척 및 정리 | 사용한 샘플홀더 세척 및 정리
|  |  |  | 그래프 생성 | 추출한 data로 그래프 생성
| SEM 분석 |  |  | 샘플링 | 샘플홀더에 카본테이프 부착 후, 소량의 powder (혹은 전극) 부착
|  |  |  | 샘플 홀더 장비로 투입 | 분석실로 이동+샘플 홀더 장비로 투입
|  |  |  | 이미지 생성 | 원하는 샘플 SEM 이미지 (입자의 형태를 잘 확인할 수 있는) 확인 후 배율별로 각각 캡쳐 (배율별, SE/BSE 모드 각각 촬영)
|  |  |  | EDS 분석 | EDS 분석
|  |  |  | Data 저장 | Data 저장 후 추출
|  |  |  | 샘플 홀더 자동 배출 | 샘플 홀더 배출
|  |  |  | 샘플 홀더 클리닝 | 샘플 홀더 클리닝
| SEM 분석(이온밀링) |  |  | 이온밀링 | 일부 연구원들은 라이선스를 받아 직접 측정하기도 하나, quality있는 분석과 결과를 위해 분석담당에 분석 의뢰 중
|  |  |  | 전극 단면 분석 (SEM/EDS) | 26년 기준 시료 ~20개 의뢰
| 수분 함량 측정 |  |  | 샘플링 | 전용 바이알에 시료 1g 소분
|  |  |  | 빈 바이알과 샘플소분한 바이알 장착 | Karl Fischer 장비에 위치시킴. (빈 병의 수분 측정 위한 1개 포함)
|  |  |  | 측정 온도 조건 설정 | 원하는 측정 온도 조건 설정
|  |  |  | Calibration | 수분함량 측정 시작 후 장비에 연결된 비커 내 용액의 상태 칼리브레이션 시작
|  |  |  | 측정 | 장비가 설정한 시료의 개수만큼 자동으로 위치 바꿔가며 측정함.
|  |  |  | Data 정리 | data 저장 후 추출
|  |  |  | 세척 및 정리 | 세척및 정리
| 잔류 리튬 측정(LI2CO3, LIOH, LBO) |  |  | 산성, 중성, 염기성 표준 용액으로 장비 calibraition
1 g의 활물질을 정량하고 3차 증류수와 혼합하여 mixing
감압필터를 사용하여 혼합 용액 추출
필터링 된 용액을 잔류 리튬 측정장치를 사용하여 측정
3차 증류수를 사용하여 장비 세척
| ICP 분석 |  |  | 분석 담당 의뢰중 | 분석 의뢰 (분석담당), '26년 기준 ~10개 시료 분석 의뢰
| IC 분석 |  |  | 분석팀 의뢰_미량(약 1g 수준) 시료 분석 의뢰, 분석팀 SOP 활용
| 탄소 성분 분석 |  |  | 분석팀 의뢰_미량(약 1g 수준) 시료 분석 의뢰, 분석팀 SOP 활용
| DSC 분석 |  |  | 분석팀 의뢰_미량(약 1g 수준) 시료 분석 의뢰, 분석팀 SOP 활용
| TGA 분석 |  |  | 분석팀 의뢰_미량(약 1g 수준) 시료 분석 의뢰, 분석팀 SOP 활용
| XPS |  |  | 분석팀 의뢰_미량(약 1g 수준) 시료 분석 의뢰, 분석팀 SOP 활용
| RAMAN |  |  | 분석팀 의뢰_미량(약 1g 수준) 시료 분석 의뢰, 분석팀 SOP 활용
| FT-IR 분석 |  |  | 분석팀 의뢰_미량(약 1g 수준) 시료 분석 의뢰, 분석팀 SOP 활용
| AES |  |  | 분석팀 의뢰_미량(약 1g 수준) 시료 분석 의뢰, 분석팀 SOP 활용
| TEM/EDS/EDP |  |  | 분석팀 의뢰_미량(약 1g 수준) 시료 분석 의뢰, 분석팀 SOP 활용
| Slurry 유변물성 측정 |  |  | 슬러리 샘플링 | 주사기에 슬러리 11ml 샘플링 (샘플 1종당 4개) 후 1개를 제외하고 3개는 상온 챔버에 보관
|  |  |  | Calibraton | 장비 calibration 진행 -> geomerty 장착 후 calibration 추가 진행 (장비 오류 확인 작업), 4회 반복 (0, 1, 2, 7일)
|  |  |  | 슬러리 투입 | 주사기로 슬러리 9-11ml 투입 후 측정 조건/저장 setting
|  |  |  | 슬러리 유변물성 측정 | 유변 물성 측정 (시퀀스에 따라 측정소요 시간 달라짐)
|  |  |  | Data 정리 | data 추출 및 초기 점도 대비 1, 2, 7일차 점도 변화율 계산/정리 (data 정리는 동일 시료 한번에 정리)
|  |  |  | 사용한 장비세척 | 사용한 장비 세척
| 전극 porosity 측정 |  |  | 전극 압연 | Roll press의 press 두께를 조절하여 압연 두께 제어
|  |  |  | 두께 및 무게 측정 | 코인셀 양극 타발기로 타발 후 두께 및 무게 측정
|  |  |  | 기공률 계산 | 두께 및 무게 측정치를 활용하여 기공률 계산
| 90도 peel-off 측정 |  |  | 시편 준비 | 슬라이드 글라스/3M tape에 전극을 일정 길이로 부착
|  |  |  | 장비 로딩 | UTM 장비에 시편 로딩
|  |  |  | 측정 | 90도 방향으로 전극을 peel-off 하면서 단락 측정 시작
|  |  |  | Data 정리 | 단락 시점 데이터 정리

## 보조1-3_세부공정_분석_전구체 (hidden)
LEVEL 0 | LEVEL 1,2 | LEVEL 2 | LEVEL 3 | LEVEL 4 | LEVEL 5
실험 분류 | 공정 | 실험/분석법 상세 | 실험 목적 | Process step or SOP | 상세 설명
| PSD 측정 |  |  | 샘플링 | 분산액 제조 (Powder + 분산제 + DI Water) powder 드라이품에서 소분, 분산제 (triton-X,1% sol) 준비, 3차 증류수 받기 -> 분산액 제조 (powder ~0.04g + 분산제 0.1ml, DI water 10g)
|  |  |  | 장비 세팅 | 고형분 장비를 켠 후 DI water를 통해 background를 측정한다.
|  |  |  | 전처리 | 분산액이 담긴 vial에 대해 외부 초음파 처리 1min
|  |  |  | 샘플 loading 및 측정 | 장비에 분산액 투입 및 측정 시작
|  |  |  | 장비 세척 및 정리 | 측정 장비를 세척한다.
|  |  |  | Data 정리 | data 추출 (vol. /Num. 기준 각각) 및 정리/그래프 그리기, (측정 및 클리닝에 사용되는 폐수 주기적으로 별도 폐기 필요)
| SEM 분석 |  |  | 샘플링 | 샘플홀더에 카본테이브 부착 후, 소량의 powder (혹은 전극) 부착
|  |  |  | 샘플 홀더 장비로 투입 | 샘플 홀더 장비로 투입
|  |  |  | 이미지 생성 | 원하는 샘플 SEM 이미지 (입자의 형태를 잘 확인할 수 있는) 확인 후 배율별로 각각 캡쳐
|  |  |  | EDS 분석 | EDS 분석
|  |  |  | Data 저장 | Data 저장 후 추출
|  |  |  | 샘플 홀더 자동 배출 | 샘플 홀더 배출
|  |  |  | 샘플 홀더 클리닝 | 샘플 홀더 클리닝
| SEM 분석 (이온밀링) |  |  | 이온밀링 | 일부 연구원들은 라이선스를 받아 직접 측정하기도 하나, quality있는 분석과 결과를 위해 분석담당에 분석 의뢰 중
|  |  |  | 전극 단면 분석 (SEM/EDS) | 26년 기준 시료 ~20개 의뢰
| XRD |  |  | 샘플 소분 | 시료 소분 후 분석실 이동
|  |  |  | 샘플링 | ①샘플 홀더에 powder 평평하게 샘플링 ② 홀더 주변 클리닝 (에틸알콜 등), ③ 홀더에 샘플명/이름/날짜 수기로 기입, ④ 샘플 홀더 장비에 투입 후 측정 패턴 및 저장 setting
|  |  |  | XRD 측정 | XRD 측정
|  |  |  | Data 변환 및 fitting | ① Topaz 프로그램 활용하여 Rietveld refinement진행, 필요 데이터 계산 및 추출 (strain, crystal density, lattice parameter, cation mixing, X-size) ② EVA 프로그램 활용하여 (003), (104) peak FWHM 계산 및 추출, raw data는 xy형식 파일로 저장하여 추출 / 결정립 fitting ③xy파일로 raw data불러와 origin 또는 MDS이용해 그래프 생성
|  |  |  | 장비 세척 및 정리 | 사용한 샘플홀더 세척 및 정리
|  |  |  | 그래프 생성 | 추출한 data로 그래프 생성
| BET |  |  | 샘플링 | 비어있는 BET 초자의 무게 측정 -> 초자에 샘플 투입 (powder 0.2~2g/밀도가 낮은 샘플은 g수를 더 낮춰서 투입) -> 초자 neck부분에 묻어있는 시료는 면봉으로 닦아주기, 전처리 장비에 초자 연결
|  |  |  | 전처리 | 300℃ 진공상태에서 2시간동안 전처리 진행 (pore V.이 큰 원료의 경우, 전처리 시간 증가) --> 상온으로 식히기
|  |  |  | 무게 측정 | 전처리 진행한 샘플이 담긴 BET 초자의 무게 측정-> 샘플 무게 계산
|  |  |  | 측정 준비 | BET 장비에 초자 장착 -> 가스보관실에서 액체 질소 소분 후 장비 용기에 덜어주기, 측정 패턴/파일명 등 설정
|  |  |  | 측정 | 측정 시작 (장비에 따라 2개 소재 동시 분석 가능)
|  |  |  | Data 정리 | data 추출 및 정리 (그래프 그리기, pore 크기별 비율 계산 등)
|  |  |  | 장비 세척 및 정리 | 사용한 초자 세척 및 정리
| Tap 밀도 |  |  | 샘플링 | 메스실린더에 시료 40g 계량 후 투입 및 tap밀도 측정기에 장착
|  |  |  | 1000회 tapping | 1000회 tapping
|  |  |  | Tap 밀도 측정 | 메스실린더 부피 확인 및 tap 밀도 계산
|  |  |  | 장비 세척 및 정리 | 사용한 메스실린더 세척 및 정리
| 진밀도 측정 |  |  | 샘플링 | 드라이룸에서 시료 소분 후, 진밀도 전용기에 분체 투입 후 tapping, cap 장착, 측정 조건 및 횟수 등 설정 (온도 안정화 될때까지 대기)
|  |  |  | 측정 | 진밀도 측정
|  |  |  | Data 정리 | data 추출
|  |  |  | 장비 세척 및 정리 | 사용한 초자 세척 및 정리
전구체팀 특수 실험
| 압연 밀도 |  |  | 장비 세팅 | 장비에 빈 몰드 로딩 뒤 원점 측정. (같은 몰드 사용한 연속측정 시 본 step 생략)
|  |  |  | 계량 | 몰드 회수 후 파우더 계량 (2ton: 5.0g, 9ton: 3.0g)
|  |  |  | 측정 전 전처리 | 몰드 뚜껑 부분 열고 파우더 투입. 파우더 넘침 방지 위해 테이블을 몰드 바닥면으로 쳐서 다지기 (절반 정도 넣고 시행, 총 2회)
|  |  |  | 몰드 조립 | 몰드 천천히 닫기 (좌, 우로 돌려가며 몰드 내 trap된 공기 빼주면서 시행
|  |  |  | 측정장비에 몰드 결착 | 장비에 몰드 탑재
|  |  |  | 측정시작 | 측정 및 압연밀도 기록
|  |  |  | 세정 | 파우더 폐기 및 몰드 세척 (물, 아세톤), 건조
|  |  |  | Data 정리 | data 추출 및 정리
| 이온밀링 |  |  | 샘플 전처리 | 홀더에 carbon tape 부착 뒤 전극 loading
|  |  |  | 샘플 위치 조정 | 이온밀링 홀더에 샘플 결착 후 광학현미경으로 보며 샘플 위치 정밀 조정
|  |  |  | 샘플 결착 및 장비 셋업 | 이온밀링 챔버 오픈 및 결착
|  |  |  | 이온밀링 진행 | 이온밀링 챔버 vacuum 뒤 이온밀링 시행

## 보조1-4_세부공정_분석_양극재선행 (hidden)
LEVEL 0 | LEVEL 1,2 | LEVEL 2 | LEVEL 3 | LEVEL 4 | LEVEL 5
실험 분류 | 공정 | 실험/분석법 상세 | 실험 목적 | Process step or SOP | 상세 설명
| PSD 측정 |  |  | 샘플링 | 분산액 제조 (Powder + 분산제 + DI Water) powder 드라이품에서 소분, 분산제 (triton-X,1% sol) 준비, 3차 증류수 받기 -> 분산액 제조 (powder ~0.04g + 분산제 0.1ml, DI water 10g)
|  |  |  | 장비 세팅 | 고형분 장비를 켠 후 DI water를 통해 background를 측정한다.
|  |  |  | 전처리 | 분산액이 담긴 vial에 대해 외부 초음파 처리 1min
|  |  |  | 샘플 loading 및 측정 | 장비에 분산액 투입 및 측정 시작
|  |  |  | 장비 세척 및 정리 | 측정 장비를 세척한다.
|  |  |  | Data 정리 | data 추출 (vol. /Num. 기준 각각) 및 정리/그래프 그리기, (측정 및 클리닝에 사용되는 폐수 주기적으로 별도 폐기 필요)
| SEM 분석 |  |  | 샘플링 | 샘플홀더에 카본테이브 부착 후, 소량의 powder (혹은 전극) 부착
|  |  |  | 샘플 홀더 장비로 투입 | 샘플 홀더 장비로 투입
|  |  |  | 이미지 생성 | 원하는 샘플 SEM 이미지 (입자의 형태를 잘 확인할 수 있는) 확인 후 배율별로 각각 캡쳐
|  |  |  | EDS 분석 | EDS 분석
|  |  |  | Data 저장 | Data 저장 후 추출
|  |  |  | 샘플 홀더 자동 배출 | 샘플 홀더 배출
|  |  |  | 샘플 홀더 클리닝 | 샘플 홀더 클리닝
| SEM 분석 (이온밀링) |  |  | 이온밀링 | 일부 연구원들은 라이선스를 받아 직접 측정하기도 하나, quality있는 분석과 결과를 위해 분석담당에 분석 의뢰 중
|  |  |  | 전극 단면 분석 (SEM/EDS) | 26년 기준 시료 ~20개 의뢰
| XRD |  |  | 샘플 소분 | 시료 소분 후 분석실 이동
|  |  |  | 샘플링 | ①샘플 홀더에 powder 평평하게 샘플링 ② 홀더 주변 클리닝 (에틸알콜 등), ③ 홀더에 샘플명/이름/날짜 수기로 기입, ④ 샘플 홀더 장비에 투입 후 측정 패턴 및 저장 setting
|  |  |  | XRD 측정 | XRD 측정
|  |  |  | Data 변환 및 fitting | ① Topaz 프로그램 활용하여 Rietveld refinement진행, 필요 데이터 계산 및 추출 (strain, crystal density, lattice parameter, cation mixing, X-size) ② EVA 프로그램 활용하여 (003), (104) peak FWHM 계산 및 추출, raw data는 xy형식 파일로 저장하여 추출 / 결정립 fitting ③xy파일로 raw data불러와 origin 또는 MDS이용해 그래프 생성
|  |  |  | 장비 세척 및 정리 | 사용한 샘플홀더 세척 및 정리
|  |  |  | 그래프 생성 | 추출한 data로 그래프 생성
| BET |  |  | 샘플링 | 비어있는 BET 초자의 무게 측정 -> 초자에 샘플 투입 (powder 0.2~2g/밀도가 낮은 샘플은 g수를 더 낮춰서 투입) -> 초자 neck부분에 묻어있는 시료는 면봉으로 닦아주기, 전처리 장비에 초자 연결
|  |  |  | 전처리 | 300℃ 진공상태에서 2시간동안 전처리 진행 (pore V.이 큰 원료의 경우, 전처리 시간 증가) --> 상온으로 식히기
|  |  |  | 무게 측정 | 전처리 진행한 샘플이 담긴 BET 초자의 무게 측정-> 샘플 무게 계산
|  |  |  | 측정 준비 | BET 장비에 초자 장착 -> 가스보관실에서 액체 질소 소분 후 장비 용기에 덜어주기, 측정 패턴/파일명 등 설정
|  |  |  | 측정 | 측정 시작 (장비에 따라 2개 소재 동시 분석 가능)
|  |  |  | Data 정리 | data 추출 및 정리 (그래프 그리기, pore 크기별 비율 계산 등)
|  |  |  | 장비 세척 및 정리 | 사용한 초자 세척 및 정리
| Tap 밀도 |  |  | 샘플링 | 메스실린더에 시료 40g 계량 후 투입 및 tap밀도 측정기에 장착
|  |  |  | 1000회 tapping | 1000회 tapping
|  |  |  | Tap 밀도 측정 | 메스실린더 부피 확인 및 tap 밀도 계산
|  |  |  | 장비 세척 및 정리 | 사용한 메스실린더 세척 및 정리
| 진밀도 측정 |  |  | 샘플링 | 드라이룸에서 시료 소분 후, 진밀도 전용기에 분체 투입 후 tapping, cap 장착, 측정 조건 및 횟수 등 설정 (온도 안정화 될때까지 대기)
|  |  |  | 측정 | 진밀도 측정
|  |  |  | Data 정리 | data 추출
|  |  |  | 장비 세척 및 정리 | 사용한 초자 세척 및 정리
양그재선행팀 특수 실험
| 압연 밀도 |  |  | 장비 세팅 | 장비에 빈 몰드 로딩 뒤 원점 측정. (같은 몰드 사용한 연속측정 시 본 step 생략)
|  |  |  | 계량 | 몰드 회수 후 파우더 계량 (2ton: 5.0g, 9ton: 3.0g)
|  |  |  | 측정 전 전처리 | 몰드 뚜껑 부분 열고 파우더 투입. 파우더 넘침 방지 위해 테이블을 몰드 바닥면으로 쳐서 다지기 (절반 정도 넣고 시행, 총 2회)
|  |  |  | 몰드 조립 | 몰드 천천히 닫기 (좌, 우로 돌려가며 몰드 내 trap된 공기 빼주면서 시행
|  |  |  | 측정장비에 몰드 결착 | 장비에 몰드 탑재
|  |  |  | 측정시작 | 측정 및 압연밀도 기록
|  |  |  | 세정 | 파우더 폐기 및 몰드 세척 (물, 아세톤), 건조
|  |  |  | Data 정리 | data 추출 및 정리
| 입자깨짐 분석 |  |  | Pellet 만들기 | Pellet density 측정과 동일 protocol로 press 진행
|  |  |  | 측정 전 전처리 | press된 샘플을 몰드에서 분해 후 유발로 입자 뭉침을 풀어줌
|  |  |  | 측정 | PSD와 동일 프로토콜로 delta PSD 측정
|  |  |  | Data 비교 및 결과정리 | press 전/후 D50 변화량, 1um 이하 미분량을 계산하여 입자깨짐 결과로 정리

## 보조1-5_세부공정_분석_음극재 (hidden)
LEVEL 0 | LEVEL 1,2 | LEVEL 2 | LEVEL 3 | LEVEL 4 | LEVEL 5
실험 분류 | 공정 | 실험/분석법 상세 | 실험 목적 | Process step or SOP | 상세 설명
| PSD 측정 |  |  | 샘플링 | 분산액 제조 (Powder + 분산제 + DI Water) powder 드라이품에서 소분, 분산제 (triton-X,1% sol) 준비, 3차 증류수 받기 -> 분산액 제조 (powder ~0.04g + 분산제 0.1ml, DI water 10g)
|  |  |  | 장비 세팅 | 고형분 장비를 켠 후 DI water를 통해 background를 측정한다.
|  |  |  | 전처리 | 분산액이 담긴 vial에 대해 외부 초음파 처리 1min
|  |  |  | 샘플 loading 및 측정 | 장비에 분산액 투입 및 측정 시작
|  |  |  | 장비 세척 및 정리 | 측정 장비를 세척한다.
|  |  |  | Data 정리 | data 추출 (vol. /Num. 기준 각각) 및 정리/그래프 그리기, (측정 및 클리닝에 사용되는 폐수 주기적으로 별도 폐기 필요)
| SEM 분석 |  |  | 샘플링 | 샘플홀더에 카본테이브 부착 후, 소량의 powder (혹은 전극) 부착
|  |  |  | 샘플 홀더 장비로 투입 | 샘플 홀더 장비로 투입
|  |  |  | 이미지 생성 | 원하는 샘플 SEM 이미지 (입자의 형태를 잘 확인할 수 있는) 확인 후 배율별로 각각 캡쳐
|  |  |  | EDS 분석 | EDS 분석
|  |  |  | Data 저장 | Data 저장 후 추출
|  |  |  | 샘플 홀더 자동 배출 | 샘플 홀더 배출
|  |  |  | 샘플 홀더 클리닝 | 샘플 홀더 클리닝
| SEM 분석 (이온밀링) |  |  | 이온밀링 | 일부 연구원들은 라이선스를 받아 직접 측정하기도 하나, quality있는 분석과 결과를 위해 분석담당에 분석 의뢰 중
|  |  |  | 전극 단면 분석 (SEM/EDS) | 26년 기준 시료 ~20개 의뢰
| 슬러리 유변물성 측정 |  |  | 샘플링 | 주사기에 슬러리 11ml 샘플링 (샘플 1종당 4개) 후 1개를 제외하고 3개는 상온 챔버에 보관
|  |  |  | calibraton | 장비 calibration 진행 -> geomerty 장착 후 calibration 추가 진행 (장비 오류 확인 작업), 4회 반복 (0, 1, 2, 7일)
|  |  |  | 슬러리 투입 | 주사기로 슬러리 9-11ml 투입 후 측정 조건/저장 setting
|  |  |  | 슬러리 유변물성 측정 | 유변 물성 측정 (시퀀스에 따라 측정소요 시간 달라짐)
|  |  |  | Data 정리 | data 추출 및 초기 점도 대비 1, 2, 7일차 점도 변화율 계산/정리 (data 정리는 동일 시료 한번에 정리)
|  |  |  | 장비 세척 및 정리 | 사용한 장비 세척
| XRD |  |  | 샘플 소분 | 시료 소분 후 분석실 이동
|  |  |  | 샘플링 | ①샘플 홀더에 powder 평평하게 샘플링 ② 홀더 주변 클리닝 (에틸알콜 등), ③ 홀더에 샘플명/이름/날짜 수기로 기입, ④ 샘플 홀더 장비에 투입 후 측정 패턴 및 저장 setting
|  |  |  | XRD 측정 | XRD 측정
|  |  |  | Data 변환 및 fitting | ① Topaz 프로그램 활용하여 Rietveld refinement진행, 필요 데이터 계산 및 추출 (strain, crystal density, lattice parameter, cation mixing, X-size) ② EVA 프로그램 활용하여 (003), (104) peak FWHM 계산 및 추출, raw data는 xy형식 파일로 저장하여 추출 / 결정립 fitting ③xy파일로 raw data불러와 origin 또는 MDS이용해 그래프 생성
|  |  |  | 장비 세척 및 정리 | 사용한 샘플홀더 세척 및 정리
|  |  |  | 그래프 생성 | 추출한 data로 그래프 생성
| BET |  |  | 샘플링 | 비어있는 BET 초자의 무게 측정 -> 초자에 샘플 투입 (powder 0.2~2g/밀도가 낮은 샘플은 g수를 더 낮춰서 투입) -> 초자 neck부분에 묻어있는 시료는 면봉으로 닦아주기, 전처리 장비에 초자 연결
|  |  |  | 전처리 | 300℃ 진공상태에서 2시간동안 전처리 진행 (pore V.이 큰 원료의 경우, 전처리 시간 증가) --> 상온으로 식히기
|  |  |  | 무게 측정 | 전처리 진행한 샘플이 담긴 BET 초자의 무게 측정-> 샘플 무게 계산
|  |  |  | 측정 준비 | BET 장비에 초자 장착 -> 가스보관실에서 액체 질소 소분 후 장비 용기에 덜어주기, 측정 패턴/파일명 등 설정
|  |  |  | 측정 | 측정 시작 (장비에 따라 2개 소재 동시 분석 가능)
|  |  |  | Data 정리 | data 추출 및 정리 (그래프 그리기, pore 크기별 비율 계산 등)
|  |  |  | 장비 세척 및 정리 | 사용한 초자 세척 및 정리
| Tap 밀도 |  |  | 샘플링 | 메스실린더에 시료 40g 계량 후 투입 및 tap밀도 측정기에 장착
|  |  |  | 1000회 tapping | 1000회 tapping
|  |  |  | Tap 밀도 측정 | 메스실린더 부피 확인 및 tap 밀도 계산
|  |  |  | 장비 세척 및 정리 | 사용한 메스실린더 세척 및 정리
| 진밀도 측정 |  |  | 샘플링 | 드라이룸에서 시료 소분 후, 진밀도 전용기에 분체 투입 후 tapping, cap 장착, 측정 조건 및 횟수 등 설정 (온도 안정화 될때까지 대기)
|  |  |  | 측정 | 진밀도 측정
|  |  |  | Data 정리 | data 추출
|  |  |  | 장비 세척 및 정리 | 사용한 초자 세척 및 정리
| 전극 접착력 측정 |  |  | 샘플링 | 전극 접착력 size (2*10cm)로 전극 타발
|  |  |  | 슬라이드 글라스에 양면테이프 부착 | 슬라이드 글라스에 양면테이프 부착
|  |  |  | 슬라이드 글라스에 전극 부착 | 테이프 위에 타발한 전극 부착
|  |  |  | 롤러 작업 | 전극 부착된 슬라이드 글라스 롤링 작업 왕복 10회
|  |  |  | 접착력 측정기에 부착 | 접착력 측정기에 슬라이드글라스 부착
|  |  |  | 접착력 측정 | 전극 접착력 측정 (90도, peel-off), 한소재당 4-5개 측정
|  |  |  | Data 정리 | data 추출 및 정리
| 수분 함량 측정 |  |  | 샘플링 | 전용 바이알에 시료 1g 소분
|  |  |  | 바이알 장착 | Karl Fischer 장비에 위치시킴. (빈 병의 수분 측정 위한 1개 포함)
|  |  |  | 측정 온도 조건 설정 | 원하는 측정 온도 조건 설정
|  |  |  | Calibration | 수분함량 측정 시작 후 장비에 연결된 비커 내 용액의 상태 칼리브레이션 시작
|  |  |  | 측정 | 장비가 설정한 시료의 개수만큼 자동으로 위치 바꿔가며 측정함.
|  |  |  | Data 정리 | data 저장 후 추출
|  |  |  | 장비 세척 및 정리 | 세척및 정리
음극재 1팀 특수 실험
| Slurry gas 발생량 측정 |  |  | 샘플링 | Al pouch 외관에 샘플명/날짜 등 기입 | 음극재 1팀 특수 실험
|  |  |  | 슬러리 투입 | gas 발생 평가용 슬러리 20g을 Al pouch에 투입 (동일 시료 당 2개 - 반복 측정 및 온도 변경 측정) | 음극재 1팀 특수 실험
|  |  |  | 파우치 실링 | 진공 sealing 장비를 이용하여 degas 및 실링, pouch cutting 포함 | 음극재 1팀 특수 실험
|  |  |  | 부피 측정 | Al pouch를 DI water가 있는 메스실린더에 넣고, 초기 부피 측정 | 음극재 1팀 특수 실험
|  |  |  | 세척 후 보관 | Pouch 외관에 묻은 물기 (수분) 닦아서 제거 -> 40℃ 항온 챔버에 Al pouch 보관 | 음극재 1팀 특수 실험
|  |  |  | 시간별 부피 측정 | 1일차 : 40℃ 항온 챔버에 Al pouch를 꺼냄 --> 5~10min 정도 상온에서 대기 (온도를 내리기 위한 목적) --> Al pouch를 DI water가 있는 메스실린더에 넣고, 1일차 부피 측정 -> Pouch 외관에 묻은 물기 (수분) 닦아서 제거 --> 40℃ 항온 챔버에 Al pouch 보관 (위 과정을 1, 2, 7일차까지 반복) 같은 pouch로 3일 추가 측정 | 음극재 1팀 특수 실험
|  |  |  | Data 정리 | 0일차 초기 두께 대비 1, 2, 7일차 Al pouch의 부피 증가량 계산 후 data정리 (표 또는 그래프) | 음극재 1팀 특수 실험
|  |  |  | 장비 세척 및 정리 | Al pouch 폐기 (pouch open한 후 폐슬러리 별도 보관함에 투입 과정 포함) | 음극재 1팀 특수 실험

## 보조1-6_세부공정_분석_전해질 (hidden)
LEVEL 0 | LEVEL 1,2 | LEVEL 2 | LEVEL 3 | LEVEL 4 | LEVEL 5
실험 분류 | 공정 | 실험/분석법 상세 | 실험 목적 | Process step or SOP | 상세 설명
| 전해질 제조 |  |  | 원소재 물성을 고려 조성 선정 및 제조 | 1. salt 및 첨가제 계량 2. 용매 첨가 후 교반 (salt가 용매에 용해되는 과정에서의 발열 주의) 3. 100% 용해된 전해질 저온 보관 고온에서 경시 우려가 있는 물질 첨가시 전해질 온도 낮춘 후 첨가 필요(소재특성을 고려한 투입순서 및 시점 고려 필요) | 전해질 팀 특수 실험
| 전해질 HF 측정(상온) |  |  | 적정용액 준비 | 한 샘플 3회 정도 측정 (상온 수계, 적정용액 NaOH 0.01N) HF 측정 전 DOS 키를 눌러 tube에 있는 공기를 빼준다. STOP (FILL)을 눌러 vessel을 채워준다. | 전해질 팀 특수 실험
|  |  |  | 증류수 준비 | 100 mL 비커에 3차 증류수를 60mL 정도 채운다. | 전해질 팀 특수 실험
|  |  |  | 교반 | 2개의 probe를 담그고 stirring을 시작한다. (probe가 stirring bar에 닿지 않게 주의) | 전해질 팀 특수 실험
|  |  |  | 샘플 정량화 | 3 mL syringe에 1.0~1.5 mL의 샘플을 주입한다. | 전해질 팀 특수 실험
|  |  |  | 샘플 정량화 | 샘플 + syringe를 저울의 비커에 넣고 zero 해 준다. | 전해질 팀 특수 실험
|  |  |  | 샘플 투입 | 샘플을 비커에 주입한다. (샘플이 비커 벽에 묻지 않게 주의) | 전해질 팀 특수 실험
|  |  |  | 측정 및 데이터 확보 | Start를 누른다. “Sample size”가 화면에 나오면 빈 syringe를 저울의 비커에 넣고 측정되는 마이너스 값 (샘플의 무게)을 입력 후 Enter 키를 누른다.(데이터 확인) | 전해질 팀 특수 실험
|  |  |  | 세정 | Probe 세척: 아세톤으로 세척 후 3차 증류수로 세척(probe는 반드시 보관 액에 넣어 준다) 비커 세척: 아세톤으로 세척 후 60oC 오븐 보관 | 전해질 팀 특수 실험
| 전해질 HF 측정(저온) |  |  | 적정용액 준비 | 한 샘플 3회 정도 측정 (저온 수계, 4 oC , 적정용액 NaOH 0.1N) HF 측정 전 DOS 키를 눌러 tube에 있는 공기를 빼준다. STOP (FILL)을 눌러 vessel을 채워준다. | 전해질 팀 특수 실험
|  |  |  | 증류수 준비 | 250 mL 비커에 3차 증류수를 100mL 정도 채운다. 이때 비커를 얼음 base에서 stirring하여 증류수 온도가 3~4℃가 될 수 있도록 한다. | 전해질 팀 특수 실험
|  |  |  | 교반 | 2개의 probe를 담그고 stirring을 시작한다. (probe가 stirring bar에 닿지 않게 주의) | 전해질 팀 특수 실험
|  |  |  | 샘플 정량화 | 15 - 20 mL의 샘플을 준비한다. | 전해질 팀 특수 실험
|  |  |  | 샘플 정량화 | 샘플 + bottle (혹은 syringe)를 저울의 비커에 넣고 zero 해 준다. | 전해질 팀 특수 실험
|  |  |  | 샘플 투입 | 샘플을 비커에 주입한다. (샘플이 비커 벽에 묻지 않게 주의) Start를 누른다. | 전해질 팀 특수 실험
|  |  |  | 측정 및 데이터 확보 | “Sample size”가 화면에 나오면 빈 bottle (혹은 syringe)를 저울의 비커에 넣고 측정되는 마이너스 값 (샘플의 무게)을 입력 후 Enter 키를 누른다. 적정이 완료되면 data가 자동으로 프린트 된다. | 전해질 팀 특수 실험
|  |  |  | 세정 | Probe 세척: 아세톤으로 세척 후 3차 증류수로 세척(probe는 반드시 보관 액에 넣어 준다.) 비커 세척: 아세톤으로 세척 후 60oC 오븐 보관 | 전해질 팀 특수 실험
| 전해질 수분 함량 측정 |  |  | 샘플 정량화 | 한 샘플 3회 정도 측정 화면에 “ready”가 나와있으면 (or COND 지시 등이 안정되면) 수분 측정 가능. “ready”가 뜨지 않을 경우 담당자에게 문의. 1mL syringe에 0.7~1.0mL의 샘플을 주입한다. | 전해질 팀 특수 실험
|  |  |  | 샙플 정량화 | 샘플 + syringe를 저울의 비커에 넣고 zero 해 준다. | 전해질 팀 특수 실험
|  |  |  | 적정준비 | 화면에 “ready”가 나온 것을 (or COND 지시 등이 안정되면) 확인하고 Start 키를 누른다. (drift 값 5~7 수준 확인, Voltage 45mV수준 확인  Ready 조건). | 전해질 팀 특수 실험
|  |  |  | 샘플투입 | “Sample size”가 화면에 나오면 샘플을 주입한다. | 전해질 팀 특수 실험
|  |  |  | 측정 | 빈 syringe를 저울의 비커에 넣고 측정되는 마이너스 값 (샘플의 무게)을 입력 후 Enter 키를 누른다. 적정이 완료되면 화면에 나타난 값을 읽는다 | 전해질 팀 특수 실험
| 전해질 이온 전도도 측정 |  |  | 온도 setting | Ionic conductivity meter와 표준용액을 setup 하고 장비 aging과 표준용액의 온도 평형을 위해 10분간 대기한다. | 전해질 팀 특수 실험
|  |  |  | 표준소재 투입 | 표준용액을 15ml Nalgene Bottle 하단 neck까지(15ml) 채운 후 Probe의 온도선 이상 잠기도록 Probe를 탐침한다. 팔콘 튜브(15ml)사용 시 전해액 4-5ml를 채워준다. | 전해질 팀 특수 실험
|  |  |  | 표준소재 측정 조건 확보 | 정확한 calibration을 위하여 표준용액의 온도가 25℃ 될 때까지 승온시키며 Display 창에서 아래의 표시가 나타날 수 있도록 승온시간을 충분히 주어준다.<Fig.1> (챔버안에 위치시킨 후 20min soaking시키고 이후 1min이상 측정값에 변화가 없을때를 온도평형시점으로 본다. | 전해질 팀 특수 실험
|  |  |  | 표준소재 측정 및 확인 | 4. 25℃가 되면 Calibration button을 누르고 곧이어 Read button을 눌러서 이온전도도 값이 12.88mS/cm가 나오도록 한다. 이때 사용하는 프로브의 전극셀상수(CC)가 spec과 일치하여 정상상태인지확인한다. | 전해질 팀 특수 실험
|  |  |  | 표준 소재 세정 | Probe는 Acetone을 이용하여 세척하고, blower를 이용하여 잔류 solvent를 모두 제거 후 Acetone의 완전한 기화 및 온도 회복을 위해 3~5분간 방치한다. | 전해질 팀 특수 실험
|  |  |  | 측정 및 세정 | 측정을 완료한 후에는 Water를 이용하여 Probe에 남아있는 salt를 완전히 제거하는 것이 바람직함. ※ Data의 편차가 발생하는 경우 표준 전해액을 이용하여 장비 신뢰성을 확인하는 것이 바람직함.  E2 전해액을(공장 생산품) 표준 전해액으로 선정하여 보관중. | 전해질 팀 특수 실험
| 전해질 점도 측정 |  |  | 점도계 세정 | 점도계 호스에 연결된 DMC 담긴 주사기 피스톤 끝까지 눌러준 후 주사기 제거 25ml 주사기로 아세톤 20ml 주입 (주입 시 주사기 입구 호스에 돌려서 체결 10ml 주입 후 1~2ml 흡입, 다시 5ml 주입 후 1~2ml 흡입, 남은 아세톤 전부 주입) | 전해질 팀 특수 실험
|  |  |  | 점도계 건조 | 에어호스 연결 후 2분간 에어 주입으로 점도계 내부 건조 | 전해질 팀 특수 실험
|  |  |  | 샘플 투입 및 측정 | 6ml 주사기로 시료 5ml 담은 후 점도계 호스에 연결해 4ml 천천히 주입 (빠르게 주입 시 점도계 호스에 기포가 생길 경우 에러 발생하니 주의해서 주입) 시료 주입 후 Start 버튼 눌러서 측정 시작 | 전해질 팀 특수 실험
|  |  |  | 재측정 | 측정 완료 시 Lovis Dyn. Viscosity 값 확인 후 남은 시료 끝까지 주입 및 2번부터 다시 반복 | 전해질 팀 특수 실험
|  |  |  | 점도계 세정 | 모든 시료 측정 완료 시 아세톤으로 두번 세척 및 에어 주입 후 폐액통 비우기 | 전해질 팀 특수 실험
|  |  |  | 보관액 충전 | 6ml 주사기로 DMC (수분 제거 안 해도 됨) 5ml 담은 후 점도계 호스에 연결해 4ml 천천히 주입 (주사기는 꼽힌 상태로 그대로 두기) | 전해질 팀 특수 실험
| 전해질 밀도 측정 |  |  | 샘플 온도 측정 | 한샘플 2회 이상 측정 밀도 측정 전 온도 안정화 목적으로 전해액을 상온에서 3시간 이상 방치 전해액 온도 측정 | 전해질 팀 특수 실험
|  |  |  | 시료투입 | PP Volumetric flask 입구쪽 벽면에 액체가 닿지 않게 전해액을 채운다. 메니스커스 현상을 감안하여 표면 가운데에 해당하는 위치의 눈금을 수평으로 보렴서 시료양을 맞춘다. | 전해질 팀 특수 실험
|  |  |  | 측정 및 계산 | 정확안 Volume으로 넣은 시료의 무게를 부피로 나누어 밀도를 계산한다. 밀도표기시 측정한 온도 기재한다. | 전해질 팀 특수 실험
|  |  |  | 세정 | 측정이 완료된 Volumetric flask는 증류수와 아세톤으로 세척하여 챔버에 보관한다. | 전해질 팀 특수 실험
| 전해질 이온종 측정 |  |  | 측정 샘플 준비 | 용기 용량에 따른 샘플 준비 | 전해질 팀 특수 실험
|  |  |  | 측정 | 분석기, 광원 및 범위 선정 및 측정 | 전해질 팀 특수 실험
| 셀 분석 실험 |  |  | 셀 확보 | SOC, 활성화 조건, 초기, 퇴화 상태 | 전해질 팀 특수 실험
|  |  | 파우치셀 가스분석 | 분석 및 해석 | SEI형성 반응, 산화 환원반응에 의한 가스 거동 해석을 통한 부반응 원인 파악 | 전해질 팀 특수 실험
| 셀 분석 실험 |  |  | 셀 확보 | SOC, 활성화 조건, 초기, 퇴화 상태 | 전해질 팀 특수 실험
|  |  | 파우치셀 전해질 잔량 분석 | 분석 | 방전상태 및 전해액 추출/희석 및 분석 | 전해질 팀 특수 실험
| 셀 분석 실험 |  |  | 셀 확보 | SOC, 활성화 조건, 초기, 퇴화 상태
|  |  | 원통형셀 가스분석 | 분석 및 해석 | SEI형성 반응, 산화 환원반응에 의한 가스 거동 해석을 통한 부반응 원인 파악
| 셀 분석 실험 |  |  | 셀 확보 | SOC, 활성화 조건, 초기, 퇴화 상태 | 전해질 팀 특수 실험
|  |  | 원통형셀 전해질 잔량 분석 | 분석 | 방전상태 및 전해액 추출/희석 및 분석 | 전해질 팀 특수 실험
| 셀 실험_전기화학셀 |  | CV 및 LSV 측정 (글러브박스 內) | 작업 전극 준비 | Working electrode 준비 : 본 측정에서는 지름이 1.6mm 인 Pt disc 전극 (Bioanalytical Systems, Inc., 상품코드 MF-2013)을 사용한다. ALS사의 polishing kit (상품코드 013223)를 사용 Polishing을 진행하여 working electrode의 표면을 일정하게 유지한다. 1) 유리판을 준비하여 alumina pad 를 올려놓고, pad 위에 alumina powder를 뿌린 뒤 전극을 pad와 수직이 되게 손으로 잡고, 원형을 그리면서 polish 한다. 2) 끝난 뒤에는 증류수로 세척하고, air drying 까지 마치면 사용 준비 완료. 일반적으로 CV 측정을 위하여 Pt electrode를 준비할 때는 8자를 그리면서 시계 방향으로 50회, 반시계 방향으로 50회 연마한다. | 전해질 팀 특수 실험
|  |  |  | 기준 및 상대전극 준비 및 셀 구성 | Reference electrode 준비 : 본 측정에서는 Li metal을 사용한다. Reference electrode는 일정한 전위를 유지시키는 역할만 할 뿐 반응에 참여하지 않기 때문에 전극의 면적에 관계없다. Li metal을 너비 약 0.5cm로 자른 후 측정 비커 바닥에 붙여 위치시킨다. 3전극 시스템 set-up : 준비한 we, ce, re를 glove box 내에서 아래 그림과 같이 setting 한다. | 전해질 팀 특수 실험
|  |  |  | 전해질 투입 및 측정 | Ref. 전해액으로 EC/EMC 3/7 (v/v %) LiPF6 1M 전해액을 사용한다. Cycle 별 반응의 변화를 보려고 할 때는 3cycle 이상, 단순 LSV만 보려고 할 때는 1cycle만 돌려도 무방하다. 자세한 Cyclic Voltammogram의 set up 조건은, initial potential을 초기 OCV (0 V)로 시작하여 Ref. (본 실험에서는 Li metal의 전위) 대비 6V 까지 sweep 후 다시 Ref. 대비 3V 까지 돌아오는 cycle을 3번 반복한다는 것이다. 이때 scan rate은 10mV/Sec 이다. 마지막 cycle이 끝나면 initial potential과 같은 OCV까지 sweep후 실험이 종료된다. (Initial potential과 final potential을 따로 설정하지 않아도 상관없음) | 전해질 팀 특수 실험

## 보조1-7_세부공정_분석_분리막 (hidden)
LEVEL 0 | LEVEL 1,2 | LEVEL 2 | LEVEL 3 | LEVEL 4 | LEVEL 5
실험 분류 | 공정 | 실험/분석법 상세 | 실험 목적 | Process step or SOP | 상세 설명
| SEM 분석 |  |  | 샘플링 | 샘플홀더에 카본테이브 부착 후, 소량의 powder (혹은 전극) 부착
|  |  |  | 샘플 홀더 장비로 투입 | 샘플 홀더 장비로 투입
|  |  |  | 이미지 생성 | 원하는 샘플 SEM 이미지 (입자의 형태를 잘 확인할 수 있는) 확인 후 배율별로 각각 캡쳐
|  |  |  | EDS 분석 | EDS 분석
|  |  |  | Data 저장 | Data 저장 후 추출
|  |  |  | 샘플 홀더 자동 배출 | 샘플 홀더 배출
|  |  |  | 샘플 홀더 클리닝 | 샘플 홀더 클리닝
| SEM 분석 (이온밀링) |  |  | 이온밀링 | 일부 연구원들은 라이선스를 받아 직접 측정하기도 하나, quality있는 분석과 결과를 위해 분석담당에 분석 의뢰 중
|  |  |  | 전극 단면 분석 (SEM/EDS) | 26년 기준 시료 ~20개 의뢰
| BET |  |  | 샘플링 | 비어있는 BET 초자의 무게 측정 -> 초자에 샘플 투입 (powder 0.2~2g/밀도가 낮은 샘플은 g수를 더 낮춰서 투입) -> 초자 neck부분에 묻어있는 시료는 면봉으로 닦아주기, 전처리 장비에 초자 연결
|  |  |  | 전처리 | 300℃ 진공상태에서 2시간동안 전처리 진행 (pore V.이 큰 원료의 경우, 전처리 시간 증가) --> 상온으로 식히기
|  |  |  | 무게 측정 | 전처리 진행한 샘플이 담긴 BET 초자의 무게 측정-> 샘플 무게 계산
|  |  |  | 측정 준비 | BET 장비에 초자 장착 -> 가스보관실에서 액체 질소 소분 후 장비 용기에 덜어주기, 측정 패턴/파일명 등 설정
|  |  |  | 측정 | 측정 시작 (장비에 따라 2개 소재 동시 분석 가능)
|  |  |  | Data 정리 | data 추출 및 정리 (그래프 그리기, pore 크기별 비율 계산 등)
|  |  |  | 장비 세척 및 정리 | 사용한 초자 세척 및 정리
분리막 팀 특수 실험
| 분리막 두께 측정 |  |  | 분리막 타발 | 분리막 5 x 5 cm 타발한다. | 분리막 팀 특수 실험
|  |  |  | 분리막 두께 측정 | 분리막의 상/하/좌/우/중앙 5 point 두께 측정한다. | 분리막 팀 특수 실험
| 분리막 무게 측정 |  |  | 분리막 타발 | 분리막 5 x 5 cm 타발한다. | 분리막 팀 특수 실험
|  |  |  | 분리막 무게 측정 | 분리막의 무게를 측정한다. | 분리막 팀 특수 실험
| 분리막 통기성 측정 |  |  | 분리막 타발 | 분리막 5 x 5 cm 타발한다. | 분리막 팀 특수 실험
|  |  |  | 분리막 통기도 측정 | 분리막의 통기도 측정한다. | 분리막 팀 특수 실험
| Puncture stress |  |  | 분리막 타발 후, 장비에 분리막 고정 | 5cm x 5cm 로 타발 된 분리막을 고정한다. | 분리막 팀 특수 실험
|  |  |  | Needle의 위치를 분리막에 맞닿게 위치 조절 | Needle의 위치를 분리막에 맞닿게 위치 조절한다. | 분리막 팀 특수 실험
|  |  |  | 천공 강도 측정 프로그램을 실행 | Nexygen 실행 후 천공 테스트 선택 -> 파일명 설정의 순서로 진행 후 샘플명 입력 후 시작한다. | 분리막 팀 특수 실험
|  |  |  | Data 분석 및 추출 | 데이터를 취득한다. | 분리막 팀 특수 실험
| Tensile strength (인장강도) |  |  | 분리막 타발 | 분리막을 15 mm x 200 mm로 MD/TD 방향 구분하여 6ea 샘플 준비한다 | 분리막 팀 특수 실험
|  |  |  | 장비에 분리막 고정 | 타발된 분리막을 인장 강도 Jig에 100 mm로 고정한다. | 분리막 팀 특수 실험
|  |  |  | 인장 강도 측정 프로그램 실행 | 인장 강도 테스트 선택 -> 파일명 설정의 순서로 진행 후 샘플명 입력 후 시작한다. | 분리막 팀 특수 실험
|  |  |  | Data 분석 및 추출 | 데이터를 취득한다. | 분리막 팀 특수 실험
| Dry 열수축 테스트 |  |  | 분리막 타발하여 준비 | 분리막을 5 x 5 cm 타발한다. | 분리막 팀 특수 실험
|  |  |  | 오븐내에 분리막 가열 진행 | 오븐에 A4 11장 x 11장 스택 사이에 분리막을 넣은 후 30분간 가열 | 분리막 팀 특수 실험
|  |  |  | 수축된 분리막 길이 측정 | 분리막 길이 변화를 MD/TD 방향으로 측정한다. | 분리막 팀 특수 실험
| Wet 열수축 테스트 |  |  | 분리막 타발하여 준비 | 분리막을 5x5cm 로 타발한다. | 분리막 팀 특수 실험
|  |  |  | Al pouch에 분리막을 넣고, 전해액 넣은 후 밀봉 | Al pouch에 분리막을 넣은 후, 전해액을 1g 넣고 밀봉한다 | 분리막 팀 특수 실험
|  |  |  | 30분간 분리막을 가열 | 오븐에 30분 간 방치한다. | 분리막 팀 특수 실험
|  |  |  | 수축된 분리막 길이 측정 | 분리막 길이 변화를 MD/TD 방향으로 측정한다. | 분리막 팀 특수 실험
| 내압축성 분석 |  |  | 분리막 타발 | 분리막을 5 x 5 cm 타발한다. | 분리막 팀 특수 실험
|  |  |  | 내압축전 두께/통기도 측정 | 내압축 진행하기 전 두께/통기도를 측정한다. | 분리막 팀 특수 실험
|  |  |  | heat press 진행 | 설정한 온도/압력/시간 동안 분리막 샘플을 hot press로 누른다 | 분리막 팀 특수 실험
|  |  |  | 압축 후 두께/통기도 측정 | 압축 후 두께/통기도 변화를 확인한다. | 분리막 팀 특수 실험
| TMA 분석 |  |  | 분리막 타발하여 준비 | 0.5 mm x 10 mm로 타발된 분리막 시편이 준비되면 DMA850 장비의 전원을 켜고, Idle 상태가 될 때까지 기다린다. TRIOS 프로그램을 실행하여 DMA850 “Connect”  “Experiment”에서 샘플명을 입력한다. | 분리막 팀 특수 실험
|  |  |  | 장비에 분리막 고정 후 열특성 측정 | 커버를 열어 Tension clamp 간 거리(Position)를 10mm로 설정하고 “Lock” 버튼을 눌러 지그 간 거리를 고정시킨 후 지그에 샘플을 고정시킨다. | 분리막 팀 특수 실험
|  |  |  | 장비에 분리막 고정 후 열특성 측정 | 샘플 고정이 완료되면 장비의 커버를 닫아 잠근 후 “Float” 버튼을 누르고, Measure 버튼을 눌러 측정을 시작한다. | 분리막 팀 특수 실험
|  |  |  | Data 분석 및 추출 | 데이터를 취득한다. | 분리막 팀 특수 실험
| ER 분석 |  |  | 분리막 타발하여 준비 | 19Φ로 분리막을 타발한다. | 분리막 팀 특수 실험
|  |  |  | 코인셀 조립 | 코인셀을 조립한다. | 분리막 팀 특수 실험
|  |  |  | Wetting 진행 | 3시간 이상의 충분한 wetting을 진행한다. | 분리막 팀 특수 실험
|  |  |  | EIS 측정 | EIS 장비를 통해 bulk 저항을 측정하여 ER을 확인한다. | 분리막 팀 특수 실험
|  |  |  | Data 분석 및 추출 | 데이터를 취득한다. | 분리막 팀 특수 실험
| CLSM 분석 |  |  | 샘플링 | 분리막을 타발하여 CLSM 분석 샘플링 진행한다. | 분리막 팀 특수 실험
|  |  |  | CLSM 분석 | CLSM 분석 진행한다. | 분리막 팀 특수 실험
|  |  |  | Data 저장 | 데이터를 취득한다. | 분리막 팀 특수 실험
| 수분 함량 측정 |  |  | 샘플링전 준비 | 무기물 혹은 분리막 타발 후 시료 무게 측정 | 분리막 팀 특수 실험
|  |  |  | 샘플링 | 1) 무기물 ① 측정 저울에 분리막 원단 (5x5cm2 @드라이룸에서 24h 건조)을 올린 후 영점 잡는다. ② 무기물을 원단 위에 올려 [무기물]의 무게를 측정한다. ③ 분리막 원단으로 분리막을 감싼 후 시료를 Vial에 넣고 클램핑한다. ④ Blank 시료 준비한다. (Ref. : 분리막 원단) 2) 분리막 (비교) ① 분리막 무게 측정한 후 Vial에 분리막 넣고 클램핑한다. ② Blank 시료 준비한다 (Ref. : Blank vial) | 분리막 팀 특수 실험
|  |  |  | 장비 측정 진행 | N2밸브 Open Flow rate / Temp. 변경1) 및 확인 Blank 측정(Ref.) 2) 시료 측정 3)  Flow rate / Heater temp. 기본값으로 변경  N2밸브 Close 1) Flow rate / Temp. 변경 : [OK] 버튼 클릭  TEMP1=120℃ 변경후 [OK]  TEMP2=120 ℃ 변경 후 [OK]  Gas 60 ml/min 변경후 [OK] (TEMP 기본값 : TEMP1=150 TEMP2=200 / Gas flow rate =56) 2) Blank 측정 : 리모컨 3번 누르기  LCD화면에 [recall method] 선택한 후 ENTER 누르기  Method : [Oven-Blk] ENTER 누르기  빨간 스위치 올리기  [Stirrer] 버튼 누르기  drift 1.0ug/min 이하 될 때까지 대기  Ref. Vial 시료 로딩하기  Ref. 병 needle로 찌르기  무게 1g 입력  START  graph꺼지면 needle 빼기  STOP | 분리막 팀 특수 실험
|  |  |  | Data 분석 및 추출 | 데이터를 취득한다. | 분리막 팀 특수 실험
| 기공구조분석 |  |  | 분리막 샘플링 | 측정을 위한 분리막을 준비한다. | 분리막 팀 특수 실험
|  |  |  | 원단의 기공 사이즈 확인 및 압축 전/후의 원단의 기공 변형 정도를 파악 | 장비 전원을 켜고 실험용 컴퓨터와 연동되는지 확인한 이후, 압력 밸브와 가스통 밸브를 열어 gauge 공기압을 확인 한다. 그리고 샘플을 홀더에 정확히 끼우고 호스를 연결한다. 컴퓨터에서 Capwin 프로그램을 켜고 Execute → AutoTest를 누른다. Minimum Pressure, Maximum Pressure를 입력하고, Output File Name을 입력 후 “Start Test” 버튼을 눌러 평가를 수행한다 | 분리막 팀 특수 실험
|  |  |  | Data 분석 및 추출 | Mean flow pore diameter 및 Bubble point pore diameter 를 통해 Mean pore와 Max pore size를 확인할 수 있다 | 분리막 팀 특수 실험
| BDV 분석 |  |  | 샘플 준비 | 분리막 5 x 5 cm로 타발하여 20장 준비하고, Al 호일을 타발한다 | 분리막 팀 특수 실험
|  |  |  | 절연파괴전압 측정 | 장비로 BDV값을 측정한다 | 분리막 팀 특수 실험
|  |  |  | Data 분석 | 데이터를 취득한다. | 분리막 팀 특수 실험
| MI |  |  | 샘플 준비 | 분리막 샘플을 준비한다. | 분리막 팀 특수 실험
|  |  |  | 장비 세팅 | 온도가 측정 온도에 도달하면 약 15-30분 정도 일정하게 온도가 유지되도록 기다린다. 드라이브가 상단에 위치하도록 하고 안전커버를 열어준다. Test chamber 를 앞쪽으로 당겨준다. Die를 Test barrel에 넣고, 시료를 test barrel에 채워준다. Test Chamber를 원래 자리로 되돌려 고정하고, Test piston을 결합한다. 안전커버를 닫는다. | 분리막 팀 특수 실험
|  |  |  | 장비 측정 | 메인 화면에 “TEST” 버튼을 누르면 측정이 시작된다. | 분리막 팀 특수 실험
|  |  |  | Data 정리 | 측정이 완료되면 디스플레이 내 결과를 확인하고, 드라이브를 상단 위치에 있는지 확인하고 안전 커버를 연다. Test Piston, Test Barrel, Die 등 공급된 Tool과 적절한 천을 사용해 Cleaning 한다. | 분리막 팀 특수 실험
| Heat Gurley |  |  | 샘플 준비 | 5cm x 5cm 크기로 샘플링된 분리막을 측정 지그에 체결한다. | 분리막 팀 특수 실험
|  |  |  | 장비 세팅 | 샘플을 체결한 다음, 바탕화면의 “Temp_SEC”를 실행하고, 프로그램 좌측 상단의 ➡를 클릭한다음 우측 하단의 🔴 버튼을 클릭하여 녹색으로 활성화시킨다. | 분리막 팀 특수 실험
|  |  |  | 장비 측정 | 마지막으로 중앙 하단의 Temperature 탭에서 적정 패턴을 입력하고, Write, Run을 차례로 클릭하여 Heat gurley를 측정을 시작한다. 측정이 완료되면 바탕화면 data 폴더에 raw data excel file이 생성된다. | 분리막 팀 특수 실험
|  |  |  | Data 정리 | 그래프로 정리하여 분리막별 shut-down 온도 및 melt-down 온도를 비교 분석한다. | 분리막 팀 특수 실험
| Peel strength |  |  | 분리막 타발 | 분리막 2x6 cm으로 타발하여 준비한다 | 분리막 팀 특수 실험
|  |  |  | 슬라이드 글라스에 부착 | 슬라이드 글라스에 양면테이프 부착 후 타발된 분리막을 붙친 후 가로 길이를 1.5 cm로 자른 후 PET 간지를 붙쳐 준비한다 | 분리막 팀 특수 실험
|  |  |  | Peel strength 측정 | UTM장비로 분리막을 떼면서 힘을 측정한다. | 분리막 팀 특수 실험
|  |  |  | Data 정리 | 데이터를 취득한다. (원단-코팅층, 코팅층 내부 결착력 측정) | 분리막 팀 특수 실험
| 점도 측정 |  |  | 슬러리 준비 | 측정용 슬러리를 준비한다 | 분리막 팀 특수 실험
|  |  |  | 코팅층 슬러리 점도 측정 | 코팅층 슬러리 16 mL를 점도 측정기 cell에 넣은 후, 장비에 체결한다. 10 rpm에서 점도를 측정하고, 90 torque가 측정되는 rpm에서 점도를 한 번 더 측정한다. | 분리막 팀 특수 실험
|  |  |  | 장비 세척 | 측정 장비를 세척한다. | 분리막 팀 특수 실험
| 고형분 측정 |  |  | 슬러리 준비 | 측정용 슬러리를 준비한다. | 분리막 팀 특수 실험
|  |  |  | 코팅층 슬러리 고형분 측정 | 코팅층 슬러리 5g을 알루미늄 dish에 올린 후 고형분 장비 측정을 진행한다. | 분리막 팀 특수 실험
| PSD 분석 (분리막) |  |  | 슬러리 준비 | 측정용 슬러리를 준비한다 | 분리막 팀 특수 실험
|  |  |  | 코팅층 슬러리 입도 측정 | 고형분 장비를 켠 후 DI water를 통해 background를 측정한다. 측정 완료 후 스포이드를 이용하여 슬러리를 소량 투입하여 obscuration 값이 설정 범위 (10-30%) 이내로 오도록 한다. Measure sample 버튼을 클릭하여 측정 시작한다. | 분리막 팀 특수 실험
|  |  |  | 장비 세척 | 측정 장비를 세척한다. | 분리막 팀 특수 실험
| Dry 전극-분리막 접착력 |  |  | 분리막/전극 타발 | 분리막과 전극을 타발한다. | 분리막 팀 특수 실험
|  |  |  | Heat press 진행 | 전극과 분리막을 포개어 놓은 후, 서보모터로 라미네이션 진행한다. | 분리막 팀 특수 실험
|  |  |  | 슬라이드 글라스에 부착 | 슬라이드 글라스에 라미된 샘플을 부착한다. | 분리막 팀 특수 실험
|  |  |  | 접착력 측정 | UTM장비로 분리막을 떼면서 힘을 측정한다. | 분리막 팀 특수 실험
|  |  |  | Data 정리 (Dry 상태의 전극-분리막 사이의 접착력 측정) | 데이터를 취득한다. | 분리막 팀 특수 실험
| Wet 전극-분리막 접착력 |  |  | 분리막/전극 타발 | 분리막과 전극을 타발한다. | 분리막 팀 특수 실험
|  |  |  | 모노셀 제작 후 formation 진행 | 모노셀 제작한 후 formation 진행한다. | 분리막 팀 특수 실험
|  |  |  | 슬라이드 글라스 전극-분리막 부착 | 슬라이드 글라스에 활성화된 전극-분리막 부착한다. | 분리막 팀 특수 실험
|  |  |  | 접착력 측정 | UTM장비로 분리막을 떼면서 힘을 측정한다. | 분리막 팀 특수 실험
|  |  |  | Data 정리 (Wet 상태의 전극-분리막 사이의 접착력 측정) | 데이터를 취득한다. | 분리막 팀 특수 실험
| zeta-potential 분석 |  |  | 샘플 준비 | Zeta-potential 분석을 위한 샘플을 준비한다. | 분리막 팀 특수 실험
|  |  |  | zeta-potential 분석 | 슬러리 정전기적 특성 분석을 위한 샘플을 준비한다. | 분리막 팀 특수 실험

## 보조2-1_세부공정_실험_양극재 (hidden)
LEVEL 0 | LEVEL 1,2 | LEVEL 2 | LEVEL 3 | LEVEL 4 | LEVEL 5
실험 분류 | 공정 | 실험/분석법 상세 | 실험 목적 | Process step or SOP | 상세 설명
| 슬러리 제작 | 양극 슬러리 제작 |  | 1차 재료 계량 | 도전재+바인더 premixing 계량 (slurry 제작 전 믹서 사용하여 미리 대량 제조). 손실 방지위해 mixing통 (Nalgene bottle)에 직접 계량
|  |  |  | 2차 계량 | 활물질 계량 (유선지 대신 Al foil 이용) 뒤 mixing통에 혼합 (슬러리 조성은 평가 양극재마다 상이)
|  |  |  | 고형분 맞추기 | 고형분 양 고려하여 NMP 추가 투입
|  |  |  | 1차 믹싱 | 슬러리 1차 혼합 (thinky mixer) (믹싱 rpm 및 시간은 평가 양극재마다 상이)
|  |  |  | 뭉친부분 풀어주기 | Nalgene bottle 개봉 뒤 spatula로 휘저으며 뭉친 부분 풀어주기
|  |  |  | 2차 믹싱 | 슬러리 2차 혼합 (thinky mixer)
|  |  |  | 장비 세척 및 정리 | 믹싱 완료 후 장비 세척 및 정리
| 전극 제작 | 양극 전극 제작 |  | 소재준비 (이송) | 양극 슬러리 준비
|  |  |  | 코팅 | 슬러리를 Al foil 위에 도포한 후, 목표 전극무게 (~420mg/25cm2) 수준이 되도록 doctor blade gap 조절하여 코팅
|  |  |  | 건조 | 코팅된 Al foil이 들뜨거나 기울어져 슬러리 로딩 불균일이 발생하지 않도록 건조과정 동안 고정 필요
|  |  |  | 장비 세척 및 정리 | 사용한 코터 세척 및 정리
|  |  |  | 압연 | 2cm 폭으로 전극 cutting 뒤 target porosity에 맞게 압연기 gap 조절하여 압연 2회 진행 (lab설비 기준)
|  |  |  | 장비 세척 및 정리 | 사용한 압연기 세척 및 정리
| 셀 제작_코인셀 | 코인셀 조립 |  | 코인셀용 양극 타발 | 코인셀용 양/음극 타발 (1소재당 코인셀 4~5개 제조)
|  |  |  | 무게 측정/기록 | 타발된 전극 무게 측정 (target 무게에 젤 적합한 전극 사용), Cu foil 무게 측정
|  |  |  | 두께 측정/기록 | 타발된 전극 두께 측정 (target 두께에 젤 적합한 전극 사용), Cu foil 두께 측정
|  |  |  | Li metal 타발 | 글러브박스 내에 있는 Li metal 소분 -> 드라이룸으로 이동 후 타발+Ni mesh 부착
|  |  |  | 분리막 타발 | 분리막타발
|  |  |  | 부품 준비 | 제작할 코인셀 개수에 맞춰 코인셀용 부품 준비
|  |  |  | 코인셀 조립 | 코인셀 조립 및 클램핑, 에틸알콜로 누액된 전해액 닦기 등
|  |  |  | 코인셀 조립 후 OCV 측정 | OCV 측정
|  | 셀평가 |  | 비어있는 충방전 채널에 코인셀 체결 | 전극 로딩을 반영하여, 0.1/0.005C에 해당하는 current 값 확인, 충방전기 챔버로 이동 후 , 코인셀 체결, 충방전 패턴 설정 및 저장
|  |  |  | 충방전 평가 진행 | 30시간 상온 wetting 후, 충방전 평가 진행
|  |  |  | Data 정리 및 용량/효율 계산 | data추출 및 정리
|  |  |  | 그래프 생성 | 오리진 프로그램으로 그래프 생성
|  |  |  | 비어있는 충방전 채널에 코인셀 체결 | 전극 로딩 반영, C-rate에 해당하는 current값 확인, 충방전기 챔버로 이동 후 , 코인셀 체결, 충방전 패턴 설정 및 저장
|  |  |  | Rate 별 평가 | rate 별 충/방전 평가 진행
|  |  |  | Data 정리 | data추출 및 정리
|  |  |  | 그래프 생성 | 오리진 프로그램으로 그래프 생성
| 셀 제작_모노셀 | 소재 준비 |  | 모노셀 용 전극 타발 | 양/음극 모노셀 타발
|  |  |  | 양/음극 tap 닦기 | tap 부분의 활물질 층 제거
|  |  |  | 전극 V/D 챔버로 이동 | Al foil로 감싼 후 드라이룸 내의 V/D 챔버로 이동
|  |  |  | 전극 건조 | V/D 챔버에서 130℃ 진공상태에서 8시간동안 전극 건조
|  | 모노셀 조립 |  | 실링 후, 모노셀 수작업실 전달 | 실링 후, 모노셀 수작업실 (전지동)에 전달
|  |  |  | 모노셀 조립 | 모노셀 조립
|  |  |  | 수작업실에서 모노셀 수령 | 모노셀 수작업실(전지동)에서 모노셀 수령 후 건조 오븐에 투입
|  |  |  | 모노셀 건조 | 55~60℃ 챔버에서 1~2일 이상 건조
|  | 전해액 주액 |  | 건조된 모노셀 실링 후, degas 장비로 이동 | 건조된 모노셀 실링/ 전해액, 피펫 등 준비 후 degas 장비로 이동 (드라이룸)
|  |  |  | 건조된 모노셀에 전해질을 주액하는 공정 | 건조된 모노셀에 전해액 주액
|  | wetting |  | 전해액 wetting | 진공챔버에서 30초씩 2번 vacuum 시행
|  | 실링 |  | 모노셀 실링 | degas 장비에서 모노셀 실링(진공압착), 수기로 cell number 기입
|  | lamination |  | lamination | lamination 1회 진행 (60~130도, 5~300초)
|  | 활성화 |  | 비어있는 충방전 채널에 모노셀 체결 | 충방전기 챔버로 이동 후 , 모노셀 체결
|  |  |  | 모노셀의 활성화 공정 | 12시간 이상 상온/고온 wetting 후, 3hr 충전 후 24시간 대기
|  |  |  | 활성화 Data 정리 | data추출 및 정리
|  | degas |  | 활성화 완료된 모노셀, degas 장비로 이동 | 활성화 완료된 모노셀에 포스트잇 부착 +degas 장비(드라이룸)으로 이동
|  |  |  | 모노셀 부분 6cm로 맞추어 cutting | 모노셀 부분 6cm로 맞추어 cutting
|  |  |  | 모노셀 resealing | degas 장비에서 모노셀 re-실링(진공압착)
|  | aging |  | 모노셀 aging | 3일동안 45~70도 aging
|  | 고온 press |  | 고온 press | 100도 이상에서 5~300초 press
|  | 지그체결 |  | zig 체결 | 지그 체결 (우레탄폼 cutting 포함)
|  | 셀평가 |  | 비어있는 충방전 채널에 모노셀 체결 | 충방전기 챔버로 이동 후, 지그에 모노셀 체결 및 충방전 패턴 설정 등 측정 준비
|  |  |  | 모노셀 용량 및 (LT)HPPC 평가 | 모노셀 용량 및 (LT)HPPC 평가 진행
|  |  |  | Data 정리 | data 추출 및 정리
|  |  |  | 추가 평가를 위한 셀 선별 | 저항 유사한 순으로 셀 선별
|  |  |  | 충방전 채널에 모노셀 체결 (저/상/고온수명/고온저장 각각) | 선별된 셀을 각각 상온/고온 충방전 챔버에 체결 및 충방전 패턴 설정/저장 설정, 고온 저장용 셀은 충전 후 별도 챔버에 보관 (HPPC 후 초기)
|  |  |  | 충방전 채널에 모노셀 체결 (저/상/고온수명/고온저장 각각) | cycle 및 storage RPT 측정을 위한 cell 이동 체결/충방전 패턴 설정
|  |  |  | 셀 평가 (상온수명) | 선별된 셀을 상온수명 평가 진행 (~600cyc., 100cyc마다 저항 측정)
|  |  |  | 셀 평가 (저온수명) | 선별된 셀을 저온수명 평가 진행 (-20도,~600cyc.)
상온챔버로 옮긴 후 100cyc마다 저항 측정
|  |  |  | 셀 평가 (고온수명) | 선별된 셀을 고온수명 평가 진행 (~600cyc.)
상온챔버로 옮긴 후 100cyc마다 저항 측정
|  |  |  | 셀 평가 (가스발생량 평가) | 0주차 무게 측정 (공기중/수중 무게 각각 측정). 60도 챔버에서 보관 뒤 1주/2주/4주/8주/12주 차에 꺼내 동일하게 측정 뒤 부피변화 계산
|  |  |  | 셀 평가 (고온저장) | 선별된 셀을 고온 저장 평가 진행 (60~75℃챔버 보관 후 1w, 2w, 4w, 6w, 8w 마다 저항 측정)
|  |  |  | Data 정리 | data 추출 및 정리, 그래프 그리기 등 (수명, 저장 수시 정리 필요)

## 보조2-2_세부공정_실험_리사이클 (hidden)
LEVEL 0 | LEVEL 1,2 | LEVEL 2 | LEVEL 3 | LEVEL 4 | LEVEL 5
실험 분류 | 공정 | 실험/분석법 상세 | 실험 목적 | Process step or SOP | 상세 설명
| 슬러리 제작 | 양극 슬러리 제작 |  | 1차 재료 계량 | 도전재+바인더 premixing 계량 (slurry 제작 전 믹서 사용하여 미리 대량 제조). 손실 방지위해 mixing통 (Nalgene bottle)에 직접 계량
|  |  |  | 2차 계량 | 활물질 계량 (유선지 대신 Al foil 이용) 뒤 mixing통에 혼합 (슬러리 조성은 평가 양극재마다 상이)
|  |  |  | 고형분 맞추기 | 고형분 양 고려하여 NMP 추가 투입
|  |  |  | 1차 믹싱 | 슬러리 1차 혼합 (thinky mixer) (믹싱 rpm 및 시간은 평가 양극재마다 상이)
|  |  |  | 뭉친부분 풀어주기 | Nalgene bottle 개봉 뒤 spatula로 휘저으며 뭉친 부분 풀어주기
|  |  |  | 2차 믹싱 | 슬러리 2차 혼합 (thinky mixer)
|  |  |  | 장비 세척 및 정리 | 믹싱 완료 후 장비 세척 및 정리
| 전극 제작 | 양극 전극 제작 |  | 소재준비 (이송) | 양극 슬러리 준비
|  |  |  | 코팅 | 슬러리를 Al foil 위에 도포한 후, 목표 전극무게 (~420mg/25cm2) 수준이 되도록 doctor blade gap 조절하여 코팅
|  |  |  | 건조 | 코팅된 Al foil이 들뜨거나 기울어져 슬러리 로딩 불균일이 발생하지 않도록 건조과정 동안 고정 필요
|  |  |  | 장비 세척 및 정리 | 사용한 코터 세척 및 정리
|  |  |  | 압연 | 2cm 폭으로 전극 cutting 뒤 target porosity에 맞게 압연기 gap 조절하여 압연 2회 진행 (lab설비 기준)
|  |  |  | 장비 세척 및 정리 | 사용한 압연기 세척 및 정리
| 셀 제작_코인셀 | 코인셀 조립 |  | 코인셀 조립 | 코인셀 조립 및 클램핑, 에틸알콜로 누액된 전해액 닦기 등
|  |  |  | 코인셀 조립 후 OCV 측정 | OCV 측정
|  | 셀평가 |  | 비어있는 충방전 채널에 코인셀 체결 | 전극 로딩을 반영하여, 0.1/0.005C에 해당하는 current 값 확인, 충방전기 챔버로 이동 후 , 코인셀 체결, 충방전 패턴 설정 및 저장
|  |  |  | 충방전 평가 진행 | 30시간 상온 wetting 후, 충방전 평가 진행
|  |  |  | Data 정리 및 용량/효율 계산 | data추출 및 정리
|  |  |  | 그래프 생성 | 오리진 프로그램으로 그래프 생성
|  |  |  | 비어있는 충방전 채널에 코인셀 체결 | 전극 로딩 반영, C-rate에 해당하는 current값 확인, 충방전기 챔버로 이동 후 , 코인셀 체결, 충방전 패턴 설정 및 저장
|  |  |  | Rate 별 평가 | rate 별 충/방전 평가 진행
|  |  |  | Data 정리 | data추출 및 정리
|  |  |  | 그래프 생성 | 오리진 프로그램으로 그래프 생성
| 셀 제작_모노셀 | 소재 준비 |  | 모노셀 용 전극 타발 | 양/음극 모노셀 타발
|  | 소재 준비 |  | 양/음극 tap 닦기 | tap 부분의 활물질 층 제거
|  | 모노셀 조립 |  | 실링 후, 모노셀 수작업실 전달 | 실링 후, 모노셀 수작업실 (전지동)에 전달
|  | 모노셀 조립 |  | 모노셀 조립 | 모노셀 조립
|  | 모노셀 조립 |  | 수작업실에서 모노셀 수령 | 모노셀 수작업실(전지동)에서 모노셀 수령
|  | 전해액 주액 |  | 건조된 모노셀 실링 후, degas 장비로 이동 | 건조된 모노셀 실링/ 전해액, 피펫 등 준비 후 degas 장비로 이동 (드라이룸)
|  | 전해액 주액 |  | 전해액 주액 | 건조된 모노셀에 전해액 주액
|  | wetting |  | 전해액 wetting | 진공챔버에서 10초씩 3번 vacuum 시행
|  | 실링 |  | 모노셀 실링 | degas 장비에서 모노셀 실링(진공압착), 수기로 cell number 기입
|  | 활성화 |  | 비어있는 충방전 채널에 모노셀 체결 | 충방전기 챔버로 이동 후 , 모노셀 체결
|  | 활성화 |  | 모노셀의 활성화 공정 | 10시간 상온 wetting 후, SOC 30% 충전 활성화 공정 진행
|  | degas |  | 활성화 완료된 모노셀, degas 장비로 이동 | 활성화 완료된 모노셀에 포스트잇 부착 +degas 장비(드라이룸)으로 이동
|  | degas |  | 모노셀 부분 6-7cm로 맞추어 cutting | 모노셀 부분 6cm로 맞추어 cutting
|  | degas |  | 모노셀 resealing | degas 장비에서 모노셀 re-실링(진공압착)
|  | 지그체결 |  | zig 체결 | 지그 체결 (우레탄폼 cutting 포함)
|  | 셀평가 |  | 비어있는 충방전 채널에 모노셀 체결 | 충방전기 챔버로 이동 후, 지그에 모노셀 체결 및 충방전 패턴 설정 등 측정 준비
|  | 셀평가 |  | 모노셀 용량 및 HPPC 평가 | 모노셀 용량 및 HPPC 평가 진행
|  | 셀평가 |  | Data 정리 | data 추출 및 정리
|  | 셀평가 |  | 추가 평가를 위한 셀 선별 | 저항 유사한 순으로 셀 선별
|  | 셀평가 |  | 충방전 채널에 모노셀 체결 (저/상/고온수명/고온저장 각각) | 선별된 셀을 각각 상온/고온 충방전 챔버에 체결 및 충방전 패턴 설정/저장 설정, 고온 저장용 셀은 충전 후 별도 챔버에 보관 (HPPC 후 초기)
|  | 셀평가 |  | 충방전 채널에 모노셀 체결 (저/상/고온수명/고온저장 각각) | cycle 및 storage RPT 측정을 위한 cell 이동 체결/충방전 패턴 설정
|  | 셀평가 |  | 셀 평가 (고온수명) | 선별된 셀을 상온수명 평가 진행 (~300cyc., 100cyc마다 저항 측정)
|  | 셀평가 |  | 셀 평가 (고온저장) | 선별된 셀을 고온 저장 평가 진행 (60℃챔버 보관 후 1w, 2w, 4w, 8w, 12w 마다 저항 측정)
|  | 셀평가 |  | Data 정리 | data 추출 및 정리, 그래프 그리기 등 (수명, 저장 수시 정리 필요)

## 보조2-3_세부공정_실험_전구체 (hidden)
LEVEL 0 | LEVEL 1,2 | LEVEL 2 | LEVEL 3 | LEVEL 4 | LEVEL 5
실험 분류 | 공정 | 실험/분석법 상세 | 실험 목적 | Process step or SOP | 상세 설명
| 슬러리 제작 | 양극 슬러리 제작 |  | 1차 재료 계량 | 도전재+바인더 premixing 계량 (slurry 제작 전 믹서 사용하여 미리 대량 제조). 손실 방지위해 mixing통 (Nalgene bottle)에 직접 계량
|  |  |  | 2차 계량 | 활물질 계량 (유선지 대신 Al foil 이용) 뒤 mixing통에 혼합 (슬러리 조성은 평가 양극재마다 상이)
|  |  |  | 고형분 맞추기 | 고형분 양 고려하여 NMP 추가 투입
|  |  |  | 1차 믹싱 | 슬러리 1차 혼합 (thinky mixer) (믹싱 rpm 및 시간은 평가 양극재마다 상이)
|  |  |  | 뭉친부분 풀어주기 | Nalgene bottle 개봉 뒤 spatula로 휘저으며 뭉친 부분 풀어주기
|  |  |  | 2차 믹싱 | 슬러리 2차 혼합 (thinky mixer)
|  |  |  | 장비 세척 및 정리 | 믹싱 완료 후 장비 세척 및 정리
| 전극 제작 | 양극 전극 제작 |  | 소재준비 (이송) | 양극 슬러리 준비
|  |  |  | 코팅 | 슬러리를 Al foil 위에 도포한 후, 목표 전극무게 (~420mg/25cm2) 수준이 되도록 doctor blade gap 조절하여 코팅
|  |  |  | 건조 | 코팅된 Al foil이 들뜨거나 기울어져 슬러리 로딩 불균일이 발생하지 않도록 건조과정 동안 고정 필요
|  |  |  | 장비 세척 및 정리 | 사용한 코터 세척 및 정리
|  |  |  | 압연 | 2cm 폭으로 전극 cutting 뒤 target porosity에 맞게 압연기 gap 조절하여 압연 2회 진행 (lab설비 기준)
|  |  |  | 장비 세척 및 정리 | 사용한 압연기 세척 및 정리
| 셀 제작_코인셀 | 소재 준비 |  | Ni foam cutting | 2~2.5cm 폭으로 Ni foam cutting
|  |  |  | Ni foam press | ~250㎛ 두께로 press
|  |  |  | Ni foam 타발 | Ni foam 타발
|  |  |  | Ni foam 세척/건조 | 이물질 제거 등을 위해 에틸알콜+초음파 세척 및 건조 (정리 포함)
|  |  |  | 코인셀용 양/음극 타발 | 코인셀용 양/음극 타발 (1소재당 코인셀 4~5개 제조)
|  |  |  | 무게 측정/기록 | 타발된 전극 무게 측정 (target 무게에 젤 적합한 전극 사용), Cu foil 무게 측정
|  |  |  | 두께 측정/기록 | 타발된 전극 두께 측정 (target 두께에 젤 적합한 전극 사용), Cu foil 두께 측정
|  |  |  | Li metal 타발 | 글러브박스 내에 있는 Li metal 소분 -> 드라이룸으로 이동 후 타발+Ni mesh 부착
|  |  |  | 분리막 타발 | 분리막타발
|  |  |  | 부품 준비 | 제작할 코인셀 개수에 맞춰 코인셀용 부품 준비
|  | 코인셀 조립 |  | 코인셀 조립 | 코인셀 조립 및 클램핑, 에틸알콜로 누액된 전해액 닦기 등
|  |  |  | 코인셀 조립 후 OCV 측정 | OCV 측정
|  | 셀평가 |  | 비어있는 충방전 채널에 코인셀 체결 | 전극 로딩을 반영하여, 0.1/0.005C에 해당하는 current 값 확인, 충방전기 챔버로 이동 후 , 코인셀 체결, 충방전 패턴 설정 및 저장
|  |  |  | 충방전 평가 진행 | 30시간 상온 wetting 후, 충방전 평가 진행
|  |  |  | Data 정리 및 용량/효율 계산 | data추출 및 정리
|  |  |  | 그래프 생성 | 오리진 프로그램으로 그래프 생성
|  |  |  | 비어있는 충방전 채널에 코인셀 체결 | 전극 로딩 반영, C-rate에 해당하는 current값 확인, 충방전기 챔버로 이동 후 , 코인셀 체결, 충방전 패턴 설정 및 저장
|  |  |  | Rate 별 평가 | rate 별 충/방전 평가 진행
|  |  |  | Data 정리 | data추출 및 정리
|  |  |  | 그래프 생성 | 오리진 프로그램으로 그래프 생성
| 셀 제작_모노셀 | 소재 준비 |  | 모노셀 용 전극 타발 | 양/음극 모노셀 타발
|  |  |  | 양/음극 tap 닦기 | tap 부분의 활물질 층 제거
|  |  |  | 전극 V/D 챔버로 이동 | Al foil로 감싼 후 드라이룸 내의 V/D 챔버로 이동
|  |  |  | 전극 건조 | V/D 챔버에서 130℃ 진공상태에서 8시간동안 전극 건조
|  | 모노셀 조립 |  | 실링 후, 모노셀 수작업실 전달 | 실링 후, 모노셀 수작업실 (전지동)에 전달
|  |  |  | 모노셀 조립 | 모노셀 조립
|  |  |  | 수작업실에서 모노셀 수령 | 모노셀 수작업실(전지동)에서 모노셀 수령 후 건조 오븐에 투입
|  |  |  | 모노셀 건조 | 55~60℃ 챔버에서 1~2일 이상 건조
|  | 전해액 주액 |  | 건조된 모노셀 실링 후, degas 장비로 이동 | 건조된 모노셀 실링/ 전해액, 피펫 등 준비 후 degas 장비로 이동 (드라이룸)
|  |  |  | 건조된 모노셀에 전해질을 주액하는 공정 | 건조된 모노셀에 전해액 주액
|  | wetting |  | 전해액 wetting | 진공챔버에서 30초씩 2번 vacuum 시행
|  | 실링 |  | 모노셀 실링 | degas 장비에서 모노셀 실링(진공압착), 수기로 cell number 기입
|  | lamination |  | lamination | lamination 1회 진행 (60~130도, 5~300초)
|  | 활성화 |  | 비어있는 충방전 채널에 모노셀 체결 | 충방전기 챔버로 이동 후 , 모노셀 체결
|  |  |  | 모노셀의 활성화 공정 | 12시간 이상 상온/고온 wetting 후, 3hr 충전 후 24시간 대기
|  |  |  | 활성화 Data 정리 | data추출 및 정리
|  | degas |  | 활성화 완료된 모노셀, degas 장비로 이동 | 활성화 완료된 모노셀에 포스트잇 부착 +degas 장비(드라이룸)으로 이동
|  |  |  | 모노셀 부분 6cm로 맞추어 cutting | 모노셀 부분 6cm로 맞추어 cutting
|  |  |  | 모노셀 resealing | degas 장비에서 모노셀 re-실링(진공압착)
|  | aging |  | 모노셀 aging | 3일동안 45~70도 aging
|  | 고온 press |  | 고온 press | 100도 이상에서 5~300초 press
|  | 지그체결 |  | zig 체결 | 지그 체결 (우레탄폼 cutting 포함)
|  | 셀평가 |  | 비어있는 충방전 채널에 모노셀 체결 | 충방전기 챔버로 이동 후, 지그에 모노셀 체결 및 충방전 패턴 설정 등 측정 준비
|  |  |  | 모노셀 용량 및 (LT)HPPC 평가 | 모노셀 용량 및 (LT)HPPC 평가 진행
|  |  |  | Data 정리 | data 추출 및 정리
|  |  |  | 추가 평가를 위한 셀 선별 | 저항 유사한 순으로 셀 선별
|  |  |  | 충방전 채널에 모노셀 체결 (저/상/고온수명/고온저장 각각) | 선별된 셀을 각각 상온/고온 충방전 챔버에 체결 및 충방전 패턴 설정/저장 설정, 고온 저장용 셀은 충전 후 별도 챔버에 보관 (HPPC 후 초기)
|  |  |  | 충방전 채널에 모노셀 체결 (저/상/고온수명/고온저장 각각) | cycle 및 storage RPT 측정을 위한 cell 이동 체결/충방전 패턴 설정
|  |  |  | 셀 평가 (상온수명) | 선별된 셀을 상온수명 평가 진행 (~600cyc., 100cyc마다 저항 측정)
|  |  |  | 셀 평가 (저온수명) | 선별된 셀을 저온수명 평가 진행 (-20도,~600cyc.)
상온챔버로 옮긴 후 100cyc마다 저항 측정
|  |  |  | 셀 평가 (고온수명) | 선별된 셀을 고온수명 평가 진행 (~600cyc.)
상온챔버로 옮긴 후 100cyc마다 저항 측정
|  |  |  | 셀 평가 (양극의 가스발생량 평가) | 0주차 무게 측정 (공기중/수중 무게 각각 측정). 60도 챔버에서 보관 뒤 1주/2주/4주/8주/12주 차에 꺼내 동일하게 측정 뒤 부피변화 계산
|  |  |  | 셀 평가 (고온저장) | 선별된 셀을 고온 저장 평가 진행 (60~75℃챔버 보관 후 1w, 2w, 4w, 6w, 8w 마다 저항 측정)
|  |  |  | Data 정리 | data 추출 및 정리, 그래프 그리기 등 (수명, 저장 수시 정리 필요)
|  | swelling 평가 |  | 지그 체결 | 초기 두께 측정용 지그 체결
|  |  |  | 초기 두께 측정 | 초기 두께 측정 및 기록
|  |  |  | swelling 평가용 지그 체결 | swelling 평가용 지그 체결
|  |  |  | 비어 있는 채널에 셀 체결 | 비어 있는 채널에 셀 체결 및 data 로거/SPC 케이블 연결, 충방전 패턴 설정 등
|  |  |  | in-situ swelling 평가 | 0.1C 2 cycle, 1C 300 Cycle 진행하며 in-situ sweling 평가
|  |  |  | Data 정리 | data 정리
전구체 팀 특수 실험
| 셀 실험_가스평가 | 셀 제작_가스평가 |  | 샘플 분리 | 모노셀 분해하여 양극+분리막 분리
|  |  |  | 샘플 이물 제거 | DMC로 세척 및 면봉 이용해 이물 제거
|  |  |  | 파우치를 이용해 샘플 제조 | 양극+분리막 2개씩 포개어 모노셀 파우치에 삽입
|  |  |  | 건조 | 60도 진공오븐에서 1시간 건조
|  |  |  | 전해액 주액 | 전해액 400uL 주액
|  |  |  | 진공압착 | degas 장비에서 진공압착
|  |  |  | 샘플 제조 완료 | 실링된 부분 맞추어 cutting
|  | 셀 _가스발생 평가 |  | 샘플 무게 측정 | 0주차 무게 측정 (공기중/수중 무게 각각 측정). 60도 챔버에서 보관 뒤 1주/2주/4주/8주/12주 차에 꺼내 동일하게 측정 뒤 부피변화 계산
|  |  |  | 셀 평가 및 Data 정리 | 셀 평가 및 Data 정리

## 보조2-4_세부공정_실험_양극재선행 (hidden)
LEVEL 0 | LEVEL 1,2 | LEVEL 2 | LEVEL 3 | LEVEL 4 | LEVEL 5
실험 분류 | 공정 | 실험/분석법 상세 | 실험 목적 | Process step or SOP | 상세 설명
| 슬러리 제작 | 양극 슬러리 제작 |  | 1차 재료 계량 | 도전재+바인더 premixing 계량 (slurry 제작 전 믹서 사용하여 미리 대량 제조). 손실 방지위해 mixing통 (Nalgene bottle)에 직접 계량
|  |  |  | 2차 계량 | 활물질 계량 (유선지 대신 Al foil 이용) 뒤 mixing통에 혼합 (슬러리 조성은 평가 양극재마다 상이)
|  |  |  | 고형분 맞추기 | 고형분 양 고려하여 NMP 추가 투입
|  |  |  | 1차 믹싱 | 슬러리 1차 혼합 (thinky mixer) (믹싱 rpm 및 시간은 평가 양극재마다 상이)
|  |  |  | 뭉친부분 풀어주기 | Nalgene bottle 개봉 뒤 spatula로 휘저으며 뭉친 부분 풀어주기
|  |  |  | 2차 믹싱 | 슬러리 2차 혼합 (thinky mixer)
|  |  |  | 장비 세척 및 정리 | 믹싱 완료 후 장비 세척 및 정리
| 전극 제작 | 양극 전극 제작 |  | 소재준비 (이송) | 양극 슬러리 준비
|  |  |  | 코팅 | 슬러리를 Al foil 위에 도포한 후, 목표 전극무게 (~420mg/25cm2) 수준이 되도록 doctor blade gap 조절하여 코팅
|  |  |  | 건조 | 코팅된 Al foil이 들뜨거나 기울어져 슬러리 로딩 불균일이 발생하지 않도록 건조과정 동안 고정 필요
|  |  |  | 장비 세척 및 정리 | 사용한 코터 세척 및 정리
|  |  |  | 압연 | 2cm 폭으로 전극 cutting 뒤 target porosity에 맞게 압연기 gap 조절하여 압연 2회 진행 (lab설비 기준)
|  |  |  | 장비 세척 및 정리 | 사용한 압연기 세척 및 정리
| 셀 제작_코인셀 | 소재 준비 |  | Ni foam cutting | 2~2.5cm 폭으로 Ni foam cutting
|  |  |  | Ni foam press | ~250㎛ 두께로 press
|  |  |  | Ni foam 타발 | Ni foam 타발
|  |  |  | Ni foam 세척/건조 | 이물질 제거 등을 위해 에틸알콜+초음파 세척 및 건조 (정리 포함)
|  |  |  | 코인셀용 양/음극 타발 | 코인셀용 양/음극 타발 (1소재당 코인셀 4~5개 제조)
|  |  |  | 무게 측정/기록 | 타발된 전극 무게 측정 (target 무게에 젤 적합한 전극 사용), Cu foil 무게 측정
|  |  |  | 두께 측정/기록 | 타발된 전극 두께 측정 (target 두께에 젤 적합한 전극 사용), Cu foil 두께 측정
|  |  |  | Li metal 타발 | 글러브박스 내에 있는 Li metal 소분 -> 드라이룸으로 이동 후 타발+Ni mesh 부착
|  |  |  | 분리막 타발 | 분리막타발
|  |  |  | 부품 준비 | 제작할 코인셀 개수에 맞춰 코인셀용 부품 준비
|  | 코인셀 조립 |  | 코인셀 조립 | 코인셀 조립 및 클램핑, 에틸알콜로 누액된 전해액 닦기 등
|  |  |  | 코인셀 조립 후 OCV 측정 | OCV 측정
|  | 셀평가 |  | 비어있는 충방전 채널에 코인셀 체결 | 전극 로딩을 반영하여, 0.1/0.005C에 해당하는 current 값 확인, 충방전기 챔버로 이동 후 , 코인셀 체결, 충방전 패턴 설정 및 저장
|  |  |  | 충방전 평가 진행 | 30시간 상온 wetting 후, 충방전 평가 진행
|  |  |  | Data 정리 및 용량/효율 계산 | data추출 및 정리
|  |  |  | 그래프 생성 | 오리진 프로그램으로 그래프 생성
|  |  |  | 비어있는 충방전 채널에 코인셀 체결 | 전극 로딩 반영, C-rate에 해당하는 current값 확인, 충방전기 챔버로 이동 후 , 코인셀 체결, 충방전 패턴 설정 및 저장
|  |  |  | Rate 별 평가 | rate 별 충/방전 평가 진행
|  |  |  | Data 정리 | data추출 및 정리
|  |  |  | 그래프 생성 | 오리진 프로그램으로 그래프 생성
| 셀 제작_모노셀 | 소재 준비 |  | 모노셀 용 전극 타발 | 양/음극 모노셀 타발
|  |  |  | 양/음극 tap 닦기 | tap 부분의 활물질 층 제거
|  |  |  | 전극 V/D 챔버로 이동 | Al foil로 감싼 후 드라이룸 내의 V/D 챔버로 이동
|  |  |  | 전극 건조 | V/D 챔버에서 130℃ 진공상태에서 8시간동안 전극 건조
|  | 모노셀 조립 |  | 실링 후, 모노셀 수작업실 전달 | 실링 후, 모노셀 수작업실 (전지동)에 전달
|  |  |  | 모노셀 조립 | 모노셀 조립
|  |  |  | 수작업실에서 모노셀 수령 | 모노셀 수작업실(전지동)에서 모노셀 수령 후 건조 오븐에 투입
|  |  |  | 모노셀 건조 | 55~60℃ 챔버에서 1~2일 이상 건조
|  | 전해액 주액 |  | 건조된 모노셀 실링 후, degas 장비로 이동 | 건조된 모노셀 실링/ 전해액, 피펫 등 준비 후 degas 장비로 이동 (드라이룸)
|  |  |  | 건조된 모노셀에 전해질을 주액하는 공정 | 건조된 모노셀에 전해액 주액
|  | wetting |  | 전해액 wetting | 진공챔버에서 30초씩 2번 vacuum 시행
|  | 실링 |  | 모노셀 실링 | degas 장비에서 모노셀 실링(진공압착), 수기로 cell number 기입
|  | lamination |  | lamination | lamination 1회 진행 (60~130도, 5~300초)
|  | 활성화 |  | 비어있는 충방전 채널에 모노셀 체결 | 충방전기 챔버로 이동 후 , 모노셀 체결
|  |  |  | 모노셀의 활성화 공정 | 12시간 이상 상온/고온 wetting 후, 3hr 충전 후 24시간 대기
|  |  |  | 활성화 Data 정리 | data추출 및 정리
|  | degas |  | 활성화 완료된 모노셀, degas 장비로 이동 | 활성화 완료된 모노셀에 포스트잇 부착 +degas 장비(드라이룸)으로 이동
|  |  |  | 모노셀 부분 6cm로 맞추어 cutting | 모노셀 부분 6cm로 맞추어 cutting
|  |  |  | 모노셀 resealing | degas 장비에서 모노셀 re-실링(진공압착)
|  | aging |  | 모노셀 aging | 3일동안 45~70도 aging
|  | 고온 press |  | 고온 press | 100도 이상에서 5~300초 press
|  | 지그체결 |  | zig 체결 | 지그 체결 (우레탄폼 cutting 포함)
|  | 셀평가 |  | 비어있는 충방전 채널에 모노셀 체결 | 충방전기 챔버로 이동 후, 지그에 모노셀 체결 및 충방전 패턴 설정 등 측정 준비
|  |  |  | 모노셀 용량 및 (LT)HPPC 평가 | 모노셀 용량 및 (LT)HPPC 평가 진행
|  |  |  | Data 정리 | data 추출 및 정리
|  |  |  | 추가 평가를 위한 셀 선별 | 저항 유사한 순으로 셀 선별
|  |  |  | 충방전 채널에 모노셀 체결 (저/상/고온수명/고온저장 각각) | 선별된 셀을 각각 상온/고온 충방전 챔버에 체결 및 충방전 패턴 설정/저장 설정, 고온 저장용 셀은 충전 후 별도 챔버에 보관 (HPPC 후 초기)
|  |  |  | 충방전 채널에 모노셀 체결 (저/상/고온수명/고온저장 각각) | cycle 및 storage RPT 측정을 위한 cell 이동 체결/충방전 패턴 설정
|  |  |  | 셀 평가 (상온수명) | 선별된 셀을 상온수명 평가 진행 (~600cyc., 100cyc마다 저항 측정)
|  |  |  | 셀 평가 (저온수명) | 선별된 셀을 저온수명 평가 진행 (-20도,~600cyc.)
상온챔버로 옮긴 후 100cyc마다 저항 측정
|  |  |  | 셀 평가 (고온수명) | 선별된 셀을 고온수명 평가 진행 (~600cyc.)
상온챔버로 옮긴 후 100cyc마다 저항 측정
|  |  |  | 셀 평가 (양극의 가스발생량 평가) | 0주차 무게 측정 (공기중/수중 무게 각각 측정). 60도 챔버에서 보관 뒤 1주/2주/4주/8주/12주 차에 꺼내 동일하게 측정 뒤 부피변화 계산
|  |  |  | 셀 평가 (고온저장) | 선별된 셀을 고온 저장 평가 진행 (60~75℃챔버 보관 후 1w, 2w, 4w, 6w, 8w 마다 저항 측정)
|  |  |  | Data 정리 | data 추출 및 정리, 그래프 그리기 등 (수명, 저장 수시 정리 필요)
|  | swelling 평가 |  | 지그 체결 | 초기 두께 측정용 지그 체결
|  |  |  | 초기 두께 측정 | 초기 두께 측정 및 기록
|  |  |  | swelling 평가용 지그 체결 | swelling 평가용 지그 체결
|  |  |  | 비어 있는 채널에 셀 체결 | 비어 있는 채널에 셀 체결 및 data 로거/SPC 케이블 연결, 충방전 패턴 설정 등
|  |  |  | in-situ swelling 평가 | 0.1C 2 cycle, 1C 300 Cycle 진행하며 in-situ sweling 평가
|  |  |  | Data 정리 | data 정리
양극재선행 팀 특수 실험
| 셀 실험_가스평가 | 셀 제작_가스평가 |  | 샘플 분리 | 모노셀 분해하여 양극+분리막 분리
|  |  |  | 샘플 이물 제거 | DMC로 세척 및 면봉 이용해 이물 제거
|  |  |  | 파우치를 이용해 샘플 제조 | 양극+분리막 2개씩 포개어 모노셀 파우치에 삽입
|  |  |  | 건조 | 60도 진공오븐에서 1시간 건조
|  |  |  | 전해액 주액 | 전해액 400uL 주액
|  |  |  | 진공압착 | degas 장비에서 진공압착
|  |  |  | 샘플 제조 완료 | 실링된 부분 맞추어 cutting
|  | 셀 _가스발생 평가 |  | 샘플 무게 측정 | 0주차 무게 측정 (공기중/수중 무게 각각 측정). 60도 챔버에서 보관 뒤 1주/2주/4주/8주/12주 차에 꺼내 동일하게 측정 뒤 부피변화 계산
|  |  |  | 셀 평가 및 Data 정리 | 셀 평가 및 Data 정리
| 셀 실험_전고체 | 전고체전지용 지그하프셀 제작 |  | 샘플 1차 믹싱 | 양극 활물질과 고체전해질 믹싱
|  |  |  | 2차 계량 및 믹싱 | 위 혼합물에 도전재 투입하여 도전재까지 믹싱 (이 단계까지 완료된 샘플을 복합 양극으로 명명)
|  |  |  | 샘플 1차 압연 | 지그하프셀용 지그 몰드에 복합 양극 넣고 press
|  |  |  | 샘플 전해질 추가 후 압연 | 분리막용 전해질 투입하여 press
|  |  |  | 최종 샘플 지그 체결 | Li metal, sus 투입 후 지그 체결
|  | 지그하프셀 평가 |  | 충방전 평가 진행 (0.1C 충/방 1회 측정) | 지그하프셀 체결 및 충방전 평가 진행 (0.1C 충/방 1회 측정) (전압 범위 및 온도는 평가 목적에 따라 상이)
|  |  |  | Data 추출 및 정리 | 충전, 방전 용량 데이터 추출하여 정리
|  |  |  | 초기 용량 측정 후 Rate 측정 | 0.33C. 0.5C. 1.0C Rate로 방전하여 rate capability 측정
|  |  |  | Data 추출 및 정리 | Data 정리, 그래프 생성

## 보조2-5_세부공정_실험_음극재 (hidden)
LEVEL 0 | LEVEL 1,2 | LEVEL 2 | LEVEL 3 | LEVEL 4 | LEVEL 5
실험 분류 | 공정 | 실험/분석법 상세 | 실험 목적 | Process step or SOP | 상세 설명
| 슬러리 제작 | 양극 슬러리 제작 |  | 1차 재료 계량 | 도전재+바인더 premixing 계량 (slurry 제작 전 믹서 사용하여 미리 대량 제조). 손실 방지위해 mixing통 (Nalgene bottle)에 직접 계량
|  |  |  | 2차 계량 | 활물질 계량 (유선지 대신 Al foil 이용) 뒤 mixing통에 혼합 (슬러리 조성은 평가 양극재마다 상이)
|  |  |  | 고형분 맞추기 | 고형분 양 고려하여 NMP 추가 투입
|  |  |  | 1차 믹싱 | 슬러리 1차 혼합 (thinky mixer) (믹싱 rpm 및 시간은 평가 양극재마다 상이)
|  |  |  | 뭉친부분 풀어주기 | Nalgene bottle 개봉 뒤 spatula로 휘저으며 뭉친 부분 풀어주기
|  |  |  | 2차 믹싱 | 슬러리 2차 혼합 (thinky mixer)
|  |  |  | 장비 세척 및 정리 | 믹싱 완료 후 장비 세척 및 정리
|  | 음극 슬러리 제작 (코인셀용_음극재1팀) |  | 소재 준비 | 흑연 및 Si계 활물질, Super C, 바인더, DI water 준비 | 음극재 1팀 특수실험
|  |  |  | 슬러리 믹싱 | ZrO2 ball 포함/Step별 mixing을 통한 슬러리 제조 | 음극재 1팀 특수실험
|  |  |  | 장비 세척 및 정리 | 믹싱 완료 후 장비 세척 및 정리 | 음극재 1팀 특수실험
|  | 음극 슬러리 제작 |  | 소재준비 | 흑연 및 Si계 활물질, Super C, 바인더, DI water 준비
|  |  |  | 1차 슬러리 믹싱 | PE bottle에 도전재(Super C65), CMC (Daicel2200 1.5%), 물 계량 후 homodisper로 분산
|  |  |  | 2차 슬러리 믹싱 | 드라이룸에서 Si 시료 소분, TK 전용 믹서용기에 활물질 (흑연: Si계 혼합)+Super C 분산액, DI water 투입 후 고점도 mixing
|  |  |  | 3차 슬러리 믹싱 | SWCNT 추가 투입하여 TK mixer에서 20분 믹싱 --> CMC 추가 투입 후 TK mixer 5min -> homodisper로 옮겨 25분 추가 분산
|  |  |  | 4차 슬러리 믹싱 | 바인더 및 물 투입후 10분 추가 분산
|  |  |  | 장비 세척 및 정리 | 믹싱 완료 후 장비 세척 및 정리
| 전극 제작 | 양극 전극 제작 |  | 소재준비 (이송) | 양극 슬러리 준비
|  |  |  | 코팅 | 슬러리를 Al foil 위에 도포한 후, 목표 전극무게 (~420mg/25cm2) 수준이 되도록 doctor blade gap 조절하여 코팅
|  |  |  | 건조 | 코팅된 Al foil이 들뜨거나 기울어져 슬러리 로딩 불균일이 발생하지 않도록 건조과정 동안 고정 필요
|  |  |  | 장비 세척 및 정리 | 사용한 코터 세척 및 정리
|  |  |  | 압연 | 2cm 폭으로 전극 cutting 뒤 target porosity에 맞게 압연기 gap 조절하여 압연 2회 진행 (lab설비 기준)
|  |  |  | 장비 세척 및 정리 | 사용한 압연기 세척 및 정리
|  | 음극 전극 제작 (코인셀용_음극재1팀) |  | 소재 준비 | 음극 슬러리 준비 | 음극재 1팀 특수실험
|  |  |  | 코팅 | foil frame에 Cu foil을 끼운 후, coater에 장착, gap 조절이 필요한 경우, 조절 후 Knife 장착, 슬러리 도포 후 코팅 시작 | 음극재 1팀 특수실험
|  |  |  | 건조 | foil frame에서 코팅 전극 제거 후 건조 챔버에 투입하여 60도 30분 이상 건조 | 음극재 1팀 특수실험
|  |  |  | 장비 세척 및 정리 | 사용한 코터 세척 및 정리 | 음극재 1팀 특수실험
|  |  |  | 압연 | 3cm 폭으로 전극 cutting 뒤 target porosity에 맞게 압연기 gap 조절하여 압연 진행 | 음극재 1팀 특수실험
|  |  |  | 장비 세척 및 정리 | 사용한 압연기 세척 및 정리 | 음극재 1팀 특수실험
|  | 음극 전극 제작 |  | 소재 준비 | 음극 슬러리 준비
|  |  |  | 코팅 및 건조 | 코팅룸 이동, 코터 On -> 건조하고자 하는 온도 및 코터속도 setting -> 코팅 준비 (슬러리 투입 및 폭에 맞춰 댐 setting) (목표 온도 도달까지 대기 시간 포함) ->슬러리 투입 후 코팅 gap 조절 -> 건조되어 나온 코팅 전극 무게 확인 (무게 로딩이 맞지 않는다면 gap 조절 반복) -> target 로딩에서 필요한 양만큼 전극 코팅 진행
|  |  |  | 장비 세척 및 정리 | 사용한 코터 세척 및 정리
|  |  |  | 압연 | 3-7cm 폭으로 전극 cutting 뒤 target porosity에 맞게 압연기 gap 조절하여 압연 진행
|  |  |  | 장비 세척 및 정리 | 사용한 압연기 세척 및 정리
| 셀 제작_코인셀 | 소재 준비 |  | Ni foam cutting | 2~2.5cm 폭으로 Ni foam cutting
|  |  |  | Ni foam press | ~250㎛ 두께로 press
|  |  |  | Ni foam 타발 | Ni foam 타발
|  |  |  | Ni foam 세척/건조 | 이물질 제거 등을 위해 에틸알콜+초음파 세척 및 건조 (정리 포함)
|  |  |  | 코인셀용 양/음극 타발 | 코인셀용 양/음극 타발 (1소재당 코인셀 4~5개 제조)
|  |  |  | 무게 측정/기록 | 타발된 전극 무게 측정 (target 무게에 젤 적합한 전극 사용), Cu foil 무게 측정
|  |  |  | 두께 측정/기록 | 타발된 전극 두께 측정 (target 두께에 젤 적합한 전극 사용), Cu foil 두께 측정
|  |  |  | Li metal 타발 | 글러브박스 내에 있는 Li metal 소분 -> 드라이룸으로 이동 후 타발+Ni mesh 부착
|  |  |  | 분리막 타발 | 분리막타발
|  |  |  | 부품 준비 | 제작할 코인셀 개수에 맞춰 코인셀용 부품 준비
|  | 코인셀 조립 |  | 코인셀 조립 | 코인셀 조립 및 클램핑, 에틸알콜로 누액된 전해액 닦기 등
|  |  |  | 코인셀 조립 후 OCV 측정 | OCV 측정
|  | 셀평가 |  | 비어있는 충방전 채널에 코인셀 체결 | 전극 로딩을 반영하여, 0.1/0.005C에 해당하는 current 값 확인, 충방전기 챔버로 이동 후 , 코인셀 체결, 충방전 패턴 설정 및 저장
|  |  |  | 충방전 평가 진행 | 30시간 상온 wetting 후, 충방전 평가 진행
|  |  |  | Data 정리 및 용량/효율 계산 | data추출 및 정리
|  |  |  | 그래프 생성 | 오리진 프로그램으로 그래프 생성
|  |  |  | 비어있는 충방전 채널에 코인셀 체결 | 전극 로딩 반영, C-rate에 해당하는 current값 확인, 충방전기 챔버로 이동 후 , 코인셀 체결, 충방전 패턴 설정 및 저장
|  |  |  | Rate 별 평가 | rate 별 충/방전 평가 진행
|  |  |  | Data 정리 | data추출 및 정리
|  |  |  | 그래프 생성 | 오리진 프로그램으로 그래프 생성
| 셀 제작_모노셀 | 소재 준비 |  | 모노셀 용 전극 타발 | 양/음극 모노셀 타발
|  |  |  | 양/음극 tap 닦기 | tap 부분의 활물질 층 제거
|  |  |  | 전극 V/D 챔버로 이동 | Al foil로 감싼 후 드라이룸 내의 V/D 챔버로 이동
|  |  |  | 전극 건조 | V/D 챔버에서 130℃ 진공상태에서 8시간동안 전극 건조
|  | 모노셀 조립 |  | 실링 후, 모노셀 수작업실 전달 | 실링 후, 모노셀 수작업실 (전지동)에 전달
|  |  |  | 모노셀 조립 | 모노셀 조립
|  |  |  | 수작업실에서 모노셀 수령 | 모노셀 수작업실(전지동)에서 모노셀 수령 후 건조 오븐에 투입
|  |  |  | 모노셀 건조 | 55~60℃ 챔버에서 1~2일 이상 건조
|  | 전해액 주액 |  | 건조된 모노셀 실링 후, degas 장비로 이동 | 건조된 모노셀 실링/ 전해액, 피펫 등 준비 후 degas 장비로 이동 (드라이룸)
|  |  |  | 건조된 모노셀에 전해질을 주액하는 공정 | 건조된 모노셀에 전해액 주액
|  | wetting |  | 전해액 wetting | 진공챔버에서 30초씩 2번 vacuum 시행
|  | 실링 |  | 모노셀 실링 | degas 장비에서 모노셀 실링(진공압착), 수기로 cell number 기입
|  | lamination |  | lamination | lamination 1회 진행 (60~130도, 5~300초)
|  | 활성화 |  | 비어있는 충방전 채널에 모노셀 체결 | 충방전기 챔버로 이동 후 , 모노셀 체결
|  |  |  | 모노셀의 활성화 공정 | 12시간 이상 상온/고온 wetting 후, 3hr 충전 후 24시간 대기
|  |  |  | 활성화 Data 정리 | data추출 및 정리
|  | degas |  | 활성화 완료된 모노셀, degas 장비로 이동 | 활성화 완료된 모노셀에 포스트잇 부착 +degas 장비(드라이룸)으로 이동
|  |  |  | 모노셀 부분 6cm로 맞추어 cutting | 모노셀 부분 6cm로 맞추어 cutting
|  |  |  | 모노셀 resealing | degas 장비에서 모노셀 re-실링(진공압착)
|  | aging |  | 모노셀 aging | 3일동안 45~70도 aging
|  | 고온 press |  | 고온 press | 100도 이상에서 5~300초 press
|  | 지그체결 |  | zig 체결 | 지그 체결 (우레탄폼 cutting 포함)
|  | 셀평가 |  | 비어있는 충방전 채널에 모노셀 체결 | 충방전기 챔버로 이동 후, 지그에 모노셀 체결 및 충방전 패턴 설정 등 측정 준비
|  |  |  | 모노셀 용량 및 (LT)HPPC 평가 | 모노셀 용량 및 (LT)HPPC 평가 진행
|  |  |  | Data 정리 | data 추출 및 정리
|  |  |  | 추가 평가를 위한 셀 선별 | 저항 유사한 순으로 셀 선별
|  |  |  | 충방전 채널에 모노셀 체결 (저/상/고온수명/고온저장 각각) | 선별된 셀을 각각 상온/고온 충방전 챔버에 체결 및 충방전 패턴 설정/저장 설정, 고온 저장용 셀은 충전 후 별도 챔버에 보관 (HPPC 후 초기)
|  |  |  | 충방전 채널에 모노셀 체결 (저/상/고온수명/고온저장 각각) | cycle 및 storage RPT 측정을 위한 cell 이동 체결/충방전 패턴 설정
|  |  |  | 셀 평가 (상온수명) | 선별된 셀을 상온수명 평가 진행 (~600cyc., 100cyc마다 저항 측정)
|  |  |  | 셀 평가 (저온수명) | 선별된 셀을 저온수명 평가 진행 (-20도,~600cyc.)
상온챔버로 옮긴 후 100cyc마다 저항 측정
|  |  |  | 셀 평가 (고온수명) | 선별된 셀을 고온수명 평가 진행 (~600cyc.)
상온챔버로 옮긴 후 100cyc마다 저항 측정
|  |  |  | 셀 평가 (고온저장) | 선별된 셀을 고온 저장 평가 진행 (60~75℃챔버 보관 후 1w, 2w, 4w, 6w, 8w 마다 저항 측정)
|  |  |  | Data 정리 | data 추출 및 정리, 그래프 그리기 등 (수명, 저장 수시 정리 필요)
|  | swelling 평가 |  | 지그 체결 | 초기 두께 측정용 지그 체결
|  |  |  | 초기 두께 측정 | 초기 두께 측정 및 기록
|  |  |  | swelling 평가용 지그 체결 | swelling 평가용 지그 체결
|  |  |  | 비어 있는 채널에 셀 체결 | 비어 있는 채널에 셀 체결 및 data 로거/SPC 케이블 연결, 충방전 패턴 설정 등
|  |  |  | in-situ swelling 평가 | 0.1C 2 cycle, 1C 300 Cycle 진행하며 in-situ sweling 평가
|  |  |  | Data 정리 | data 정리

## 보조2-6_세부공정_실험_전해질 (hidden)
LEVEL 0 | LEVEL 1,2 | LEVEL 2 | LEVEL 3 | LEVEL 4 | LEVEL 5
실험 분류 | 공정 | 실험/분석법 상세 | 실험 목적 | Process step or SOP | 상세 설명
| 셀 제작_코인셀 | 소재 준비 |  | Ni foam cutting | 2~2.5cm 폭으로 Ni foam cutting
|  |  |  | Ni foam press | ~250㎛ 두께로 press
|  |  |  | Ni foam 타발 | Ni foam 타발
|  |  |  | Ni foam 세척/건조 | 이물질 제거 등을 위해 에틸알콜+초음파 세척 및 건조 (정리 포함)
|  |  |  | 코인셀용 양/음극 타발 | 코인셀용 양/음극 타발 (1소재당 코인셀 4~5개 제조)
|  |  |  | 무게 측정/기록 | 타발된 전극 무게 측정 (target 무게에 젤 적합한 전극 사용), Cu foil 무게 측정
|  |  |  | 두께 측정/기록 | 타발된 전극 두께 측정 (target 두께에 젤 적합한 전극 사용), Cu foil 두께 측정
|  |  |  | Li metal 타발 | 글러브박스 내에 있는 Li metal 소분 -> 드라이룸으로 이동 후 타발+Ni mesh 부착
|  |  |  | 분리막 타발 | 분리막타발
|  |  |  | 부품 준비 | 제작할 코인셀 개수에 맞춰 코인셀용 부품 준비
|  | 코인셀 조립 |  | 코인셀 조립 | 코인셀 조립 및 클램핑, 에틸알콜로 누액된 전해액 닦기 등
|  |  |  | 코인셀 조립 후 OCV 측정 | OCV 측정
|  | 셀평가 |  | 비어있는 충방전 채널에 코인셀 체결 | 전극 로딩을 반영하여, 0.1/0.005C에 해당하는 current 값 확인, 충방전기 챔버로 이동 후 , 코인셀 체결, 충방전 패턴 설정 및 저장
|  |  |  | 충방전 평가 진행 | 30시간 상온 wetting 후, 충방전 평가 진행
|  |  |  | Data 정리 및 용량/효율 계산 | data추출 및 정리
|  |  |  | 그래프 생성 | 오리진 프로그램으로 그래프 생성
|  |  |  | 비어있는 충방전 채널에 코인셀 체결 | 전극 로딩 반영, C-rate에 해당하는 current값 확인, 충방전기 챔버로 이동 후 , 코인셀 체결, 충방전 패턴 설정 및 저장
|  |  |  | Rate 별 평가 | rate 별 충/방전 평가 진행
|  |  |  | Data 정리 | data추출 및 정리
|  |  |  | 그래프 생성 | 오리진 프로그램으로 그래프 생성
| 셀 제작_모노셀 | 소재 준비 |  | 모노셀 용 전극 타발 | 양/음극 모노셀 타발
|  |  |  | 양/음극 tap 닦기 | tap 부분의 활물질 층 제거
|  |  |  | 전극 V/D 챔버로 이동 | Al foil로 감싼 후 드라이룸 내의 V/D 챔버로 이동
|  |  |  | 전극 건조 | V/D 챔버에서 130℃ 진공상태에서 8시간동안 전극 건조
|  | 모노셀 조립 |  | 실링 후, 모노셀 수작업실 전달 | 실링 후, 모노셀 수작업실 (전지동)에 전달
|  |  |  | 모노셀 조립 | 모노셀 조립
|  |  |  | 수작업실에서 모노셀 수령 | 모노셀 수작업실(전지동)에서 모노셀 수령 후 건조 오븐에 투입
|  |  |  | 모노셀 건조 | 55~60℃ 챔버에서 1~2일 이상 건조
|  | 전해액 주액 |  | 건조된 모노셀 실링 후, degas 장비로 이동 | 건조된 모노셀 실링/ 전해액, 피펫 등 준비 후 degas 장비로 이동 (드라이룸)
|  |  |  | 건조된 모노셀에 전해질을 주액하는 공정 | 건조된 모노셀에 전해액 주액
|  | wetting |  | 전해액 wetting | 진공챔버에서 30초씩 2번 vacuum 시행
|  | 실링 |  | 모노셀 실링 | degas 장비에서 모노셀 실링(진공압착), 수기로 cell number 기입
|  | lamination |  | lamination | lamination 1회 진행 (60~130도, 5~300초)
|  | 활성화 |  | 비어있는 충방전 채널에 모노셀 체결 | 충방전기 챔버로 이동 후 , 모노셀 체결
|  |  |  | 모노셀의 활성화 공정 | 12시간 이상 상온/고온 wetting 후, 3hr 충전 후 24시간 대기
|  |  |  | 활성화 Data 정리 | data추출 및 정리
|  | degas |  | 활성화 완료된 모노셀, degas 장비로 이동 | 활성화 완료된 모노셀에 포스트잇 부착 +degas 장비(드라이룸)으로 이동
|  |  |  | 모노셀 부분 6cm로 맞추어 cutting | 모노셀 부분 6cm로 맞추어 cutting
|  |  |  | 모노셀 resealing | degas 장비에서 모노셀 re-실링(진공압착)
|  | aging |  | 모노셀 aging | 3일동안 45~70도 aging
|  | 고온 press |  | 고온 press | 100도 이상에서 5~300초 press
|  | 지그체결 |  | zig 체결 | 지그 체결 (우레탄폼 cutting 포함)
|  | 셀평가 |  | 비어있는 충방전 채널에 모노셀 체결 | 충방전기 챔버로 이동 후, 지그에 모노셀 체결 및 충방전 패턴 설정 등 측정 준비
|  |  |  | 모노셀 용량 및 (LT)HPPC 평가 | 모노셀 용량 및 (LT)HPPC 평가 진행
|  |  |  | Data 정리 | data 추출 및 정리
|  |  |  | 추가 평가를 위한 셀 선별 | 저항 유사한 순으로 셀 선별
|  |  |  | 충방전 채널에 모노셀 체결 (저/상/고온수명/고온저장 각각) | 선별된 셀을 각각 상온/고온 충방전 챔버에 체결 및 충방전 패턴 설정/저장 설정, 고온 저장용 셀은 충전 후 별도 챔버에 보관 (HPPC 후 초기)
|  |  |  | 충방전 채널에 모노셀 체결 (저/상/고온수명/고온저장 각각) | cycle 및 storage RPT 측정을 위한 cell 이동 체결/충방전 패턴 설정
|  |  |  | 셀 평가 (상온수명) | 선별된 셀을 상온수명 평가 진행 (~600cyc., 100cyc마다 저항 측정)
|  |  |  | 셀 평가 (저온수명) | 선별된 셀을 저온수명 평가 진행 (-20도,~600cyc.)
상온챔버로 옮긴 후 100cyc마다 저항 측정
|  |  |  | 셀 평가 (고온수명) | 선별된 셀을 고온수명 평가 진행 (~600cyc.)
상온챔버로 옮긴 후 100cyc마다 저항 측정
|  |  |  | 셀 평가 (양극의 가스발생량 평가) | 0주차 무게 측정 (공기중/수중 무게 각각 측정). 60도 챔버에서 보관 뒤 1주/2주/4주/8주/12주 차에 꺼내 동일하게 측정 뒤 부피변화 계산
|  |  |  | 셀 평가 (고온저장) | 선별된 셀을 고온 저장 평가 진행 (60~75℃챔버 보관 후 1w, 2w, 4w, 6w, 8w 마다 저항 측정)
|  |  |  | Data 정리 | data 추출 및 정리, 그래프 그리기 등 (수명, 저장 수시 정리 필요)
전해질 팀 특수 실험
| 셀제작_원통형 | 원통형셀 활성화 |  | 셀 주액 | 전해질 주액 및 welding | 전해질 팀 특수 실험
| 셀제작_원통형 |  |  | 셀제작 및 활성화 | 활성화 충전, 데이터 가공 | 전해질 팀 특수 실험
| 셀평가_원통형 | 원통형셀 validation (저장, 수명, RPT 등) |  | 셀 성능 평가 | 용량, 저항, 수명, 고온저장 특성 평가 | 전해질 팀 특수 실험
| 셀제작_원통형 | 셀평가(EIS) |  | 셀측정조건 확보 | 전압, SOC, 온도 선정 | 전해질 팀 특수 실험
|  |  |  | 측정 | 측정 번위 선정 및 측정/해석 | 전해질 팀 특수 실험

## 보조2-7_세부공정_실험_분리막 (hidden)
LEVEL 0 | LEVEL 1,2 | LEVEL 2 | LEVEL 3 | LEVEL 4 | LEVEL 5
실험 분류 | 공정 | 실험/분석법 상세 | 실험 목적 | Process step or SOP | 상세 설명
| 셀 제작_모노셀 | 소재 준비 |  | 모노셀 용 샘플 타발 | 양/음극 모노셀 타발, 분리막 준비
|  |  |  | 양/음극 tap 닦기 | tap 부분의 활물질 층 제거
|  |  |  | 전극 V/D 챔버로 이동 | Al foil로 감싼 후 드라이룸 내의 V/D 챔버로 이동
|  |  |  | 전극 건조 | V/D 챔버에서 130℃ 진공상태에서 8시간동안 전극 건조
|  | 모노셀 조립 |  | 실링 후, 모노셀 수작업실 전달 | 실링 후, 모노셀 수작업실 (전지동)에 전달
|  |  |  | 모노셀 조립 | 모노셀 조립
|  |  |  | 수작업실에서 모노셀 수령 | 모노셀 수작업실(전지동)에서 모노셀 수령 후 건조 오븐에 투입
|  |  |  | 모노셀 건조 | 55~60℃ 챔버에서 1~2일 이상 건조
|  | 전해액 주액 |  | 건조된 모노셀 실링 후, degas 장비로 이동 | 건조된 모노셀 실링/ 전해액, 피펫 등 준비 후 degas 장비로 이동 (드라이룸)
|  |  |  | 건조된 모노셀에 전해질을 주액하는 공정 | 건조된 모노셀에 전해액 주액
|  | wetting |  | 전해액 wetting | 진공챔버에서 30초씩 2번 vacuum 시행
|  | 실링 |  | 모노셀 실링 | degas 장비에서 모노셀 실링(진공압착), 수기로 cell number 기입
|  | lamination |  | lamination | lamination 1회 진행 (60~130도, 5~300초)
|  | 활성화 |  | 비어있는 충방전 채널에 모노셀 체결 | 충방전기 챔버로 이동 후 , 모노셀 체결
|  |  |  | 모노셀의 활성화 공정 | 12시간 이상 상온/고온 wetting 후, 3hr 충전 후 24시간 대기
|  |  |  | 활성화 Data 정리 | data추출 및 정리
|  | degas |  | 활성화 완료된 모노셀, degas 장비로 이동 | 활성화 완료된 모노셀에 포스트잇 부착 +degas 장비(드라이룸)으로 이동
|  |  |  | 모노셀 부분 6cm로 맞추어 cutting | 모노셀 부분 6cm로 맞추어 cutting
|  |  |  | 모노셀 resealing | degas 장비에서 모노셀 re-실링(진공압착)
|  | aging |  | 모노셀 aging | 3일동안 45~70도 aging
|  | 고온 press |  | 고온 press | 100도 이상에서 5~300초 press
|  | 지그체결 |  | zig 체결 | 지그 체결 (우레탄폼 cutting 포함)
|  | 셀평가 |  | 비어있는 충방전 채널에 모노셀 체결 | 충방전기 챔버로 이동 후, 지그에 모노셀 체결 및 충방전 패턴 설정 등 측정 준비
|  |  |  | 모노셀 용량 및 (LT)HPPC 평가 | 모노셀 용량 및 (LT)HPPC 평가 진행
|  |  |  | Data 정리 | data 추출 및 정리
|  |  |  | 추가 평가를 위한 셀 선별 | 저항 유사한 순으로 셀 선별
|  |  |  | 충방전 채널에 모노셀 체결 (저/상/고온수명/고온저장 각각) | 선별된 셀을 각각 상온/고온 충방전 챔버에 체결 및 충방전 패턴 설정/저장 설정, 고온 저장용 셀은 충전 후 별도 챔버에 보관 (HPPC 후 초기)
|  |  |  | 충방전 채널에 모노셀 체결 (저/상/고온수명/고온저장 각각) | cycle 및 storage RPT 측정을 위한 cell 이동 체결/충방전 패턴 설정
|  |  |  | 셀 평가 (상온수명) | 선별된 셀을 상온수명 평가 진행 (~600cyc., 100cyc마다 저항 측정)
|  |  |  | 셀 평가 (저온수명) | 선별된 셀을 저온수명 평가 진행 (-20도,~600cyc.)
상온챔버로 옮긴 후 100cyc마다 저항 측정
|  |  |  | 셀 평가 (고온수명) | 선별된 셀을 고온수명 평가 진행 (~600cyc.)
상온챔버로 옮긴 후 100cyc마다 저항 측정
|  |  |  | 셀 평가 (고온저장) | 선별된 셀을 고온 저장 평가 진행 (60~75℃챔버 보관 후 1w, 2w, 4w, 6w, 8w 마다 저항 측정)
|  |  |  | Data 정리 | data 추출 및 정리, 그래프 그리기 등 (수명, 저장 수시 정리 필요)
분리막 팀 특수 실험
| 슬러리 제작 | 슬러리 제조 (분리막) |  | 소재 준비 | 무기물/분산제/바인더 등을 준비한다 | 분리막 팀 특수 실험
|  |  |  | 원재료 믹싱 | 무기물/분산제/바인더 등을 혼합하여 코팅 슬러리를 제작한다. | 분리막 팀 특수 실험
| 분리막 제작 | Lab 코팅 |  | 분리막 원단 및 슬러리 준비 | 코팅용 분리막 원단과 슬러리를 준비한다. | 분리막 팀 특수 실험
|  |  |  | 코팅 및 건조 | 원단에 슬러리를 도포하고 건조 시킨다. | 분리막 팀 특수 실험
|  |  |  | 코팅 분리막 두께 측정 | 두께 측정 장비의 영점을 맞추고 원단 두께와 코팅 분리막 두께를 측정한다. | 분리막 팀 특수 실험
|  | pilot 코팅 |  | pilot 코팅 평가 | pilot에서 코팅 평가하여 분리막 물성 확인한다. | 분리막 팀 특수 실험
|  | 양산 코팅 |  | 양산 코팅 평가 | 양산 line에서 코팅 평가하여 분리막 물성 확인한다. | 분리막 팀 특수 실험
| 셀 제작_원통형 | 원통형 셀 제작용 샘플 준비 (분리막,전극,부자재구매,이송,참관 등) |  | 원통형 셀 제작용 샘플 준비 | 원통형 셀 제작용 샘플 준비한다. | 분리막 팀 특수 실험
|  | 셀평가 (원통형) |  | 충방전기 cell 체결 | Degas가 완료된 모노셀 초기 성능 평가를 위해 충방전기 Jig에 모노셀을 체결한다. | 분리막 팀 특수 실험
|  |  |  | HPPC 측정 | Cell 용량 및 조건에 따라 설계된 충방전기 패턴을 활용하여 HPPC 측정 진행 한다. | 분리막 팀 특수 실험
|  |  |  | Data 정리 | 측정된 모노셀 data를 정리한다 | 분리막 팀 특수 실험
|  |  |  | EIS 측정 | 모노셀 EIS 측정을 통해 저항을 측정한다 | 분리막 팀 특수 실험
|  |  |  | 셀 평가 (고온수명) | 최소 3개 이상씩 ref. 소재와 동일 시점에 상온/고온 수명 평가 진행 | 분리막 팀 특수 실험
|  |  |  | 셀 평가 (고온수명) | 측정이 완료된 Cycle 데이터 정리한다 | 분리막 팀 특수 실험
|  |  |  | 셀 평가 (고온저장) | 선별된 셀을 고온 저장 평가 진행 (60~75℃챔버 보관 후 특정 주마다 저항 측정) | 분리막 팀 특수 실험
|  |  |  | 셀 평가 (고온저장) | data 추출 및 정리, 그래프 그리기 등 (수명, 저장 수시 정리 필요) | 분리막 팀 특수 실험

## Level 분류 (hidden)
LEVEL 1 | LEVEL 2 | LEVEL3 | LEVEL4 | LEVEL5
실험 분류 | 공정 | 실험/분석법 상세 | 실험 목적 | Process step or SOP
반제품 | 슬러리,전극,분리막,전해액 등 내부 제작 시료
반제품 분석 | 물성, 특성 평가 실험
셀 제품 | 코인셀, 모노셀, (바이셀), 스택셀
셀 평가 | 전기/화학평가; 충방전 실험, 가속화 실험 등
셀 분해 분석 실험 | 셀 분해 후 분석 실험
LEVEL 0 | LEVEL 1 | LEVEL 2 | LEVEL 3 | LEVEL 4
실험 분류 | 공정 | 실험/분석법 상세 | 실험 목적 | Process step or SOP
원소재 분석 | 활물질 분석
| 전해액 분석 실험 |  |  |  | 전해액 분석 실험의 경우, 반제품 실험 or 원소재 분석 실험으로 분류상의 기준 수립 필요
분리막 분석 실험
도전재 분석 실험
바인더 분석 실험
필름 분석 실험
반제품 실험 | 선분산/슬러리 제작 실험
선분산/슬러리 분석/평가 실험
전극 제작 실험
전극 분석/평가 실험
전해액 제작
| 전해액 분석 실험 |  |  |  | 전해액 분석 실험의 경우, 반제품 실험 or 원소재 분석 실험으로 분류상의 기준 수립 필요
분리막 제작실험
분리막 분석 실험
셀 실험 (코인셀, 모노셀,스택셀, 원통형 셀) | 선분산/슬러리 제작 실험
선분산/슬러리 분석 실험
전극 제작 실험
전극 분석 실험
셀 제작
셀 전기/화학 평가 실험
셀 분해/분석실험
* 미 수행 실험은 해당없음으로 표기

## 세부 공정도 (hidden)
LEVEL 0 | LEVEL 1 | LEVEL 2 | LEVEL 3 | LEVEL 4
실험 분류 | 공정 | 실험/분석법 상세 | 실험 목적 | Process step or SOP | 비고
원소재 분석 | PSD 측정 |  |  | 시료 준비 >> 시료 전처리 >> 샘플 Loading >>장비 세척>>Data 추출 및 정리
반제품 실험
셀 실험 (코인셀, 모노셀,스택셀, 원통형 셀)
* 미 수행 실험은 해당없음으로 표기

## 참고_소재별 실험 분류 (hidden)
※ 소재 별 실험 분류 (From 사용자 Manual) |  |  |  |  | Ref. | MDS Migration 전략 수립_완료보고_260709
|  |  | 양극재 | 음극재 | 분리막 | 전해질 | 도전재 | 바인더
물성 특성 실험 |  |  | ○ | ○ | ○ | ○ | ○ | ○
Seperator 실험 |  |  |  |  | ○
Electrolyte 실험 | [5 empty] | ○
Solution 실험 | [6 empty] | ○
Slurry 실험 | Cathode Slurry |  | ○ |  |  |  | ○ | ○
Slurry 실험 | Anode Slurry |  |  | ○ |  |  | ○ | ○
Slurry 실험 | Separator Slurry |  |  |  | ○
Electrode 실험 | Cathode Electrode |  | ○ |  |  |  | ○ | ○
Electrode 실험 | Anode Electrode |  |  | ○ |  |  | ○ | ○
Cell 실험 | Coin Half Cell 실험 |  | ○ | ○ | ○ |  |  | ○
Cell 실험 | Coin Full Cell 실험 |  | ○ | ○ | ○ | ○ |  | ○
Cell 실험 | Mono Cell 실험 |  | ○ | ○ | ○ | ○ | ○ | ○
Cell 실험 | Bi Cell 실험 | A-type/C-type | ○ |  | ○ | ○ | ○ | ○
Cell 실험 | Bi Cell 실험 | A-type |  | ○
Cell 실험 | Stacked Cell |  | ○ | ○ | ○ | ○ | ○ | ○
Cell 실험 | Cylindrical Cell 실험 |  |  |  | ○ | ○
[7 empty] | Upated date | 26.08.12

## 참고_소재시료분류 (hidden)
|  | Upated date | 26.08.12 | 사용여부 Y, 실험대상 N -> 실험은 하지 않지만, PRS 구매요청, HSM 친환경자재검토 등에만 활용 되는 소재/시료 분류
Ref. | MDS Migration 전략 수립_완료보고_260709 |  |  | 사용여부 Y, 실험대상 Y -> PRS 구매요청, HSM 친환경자재검토 및 실제 실험까지 수행하는 소재/시료 분류
|  |  |  | 양극재 |  | 음극재 |  | 분리막 |  | 전해질 |  | 도전재 |  | 바인더
분류명 | Crud Key | 대표여부 | 그룹 | 사용여부 | 실험대상 | 사용여부 | 실험대상 | 사용여부 | 실험대상 | 사용여부 | 실험대상 | 사용여부 | 실험대상 | 사용여부 | 실험대상
-> 소재/시료분류
-> 소재/시료분류 -> Metal
-> 소재/시료분류 -> Metal -> Cobalt
-> 소재/시료분류 -> Metal -> Cobalt -> Cobalt Hydroxide |  |  |  | Y | N | N | N | N | N | N | N | N | N | N | N
-> 소재/시료분류 -> Metal -> Cobalt -> Cobalt Metal |  |  |  | Y | N | N | N | N | N | N | N | N | N | N | N
-> 소재/시료분류 -> Metal -> Cobalt -> Cobalt Oxide |  |  |  | Y | N | N | N | N | N | N | N | N | N | N | N
-> 소재/시료분류 -> Metal -> Cobalt -> Cobalt Sulfate |  |  |  | Y | N | N | N | N | N | N | N | N | N | N | N
-> 소재/시료분류 -> Metal -> Lithium |  |  |  | Y | Y | N | N | N | N | N | N | N | N | N | N
-> 소재/시료분류 -> Metal -> Lithium -> Lithium Carbonate |  |  |  | Y | N | N | N | N | N | N | N | N | N | N | N
-> 소재/시료분류 -> Metal -> Lithium -> Lithium Hydroxide |  |  |  | Y | N | N | N | N | N | N | N | N | N | N | N
-> 소재/시료분류 -> Metal -> Lithium -> Lithium Oxide |  |  |  | Y | N | N | N | N | N | N | N | N | N | N | N
-> 소재/시료분류 -> Metal -> Manganese |  |  |  | N | N | N | N | N | N | N | N | N | N | N | N
-> 소재/시료분류 -> Metal -> Manganese -> Manganese Hydroxide |  |  |  | Y | N | N | N | N | N | N | N | N | N | N | N
-> 소재/시료분류 -> Metal -> Manganese -> Manganese Metal |  |  |  | Y | N | N | N | N | N | N | N | N | N | N | N
-> 소재/시료분류 -> Metal -> Manganese -> Manganese Oxide |  |  |  | Y | N | N | N | N | N | N | N | N | N | N | N
-> 소재/시료분류 -> Metal -> Manganese -> Manganese Sulfate |  |  |  | Y | N | N | N | N | N | N | N | N | N | N | N
-> 소재/시료분류 -> Metal -> Nickel
-> 소재/시료분류 -> Metal -> Nickel -> Nickel Hydroxide |  |  |  | Y | N | N | N | N | N | N | N | N | N | N | N
-> 소재/시료분류 -> Metal -> Nickel -> Nickel Metal |  |  |  | Y | N | N | N | N | N | N | N | N | N | N | N
-> 소재/시료분류 -> Metal -> Nickel -> Nickel Oxide |  |  |  | Y | N | N | N | N | N | N | N | N | N | N | N
-> 소재/시료분류 -> Metal -> Nickel -> Nickel Sulfate |  |  |  | Y | N | N | N | N | N | N | N | N | N | N | N
-> 소재/시료분류 -> Metal -> RecycledRawMaterial
-> 소재/시료분류 -> Metal -> RecycledRawMaterial -> Black Mass |  |  |  | Y | N | N | N | N | N | N | N | N | N | N | N
-> 소재/시료분류 -> Metal -> RecycledRawMaterial -> Al/Cu Mixed Foil |  |  |  | Y | N | N | N | N | N | N | N | N | N | N | N
-> 소재/시료분류 -> Metal -> RecycledRawMaterial -> Black Powder |  |  |  | Y | N | N | N | N | N | N | N | N | N | N | N
-> 소재/시료분류 -> Precursor
-> 소재/시료분류 -> Precursor -> NCM |  |  |  | Y | Y | N | N | N | N | N | N | N | N | N | N
-> 소재/시료분류 -> Precursor -> LFP |  |  |  | Y | Y | N | N | N | N | N | N | N | N | N | N
-> 소재/시료분류 -> Cathode Active Material
-> 소재/시료분류 -> Cathode Active Material -> CO Series |  |  |  | N | N | Y | N | N | N | Y | N | Y | N | Y | N
-> 소재/시료분류 -> Cathode Active Material -> NCM |  |  |  | Y | Y | Y | N | N | N | Y | N | Y | N | Y | N
-> 소재/시료분류 -> Cathode Active Material -> NCMA |  |  |  | Y | Y | Y | N | N | N | Y | N | Y | N | Y | N
-> 소재/시료분류 -> Cathode Active Material -> LFP |  |  |  | Y | Y | Y | N | N | N | Y | N | Y | N | Y | N
-> 소재/시료분류 -> Cathode Active Material -> LMFP |  |  |  | Y | Y | Y | N | N | N | Y | N | Y | N | Y | N
-> 소재/시료분류 -> Cathode Active Material -> Mn-rich |  |  |  | Y | Y | Y | N | N | N | Y | N | Y | N | Y | N
-> 소재/시료분류 -> Cathode Active Material -> DRX |  |  |  | N | N | Y | N | N | N | Y | N | Y | N | Y | N
-> 소재/시료분류 -> Cathode Active Material -> Blending(LFP+LMFP) |  |  |  | Y | Y | Y | N | N | N | Y | N | Y | N | Y | N
-> 소재/시료분류 -> Sacrificial Cathode Active Material
-> 소재/시료분류 -> Sacrificial Cathode Active Material -> LNO |  |  |  | N | N | N | N | N | N | N | N | Y | N | Y | N
-> 소재/시료분류 -> Sacrificial Cathode Active Material -> LCO |  |  |  | N | N | N | N | N | N | N | N | Y | N | Y | N
-> 소재/시료분류 -> Sacrificial Cathode Active Material -> LFO |  |  |  | Y | Y | N | N | N | N | N | N | Y | N | Y | N
-> 소재/시료분류 -> Anode Active Material
-> 소재/시료분류 -> Anode Active Material -> Graphite
-> 소재/시료분류 -> Anode Active Material -> Graphite -> Artificial Graphite |  | Y | 음극재-Graphite | Y | N | Y | Y | N | N | N | N | Y | N | Y | N
-> 소재/시료분류 -> Anode Active Material -> Graphite -> Natural Graphite |  | N | 음극재-Graphite | Y | N | Y | Y | N | N | N | N | Y | N | Y | N
-> 소재/시료분류 -> Anode Active Material -> NON-Graphite
-> 소재/시료분류 -> Anode Active Material -> NON-Graphite -> Hard Carbon |  | N | 음극재-Graphite | Y | N | Y | Y | N | N | N | N | N | N | Y | N
-> 소재/시료분류 -> Anode Active Material -> NON-Graphite -> Soft Carbon |  | N | 음극재-Graphite | Y | N | Y | Y | N | N | N | N | N | N | Y | N
-> 소재/시료분류 -> Anode Active Material -> SI Series
-> 소재/시료분류 -> Anode Active Material -> SI Series -> Pure Si |  | Y | 음극재_Si series | Y | N | Y | Y | N | N | N | N | Y | N | Y | N
-> 소재/시료분류 -> Anode Active Material -> SI Series -> Si/C |  | N | 음극재_Si series | Y | N | Y | Y | N | N | N | N | Y | N | Y | N
-> 소재/시료분류 -> Anode Active Material -> SI Series -> SiO |  | N | 음극재_Si series | Y | N | Y | Y | N | N | N | N | Y | N | Y | N
-> 소재/시료분류 -> Anode Active Material -> LTO |  |  |  | Y | N | N | N | N | N | N | N | N | N | Y | N
-> 소재/시료분류 -> Separator Inorganic
-> 소재/시료분류 -> Separator Inorganic -> Alumina(Al2O3) |  | Y | Separator_inorganic |  |  |  |  | Y | Y |  |  |  |  | N | N
-> 소재/시료분류 -> Separator Inorganic -> ATH(Al(OH3)) |  | N | Separator_inorganic |  |  |  |  | Y | Y |  |  |  |  | N | N
-> 소재/시료분류 -> Separator Inorganic -> Boehmite (AlOOH) |  | N | Separator_inorganic |  |  |  |  | Y | Y |  |  |  |  | N | N
-> 소재/시료분류 -> Separator Inorganic -> Magnesium oxide (MgO) |  | N | Separator_inorganic |  |  |  |  | Y | Y |  |  |  |  | N | N
-> 소재/시료분류 -> Separator Inorganic -> Mg(OH)2 |  | N | Separator_inorganic |  |  |  |  | Y | Y |  |  |  |  | N | N
-> 소재/시료분류 -> Separator Inorganic -> Barium titanate (BaTiO3) |  | N | Separator_inorganic |  |  |  |  | Y | Y |  |  |  |  | N | N
-> 소재/시료분류 -> Separator Inorganic -> LATP |  | N | Separator_inorganic | N | N | N | N | Y | Y | N | N |  |  | N | N
-> 소재/시료분류 -> Separator Inorganic -> SIO2 |  | N | Separator_inorganic |  |  |  |  | Y | Y
-> 소재/시료분류 -> Separator Inorganic -> Zeolite |  | N | Separator_inorganic |  |  |  |  | Y | Y
-> 소재/시료분류 -> Separator Additive
-> 소재/시료분류 -> Separator Additive -> coupling agent |  | Y | Separator_additive | N | N | N | N | Y | Y
-> 소재/시료분류 -> Separator Additive -> wetting agent |  | N | Separator_additive | N | N | N | N | Y | N
-> 소재/시료분류 -> Separator Additive -> Surfactant |  | N | Separator_additive | N | N |  |  | Y | N
-> 소재/시료분류 -> Separator Additive -> Acid |  | N | Separator_additive | N | N |  |  | Y | Y
-> 소재/시료분류 -> Separator Additive -> CMC |  | N | Separator_additive | N | N |  |  | Y | N
-> 소재/시료분류 -> Separator Additive -> Cyano Resin |  | N | Separator_additive | N | N |  |  | Y | N
-> 소재/시료분류 -> Separator Additive -> Defoamer |  | N | Separator_additive | N | N |  |  | Y | Y
-> 소재/시료분류 -> Seperator Binder
-> 소재/시료분류 -> Seperator Binder -> PVDF(Emulsion) |  | Y | Separator_binder |  |  | N | N | Y | Y
-> 소재/시료분류 -> Seperator Binder -> PVDF(Solution) |  | N | Separator_binder |  |  | N | N | Y | Y
-> 소재/시료분류 -> Seperator Binder -> PVDF(Powder) |  | N | Separator_binder |  |  | N | N | Y | Y
-> 소재/시료분류 -> Seperator Binder -> Acryl (Emulsion) |  | N | Separator_binder |  |  | N | N | Y | Y
-> 소재/시료분류 -> Seperator Binder -> Acryl (Solution) |  | N | Separator_binder |  |  | N | N | Y | Y
-> 소재/시료분류 -> Seperator Binder -> Acryl (Powder) |  | N | Separator_binder |  |  | N | N | Y | Y
-> 소재/시료분류 -> Base Film
-> 소재/시료분류 -> Base Film -> Wet Type
-> 소재/시료분류 -> Base Film -> Wet Type -> Wet Type PE (> PE) |  | Y | Separator_base film |  |  |  |  | Y | Y
-> 소재/시료분류 -> Base Film -> Wet Type -> Wet Type PP+PE (PP+PE) |  | N | Separator_base film |  |  |  |  | Y | Y
-> 소재/시료분류 -> Base Film -> Wet Type -> Wet Type PP (PP) |  | N | Separator_base film |  |  |  |  | Y | Y
-> 소재/시료분류 -> Base Film -> Dry Type
-> 소재/시료분류 -> Base Film -> Dry Type -> Dry Type PP |  | N | Separator_base film |  |  |  |  | Y | Y
-> 소재/시료분류 -> Base Film -> Dry Type -> Dry Type PP+PE |  | N | Separator_base film |  |  |  |  | Y | Y
-> 소재/시료분류 -> Separator
-> 소재/시료분류 -> Separator -> CCS
-> 소재/시료분류 -> Separator -> CCS -> Double Side CCS |  |  |  | Y | N | Y | N | Y | Y |  |  | Y | N | Y | N
-> 소재/시료분류 -> Separator -> CCS -> Single Side CCS |  |  |  | Y | N | Y | N | Y | Y |  |  | Y | N | Y | N
-> 소재/시료분류 -> Separator -> CCS -> Double Side Asymmetric CCS |  |  |  | Y | N | Y | N | Y | Y |  |  | Y | N | Y | N
-> 소재/시료분류 -> Separator -> CCS/NIPS
-> 소재/시료분류 -> Separator -> CCS/NIPS -> Double Side CCS/NIPS |  |  |  | Y | N | Y | N | Y | Y |  |  | Y | N | Y | N
-> 소재/시료분류 -> Separator -> NIPS
-> 소재/시료분류 -> Separator -> NIPS -> Double Side NIPS |  |  |  | Y | N | Y | N |  |  |  |  | Y | N | Y | N
-> 소재/시료분류 -> Separator -> SRS
-> 소재/시료분류 -> Separator -> SRS -> Double Side SRS |  |  |  | Y | N | Y | N | Y | Y |  |  | Y | N | Y | N
-> 소재/시료분류 -> Separator -> SRS -> Single Side SRS |  |  |  | Y | N | Y | N | Y | Y |  |  | Y | N | Y | N
-> 소재/시료분류 -> Separator -> SRS -> Double Side Asymmetric SRS |  |  |  | Y | N | Y | N | Y | Y |  |  | Y | N | Y | N
-> 소재/시료분류 -> Separator -> PO-Free |  |  |  | Y | N | Y | N | Y | Y |  |  | Y | N | Y | N
-> 소재/시료분류 -> Separator -> W-SRS |  |  |  | Y | N | Y | N | Y | Y |  |  | Y | N | Y | N
-> 소재/시료분류 -> Separator -> M-SRS |  |  |  | Y | N | Y | N | Y | Y |  |  | Y | N | Y | N
-> 소재/시료분류 -> Electrolyte Salt
-> 소재/시료분류 -> Electrolyte Salt -> Lithium Salt |  | Y | 전해질-Base Material | [6 empty] | Y | Y
-> 소재/시료분류 -> Electrolyte Salt -> Sodium Salt |  | N | 전해질-Base Material | [6 empty] | Y | Y
-> 소재/시료분류 -> Electrolyte Additive
-> 소재/시료분류 -> Electrolyte Additive -> Salt Type Additive |  | N | 전해질-Base Material | [6 empty] | Y | Y
-> 소재/시료분류 -> Electrolyte Additive -> Organic Additive |  | N | 전해질-Base Material | [6 empty] | Y | Y
-> 소재/시료분류 -> Electrolyte Solvent |  |  |  | N | N | N | N | N | N | Y | Y
-> 소재/시료분류 -> Electrolyte
-> 소재/시료분류 -> Electrolyte -> Electrolyte Lithium |  |  |  | Y | N | Y | N |  |  | Y | Y | Y | N | Y | N
-> 소재/시료분류 -> Electrolyte -> Electrolyte Sodium |  |  |  | Y | N |  |  |  |  | Y | Y | Y | N | Y | N
-> 소재/시료분류 -> Conducting Material
-> 소재/시료분류 -> Conducting Material -> Conducting Material |  |  |  | Y | N | [6 empty] | Y | Y | Y | N
-> 소재/시료분류 -> Conducting Material -> Carbon Black |  |  |  | Y | N | Y | N |  |  |  |  | Y | Y | Y | N
-> 소재/시료분류 -> Conducting Material -> MWCNT |  |  |  | Y | N | [6 empty] | Y | Y | Y | N
-> 소재/시료분류 -> Conducting Material -> SWCNT |  |  |  | Y | N | Y | N |  |  |  |  | Y | Y | Y | N
-> 소재/시료분류 -> Conducting Material -> Graphene |  |  |  | Y | N | [6 empty] | Y | Y | Y | N
-> 소재/시료분류 -> Pre Dispersion Solution
-> 소재/시료분류 -> Pre Dispersion Solution -> Carbon Black Pre Dispersion Solution | [11 empty] | Y | Y | Y | N
-> 소재/시료분류 -> Pre Dispersion Solution -> MWCNT Pre Dispersion Solution | [11 empty] | Y | Y | Y | N
-> 소재/시료분류 -> Pre Dispersion Solution -> SWCNT Pre Dispersion Solution | [11 empty] | Y | Y | Y | N
-> 소재/시료분류 -> Pre Dispersion Solution -> Graphene Pre Dispersion Solution | [11 empty] | Y | Y | Y | N
-> 소재/시료분류 -> Pre Dispersion Slurry
-> 소재/시료분류 -> Pre Dispersion Slurry -> Pre Dispersion Slurry
-> 소재/시료분류 -> Binder |  |  |  | Y | N | Y | N |  |  |  |  | Y | Y
-> 소재/시료분류 -> Cathode Binder
-> 소재/시료분류 -> Cathode Binder -> PVDF(Powder) |  |  |  | Y | N | [6 empty] | Y | N | Y | Y
-> 소재/시료분류 -> Cathode Binder -> PVDF(Solution) | [11 empty] | Y | N | Y | Y
-> 소재/시료분류 -> Cathode Binder -> PFAS-free Binder | [11 empty] | Y | N | Y | Y
-> 소재/시료분류 -> Cathode Binder -> HNBR | [11 empty] | Y | Y | Y | Y
-> 소재/시료분류 -> Cathode Binder -> PTFE(Powder) | [7 empty] | Y | N |  |  | Y | N | Y | Y
-> 소재/시료분류 -> Cathode Binder -> Cathode Additive | [11 empty] | Y | N | Y | Y
-> 소재/시료분류 -> Anode Binder
-> 소재/시료분류 -> Anode Binder -> SBR(Solution) | [5 empty] | Y | N |  |  |  |  | Y | N | Y | Y
-> 소재/시료분류 -> Anode Binder -> CMC(Powder) | [5 empty] | Y | N |  |  |  |  | Y | N | Y | Y
-> 소재/시료분류 -> Anode Binder -> CMC(Solution) | [11 empty] | Y | N | Y | Y
-> 소재/시료분류 -> Anode Binder -> Acrylate |  |  |  | N | N | Y | N |  |  |  |  | Y | N | Y | Y
-> 소재/시료분류 -> Anode Binder -> Anode Additive | [11 empty] | Y | N | Y | Y
-> 소재/시료분류 -> FOIL
-> 소재/시료분류 -> FOIL -> Foil ALUMINUM
-> 소재/시료분류 -> FOIL -> Foil ALUMINUM -> Foil Al General |  |  |  | Y | N | [8 empty] | Y | N
-> 소재/시료분류 -> FOIL -> Foil ALUMINUM -> Foil Al Primer Coated |  |  |  | Y | N | [8 empty] | Y | N
-> 소재/시료분류 -> FOIL -> Foil COPPER
-> 소재/시료분류 -> Solvent
-> 소재/시료분류 -> Solvent -> Distilled Water | [7 empty] | Y | N |  |  | Y | N | Y | N
-> 소재/시료분류 -> Solvent -> Aceton | [7 empty] | Y | N |  |  |  |  | Y | N
-> 소재/시료분류 -> Solvent -> NMP | [7 empty] | Y | N |  |  | Y | N | Y | N
-> 소재/시료분류 -> Solvent -> Ethanol | [7 empty] | Y | N |  |  |  |  | Y | N
-> 소재/시료분류 -> Addition Agent
-> 소재/시료분류 -> Slurry
-> 소재/시료분류 -> Slurry -> Cathode Slurry |  |  |  | Y | Y | [6 empty] | Y | Y | Y | Y
-> 소재/시료분류 -> Slurry -> Anode Slurry
-> 소재/시료분류 -> Slurry -> Anode Slurry -> Graphite | [5 empty] | Y | Y |  |  |  |  | Y | Y | Y | Y
-> 소재/시료분류 -> Slurry -> Anode Slurry -> Si Series | [5 empty] | Y | Y |  |  |  |  | Y | Y | Y | Y
-> 소재/시료분류 -> Slurry -> Anode Double Layer Slurry | [5 empty] | Y | Y | [6 empty] | Y | Y
-> 소재/시료분류 -> Slurry -> Separator Slurry | [7 empty] | Y | Y
-> 소재/시료분류 -> Electrode
-> 소재/시료분류 -> Electrode -> Cathode Electrode
-> 소재/시료분류 -> Electrode -> Cathode Electrode -> Single layer |  |  |  | Y | Y |  |  |  |  | Y | N | Y | Y | Y | Y
-> 소재/시료분류 -> Electrode -> Cathode Electrode -> Double layer | [9 empty] | Y | N | Y | Y
-> 소재/시료분류 -> Electrode -> Anode Electrode (Single Layer)
-> 소재/시료분류 -> Electrode -> Anode Electrode (Single Layer) -> Graphite |  |  |  | Y | N | Y | Y | Y | N | Y | N | Y | Y | Y | Y
-> 소재/시료분류 -> Electrode -> Anode Electrode (Single Layer) -> Si Series |  |  |  | Y | N | Y | Y | Y | N | Y | N | Y | Y | Y | Y
-> 소재/시료분류 -> Electrode -> Anode Electrode (Double Layer) |  |  |  | Y | Y | Y | Y | Y | N | Y | N | Y | Y | Y | Y
-> 소재/시료분류 -> Coin Half Cell |  |  |  | Y | Y | Y | Y | Y | Y |  |  |  |  | Y | Y
-> 소재/시료분류 -> Coin Full Cell |  |  |  | Y | Y | Y | Y | Y | Y | Y | Y |  |  | Y | Y
-> 소재/시료분류 -> Mono Cell(R) |  |  |  | Y | Y | Y | Y | Y | Y | Y | Y | Y | Y | Y | Y
-> 소재/시료분류 -> Bi-Cell(R)
-> 소재/시료분류 -> Bi-Cell(R) -> A-Type Bi-Cell(R) |  |  |  | Y | Y |  |  | Y | Y | Y | Y | Y | Y | Y | Y
-> 소재/시료분류 -> Bi-Cell(R) -> C-Type Bi-Cell(R) |  |  |  | Y | Y | Y | Y | Y | Y | Y | Y | Y | Y | Y | Y
-> 소재/시료분류 -> Stacked Cell |  |  |  | Y | Y | Y | Y | Y | Y | Y | Y |  |  | Y | Y
-> 소재/시료분류 -> Cylidrical Cell |  |  |  | N | N | N | N | Y | Y | Y | Y |  |  | N | N
-> EC | [5 empty] | Y | N |  |  | Y | N |  |  | Y | N
-> FEC | [5 empty] | Y | N |  |  | Y | N |  |  | Y | N
-> EMC | [5 empty] | Y | N |  |  | Y | N |  |  | Y | N
-> DEC | [9 empty] | Y | N |  |  | Y | N

## 소재관리자동화_운영시나리오 (hidden)
소재관리자동화 운영 시나리오
소재 구매 신청
신규 소재 신청
1. HSM 상에 소재 정보 입력
시스템: HSM
표준 Data: 소재 정보 (ex, 자재 정보 코드)
정보: MDS 상의 소재 정보, HSM 상의 소재 정보 확인하여 기입 必
2. HSM 상의 소재 정보를 불러와서 PRS 에서 구매 신청
시스템: PRS
표준 Data: 소재 정보, 소재 구매 수량 등
정보: MDS 상의 소재 정보, HSM 상의 소재 정보 확인하여 기입 必
사용 소재 신청
1. HSM 상에 소재 정보 입력은 (Pass)
2. HSM 상의 소재 정보를 불러와서 PRS 에서 구매 신청
시스템: PRS
표준 Data: 소재 정보, 소재 구매 수량 등
정보: MDS 상의 소재 정보, HSM 상의 소재 정보 확인하여 기입 必
소재 입고 / 보관
일반 소재 입고 (구매품)
1. 소재 입고 (물류 자재실)
2. 화학물질 저장소 이동 (물류 자재실 → 환경안전팀)
3. 소재관리자동화실로 이동 (화학물질 저장소에서 소재관리자동화실(소재실)
4. 컨테이너 장입
5. 컨테이너 입고 (to 소재관리자동화 설비)
대용량 소재 입고 (구매품)
1. 소재 입고 (물류 자재실)
2. 화학물질 저장소 이동 (물류 자재실 → 환경안전팀)
3. 소재관리자동화실로 이동 (화학물질 저장소 → 소재관리자동화실(소재실))
4. 컨테이너 장입
5. 컨테이너 입고 (to 소재관리자동화 설비)
6. 잔여 소재 화학물질 저장소 이동 (소재관리자동화실 → 화학물질저장소)
협력사 무상 제공 소재
1. 소재 입고 (연구원 수령) - 확인 필요
2. 소재관리자동화실로 이동
3. 컨테이너 장입
4. 컨테이너 입고 (to 소재관리자동화 설비)
소재 사용 신청
정상 상태 요청
사무실에서 사용 신청
실험실에서 사용 신청
모바일에서 사용 신청
긴급 요청
소재 자동 소분 및 분출
분석용 소재
양극재
음극재
실험용 소재
양극재
음극재
소재 배송
정기 배송
위치:
배송 주기:
긴급 배송
위치:
배송 주기:
폐기
소재 폐기
사용 후 폐기 (실험실)
미사용 소재 폐기 (소재관리자동화 실)
컨테이너 폐기
소재 사용 후 폐기 (소재 잔량: 小)
미사용 소재 폐기 (소재관리자동화 실)

## 소재관리자동화_Painpoint 분석리뷰_'260615 (hidden)
소재관리자동화
Painpoint 분석
단계 | Painpoint
소재 입고 | 1. 소재 보관 파우치 상에 소재 관련 정보 부족 2. 본인이 아닌 경우 찾기 어려움
소재 보관 | 1. 대용량 소재 준비 시, 비산 및 무게로 인해 작업이 힘들고 어려움 2. 소재 보관 공간이 좁아 보관이 어려움
소재 찾기 | 1. 개별 관리로 인해 사용 연구원 외 인원이 소재 찾기 어려움
소재 이송 (절단기)
소재 봉투 Open
소재 보관량 Check | 잔여량 관리가 안되어 소재 파우치 절단 후 파우치 내 필요 소재양 확인 → 필요량 대비 소재량이 적은 경우 있음
소재 소분 | 1. 소분 과정에서 소재분말 날림 발생 2. Dry Room 내 작업 공간 오염 발생, 분말 날림으로 공조 안좋아짐
소분 용기 준비
소분 용기 뚜껑 열기
소분 소재를 소분 용기에 담기
소분 소재 중량 측정
소분 소재 정량 소분
소분 용기 두껑 닫기
소분 용기 뚜껑에 정보 기입 | 작은 사이즈의 두껑에 소재 정보 기입 어려움 발생 / 충분한 정보 기입 불가
소재 봉투 재 실링 | 실링 시, Al 파우치가 점점 작아져, 어느 순간 Al 파우치 변경이 필요한 경우 발생 실링 되는 부분에 열이 발생하여 파우더 특성에 영향을 줄 가능성 있음
보관 창고에 이송하여 소재 보관
소재 봉투 폐기
공통 | 단순/반복 작업, 작업 환경 문제 발생, 시간 多 소요
드라이룸 내 작업 수행이 필요하여 드라이룸 관리 인원 한도에 영향

## 소재개발실험_자동화모듈 (hidden)
소재개발실험
Level 1 | Level 2 | 주요 공정 | 수요 부서 | 상용화 업체 | 주요 공정
소재관리 | 양극재 | 분말 보관 → 소분 | 양극재
| 음극재 | 분말 보관 → 소분 | 음극재
| 분리막 |  | 분리막
| 전해액 |  | 전해질
| 도전재 | 분말 보관 → 소분
바인더
전극 | 선분산액 | 원재료 투입 (분말 + 솔루션) → Mixing → 물성 측정
| 슬러리 | 원재료 투입 (선분산액 + 활물질) → Mixing → 물성 측정 | 양극재, 음극재,
| 전극 | 전극 코팅 → 전극 압연 → 전극 건조 → (전극 타발 (노칭)) → 물성 측정
전해액 | 전해액 제조 | 원재료 투입 (Salt + 솔루션) → Mixing → 물성 측정
분리막 | 분리막 실험
셀 조립 | 코인셀 | (전극/분리막 타발) → Stacking → 전해액 주입 → Crimping → 평가
| 모노셀 | (전극/분리막 타발) → Stacking → 탭 웰딩 → 파우치 포밍 → 파우치 실링(3면) → 전해액 주입 → 파우치 실링 (4면) → Formation → Degasing → 파우치 실링 → 셀 평가 | 양극재, 음극재,
삼전극셀
| 스택셀 | (전극/분리막 타발) → Stacking → 탭 웰딩 → 파우치 포밍 → 파우치 실링(3면) → 전해액 주입 → 파우치 실링 (4면) → Formation → Degasing → 파우치 실링 → 셀 평가 | 양극재, 음극재,
전기/화학평가시험 | 용량/효율 평가 | 코인셀, 파우치 셀, 원통형 셀 용량 효율/평가 (dQ/dV 포함)
Rate Capability
HPPC
In-situ Cycle RPT
Storage RPT
In-situ Cycle swelling
QPEED
EIS
Level 1 | Level 2 | SOP & 특성 | 수요 부서 | 상용화 업체 | 주요 공정
분석 실험 | 연구팀 자체 평가 분석 실험
| BET 분석_Porosimetry | 샘플 튜브에 시료 투입 → 전처리 → 무게 측정 → 튜브 장착 및 N2 흡착 및 측정 → 세척 * 전처리 공정 추가 조사 필요
| Pore 구조 분석_Porosimetry | BET 측정시 한번에 측정 가능 (N2 흡착을 통한 분석 수행 시) 원료 종류에 다라 전처리 시간 setting 이 다를 수 있음 CO2 분석은 내부 분석 불가하여 외주 분석 진행 중
입도 분석_입도 분석기 (Malvern)
탬밀도 분석_Tap 밀도 측정기
압연밀도
Packing Density
진밀도 측정 (Apparent density)_Pychometer
Pellet Density 측정 (음극재 MDS 는 미반영 되어 있음)
XRD 분석
SEM 분석_SEM/EDS
Binder Coverage
전극 물성 (두께/무게/Porosity) 측정_전극 두께 측정기, 저울
전극 MP저항
전극 저항 측정기 - 전극 수직저항 측정 MP 저항 (음극재, MDS 미반영 항목)
전극 배향도
전극 접착력 테스트_UTM 장비 ( Mixer / Coater / 건조오븐 (전극제조))
수분 측정_Karl Fischer (음극재 MDS는 미반영 되어 있음)
Powder 분체 저항 측정_분체저항 측정기 (음극재 MDS는 미반영 되어 있음)
압연 후 입자깨짐(MDS/음극재 항목에는 미반영)
Si 함량 분석 (음극재, MDS 미반영 항목)
유변물성측정_Mixer + Rheometer
슬러리 Gas 발생 측정_Mixer (슬러리제조) + 진공실링장비 + 메스실린터 (정밀측정용 밀도 측정기)
점도 측정
고형분 측정
↓분리막 분석법은 하위에 별개로 정리
분리막 무게
분리막 두께
통기도
분리막 Porosity
Heat Gurley
Puncture
Tensile strength
열수축
파단온도
ER
이온전도도
Pore Size
Zeta potential
전해액 swelling
전해액 Wettability
분석 담당 의뢰 평가 분석 실험
ICP 분석_ICP-OES/MS
BET 분석_Porosimetry
Standard Specific Gravity
진밀도 측정 (Apparent density)_Pychometer
XRD 분석
SEM 분석_SEM/EDS
SEM 전극 단면 분석_이온 밀링기 + SEM/EDS (음극재, MDS 미반영 항목)
Si 증착 균일성 분석 _SEM/EDS (음극재, MDS 미반영 항목)
Si 함량 분석_저울, Muffle furnace (음극재, MDS 미반영 항목)
전극 물성 (두께/무게/Porosity) 측정_전극 두께 측정기, 저울
전극 수직저항 측정 MP 저항_전극 저항 측정기 (음극재, MDS 미반영 항목)
전극 배향도
DSC 분석
N/O/C 함량 분석_NOH 분석 장비, CS 분석기
NMR 분석
XPS 분석 / Raman 분석
Cycle Gas volume change
Storage Gas volume change
In-situ Cycle Swelling
↓분리막 분석법은 하위에 별개로 정리
분리막 두께 측정_분리막 두께 측정기
분리막 원단 무게, 코팅층 무게 측정_저울 (소수점 4자리)
분리막 통기도 측정 - 분리막 통기도 측정 장비
Puncture tester - Puncture stress 측정기 - Needle로 찌르면서 최대 하중값을 puncture 강도로 기록
Tensile strength (인장 강도)
열수축 테스트
TMA
ER
기공구조분석
MI
Heat Gurley
고형분 측정
고형분 측정
전극-분리막 접착력
Peel strength

## 소재개발실험_자동화모듈 (2) (hidden)
소재개발실험
Level 1 | Level 2 | 주요 공정 | 수요 부서 | 상용화 업체 | 주요 공정
셀 제조 실험 |  |  | 양극재
| 코인셀 제조 | 분말 보관 → 소분 | 음극재
분리막
전해질
분말 보관 → 소분
전극 | 선분산액 | 원재료 투입 (분말 + 솔루션) → Mixing → 물성 측정
| 슬러리 | 원재료 투입 (선분산액 + 활물질) → Mixing → 물성 측정 | 양극재, 음극재,
| 전극 | 전극 코팅 → 전극 압연 → 전극 건조 → (전극 타발 (노칭)) → 물성 측정
전해액 | 전해액 제조 | 원재료 투입 (Salt + 솔루션) → Mixing → 물성 측정
분리막 | 분리막 실험
셀 조립 | 코인셀 | (전극/분리막 타발) → Stacking → 전해액 주입 → Crimping → 평가
| 모노셀 | (전극/분리막 타발) → Stacking → 탭 웰딩 → 파우치 포밍 → 파우치 실링(3면) → 전해액 주입 → 파우치 실링 (4면) → Formation → Degasing → 파우치 실링 → 셀 평가 | 양극재, 음극재,
삼전극셀
| 스택셀 | (전극/분리막 타발) → Stacking → 탭 웰딩 → 파우치 포밍 → 파우치 실링(3면) → 전해액 주입 → 파우치 실링 (4면) → Formation → Degasing → 파우치 실링 → 셀 평가 | 양극재, 음극재,
전기/화학평가시험 | 용량/효율 평가 | 코인셀, 파우치 셀, 원통형 셀 용량 효율/평가 (dQ/dV 포함)
Rate Capability
HPPC
In-situ Cycle RPT
Storage RPT
In-situ Cycle swelling
QPEED
EIS
Level 1 | Level 2 | SOP & 특성 | 수요 부서 | 상용화 업체 | 주요 공정
분석 실험 | 연구팀 자체 평가 분석 실험
| BET 분석_Porosimetry | 샘플 튜브에 시료 투입 → 전처리 → 무게 측정 → 튜브 장착 및 N2 흡착 및 측정 → 세척 * 전처리 공정 추가 조사 필요
| Pore 구조 분석_Porosimetry | BET 측정시 한번에 측정 가능 (N2 흡착을 통한 분석 수행 시) 원료 종류에 다라 전처리 시간 setting 이 다를 수 있음 CO2 분석은 내부 분석 불가하여 외주 분석 진행 중
입도 분석_입도 분석기 (Malvern)
탬밀도 분석_Tap 밀도 측정기
압연밀도
Packing Density
진밀도 측정 (Apparent density)_Pychometer
Pellet Density 측정 (음극재 MDS 는 미반영 되어 있음)
XRD 분석
SEM 분석_SEM/EDS
Binder Coverage
전극 물성 (두께/무게/Porosity) 측정_전극 두께 측정기, 저울
전극 MP저항
전극 저항 측정기 - 전극 수직저항 측정 MP 저항 (음극재, MDS 미반영 항목)
전극 배향도
전극 접착력 테스트_UTM 장비 ( Mixer / Coater / 건조오븐 (전극제조))
수분 측정_Karl Fischer (음극재 MDS는 미반영 되어 있음)
Powder 분체 저항 측정_분체저항 측정기 (음극재 MDS는 미반영 되어 있음)
압연 후 입자깨짐(MDS/음극재 항목에는 미반영)
Si 함량 분석 (음극재, MDS 미반영 항목)
유변물성측정_Mixer + Rheometer
슬러리 Gas 발생 측정_Mixer (슬러리제조) + 진공실링장비 + 메스실린터 (정밀측정용 밀도 측정기)
점도 측정
고형분 측정
↓분리막 분석법은 하위에 별개로 정리
분리막 무게
분리막 두께
통기도
분리막 Porosity
Heat Gurley
Puncture
Tensile strength
열수축
파단온도
ER
이온전도도
Pore Size
Zeta potential
전해액 swelling
전해액 Wettability
분석 담당 의뢰 평가 분석 실험
ICP 분석_ICP-OES/MS
BET 분석_Porosimetry
Standard Specific Gravity
진밀도 측정 (Apparent density)_Pychometer
XRD 분석
SEM 분석_SEM/EDS
SEM 전극 단면 분석_이온 밀링기 + SEM/EDS (음극재, MDS 미반영 항목)
Si 증착 균일성 분석 _SEM/EDS (음극재, MDS 미반영 항목)
Si 함량 분석_저울, Muffle furnace (음극재, MDS 미반영 항목)
전극 물성 (두께/무게/Porosity) 측정_전극 두께 측정기, 저울
전극 수직저항 측정 MP 저항_전극 저항 측정기 (음극재, MDS 미반영 항목)
전극 배향도
DSC 분석
N/O/C 함량 분석_NOH 분석 장비, CS 분석기
NMR 분석
XPS 분석 / Raman 분석
Cycle Gas volume change
Storage Gas volume change
In-situ Cycle Swelling
↓분리막 분석법은 하위에 별개로 정리
분리막 두께 측정_분리막 두께 측정기
분리막 원단 무게, 코팅층 무게 측정_저울 (소수점 4자리)
분리막 통기도 측정 - 분리막 통기도 측정 장비
Puncture tester - Puncture stress 측정기 - Needle로 찌르면서 최대 하중값을 puncture 강도로 기록
Tensile strength (인장 강도)
열수축 테스트
TMA
ER
기공구조분석
MI
Heat Gurley
고형분 측정
고형분 측정
전극-분리막 접착력
Peel strength

## Sheet2 (hidden)
구분 | 업무 | CTO |  | CDO
|  | 운영 | 소재개발조직 | 소재개발AI팀 | PI
|  | 전략팀 |  |  | 조직
q물리 실험 자동화 (Physical Automation) : 합성 실험의 물리적 자동화 시스템 구축 | 합성공정 프로세스 분석 및 자동화 대상 실험 선정 |  | O | O
| 자동화 설비 사양 정의(반응기, 투입 시스템 등) | O | △
| 로봇 암, 자동 샘플링 장치 등 하드웨어 설계 및 도입 | O | △
| 설비 간 연동 시스템 구축(PLC, SCADA 등) | △ |  |  | O
| 안전 시스템 및 비상 정지 로직 구현 | O | △
| 자동화 설비 테스트 및 검증 | △ | O
| 소재 물성 측정(XRD, SEM 등) 자동화 설비 연동 | O | △
| 실험 장비 간 샘플 이동을 위한 AGV/컨베이어라인 설계 | △ | O
q데이터 수집 인프라 구축 (Data Infrastructure) : 실험 / 측정 설비로부터 데이터 수집 및 관리 시스템 구축 (수집-전처리-DB구축) | 센서 및 측정 장비 선정 및 설치 | O | △
| 데이터 수집 프로토콜 설계(샘플링 주기, 데이터 포맷 등 분석 가능한 형태로 표준화) |  | △ | △ | O
| 데이터 수집 시스템 개발 |  | △ | △ | O
| 데이터베이스 및 데이터 파이프라인 구축 |  | △ | △ | O
| 데이터 품질 관리 / 백업 및 보안 체계 수립 | △ | △ | △ | O
q데이터 분석 및 DoE 최적화 (Data Analytics & Optimization) : 수집된 데이터 기반의 실험 분석 및 조건 최적화 | 실험 결과 분석: 통계적 분석을 통한 주요 영향인자 도출, 실험 재현 및 안정성 평가, 불량 원인 분석 및 이상 패턴 탐지 |  | △ | O
| 실험 조건 최적화(DoE) : Bayesian Optimization 등을 활용해 다음 실험을 위한 최적의 조건 제안 |  | △ | O
| 분석 자동화 : 일정한 실험 데이터가 축적되면 후보 소재의 조건에 따른 성능 예측 |  | △ | O

## 팀별 LEVEL M-M 집계 (2) (hidden)
팀별 실험시간 LEVEL 집계 (M/M 기준 포함) | [21 empty] | 팀별 LEVEL 2 W·X 비교
M/M 기준 = 시간 합계 ÷ 1,760 ¦ 각 표의 팀명 필터로 선택 | [21 empty] | P:X 원본 표시 직접 반영 ¦ 팀별 W(M/M), X(기대 M/M)
LEVEL 0 집계 | [5 empty] | LEVEL 1 집계 | [6 empty] | LEVEL 2 집계 | [8 empty] | LEVEL 분류 |  |  |  | 양극재선행팀 |  | 리사이클팀 |  | 전구체 |  | 양극재1팀 |  | 양극재2팀 |  | 양극재3팀 |  | 음극재1팀 |  | 음극재2팀 |  | 분리막1팀 |  | 분리막2팀 |  | 전해질1팀 |  | 전해질2팀 |  | 요소소재팀
팀명 | LEVEL 0 | M/P 합계 [hrs] | 기대M/P 합계 [hrs] | M/M 합계 ([M/P]/1,760) | 기대 M/M 합계 ([M/P]/1,760)2 | 팀명 | LEVEL 0 | LEVEL 1 | M/P 합계 [hrs] | 기대M/P 합계 [hrs] | M/M 합계 ([M/P]/1,760) | 기대 M/M 합계 ([M/P]/1,760)2 | 팀명 | LEVEL 0 | LEVEL 1 | LEVEL 2 | LEVEL 4 항목 | M/P 합계 [hrs] | 기대M/P 합계 [hrs] | M/M 합계 | 기대M/M 합계 | LEVEL 0 | LEVEL 1 | LEVEL 2 | LEVEL 4 항목 | M/M | 기대 M/M | M/M​ | 기대 M/M​ | M/M​​ | 기대 M/M​​ | M/M​​​ | 기대 M/M​​​ | M/M​​​​ | 기대 M/M​​​​ | M/M​​​​​ | 기대 M/M​​​​​ | M/M​​​​​​ | 기대 M/M​​​​​​ | M/M​​​​​​​ | 기대 M/M​​​​​​​ | M/M​​​​​​​​ | 기대 M/M​​​​​​​​ | M/M​​​​​​​​​ | 기대 M/M​​​​​​​​​ | M/M​​​​​​​​​​ | 기대 M/M​​​​​​​​​​ | M/M​​​​​​​​​​​ | 기대 M/M​​​​​​​​​​​ | M/M​​​​​​​​​​​​ | 기대 M/M​​​​​​​​​​​​
리사이클 | 분석/측정 실험 | 3759.6 | 4519.8 | 2.136136 | 2.568068 | 리사이클 | 분석/측정 실험 | 슬러리 분석 | 42 | 58.8 | 0.02386364 | 0.03340909 | 리사이클 | 분석/측정 실험 | 슬러리 분석 | 점도, 유변물성 측정 (슬러리) | 슬러리 샘플링→Calibraton→슬러리 투입→슬러리 유변물성 측정→Data 정리→사용한 장비세척 | 42 | 58.8 | 0.02386364 | 0.03340909 | 분석/측정 실험 | 도전재 분석 | 분체저항 분석 | 장비 세팅→무게 측정→샘플링→몰드 조립→몰드 결착→분체저항 측정→장비 세척→Data 정리 | n/a | n/a | n/a | n/a | n/a | n/a | n/a | n/a | n/a | n/a | n/a | n/a | n/a | n/a | n/a | n/a | n/a | n/a | n/a | n/a | n/a | n/a | n/a | n/a | n/a | n/a
리사이클 | 샘플 제작 실험 | 768 | 1207.8 | 0.4363636 | 0.68625 | 리사이클 | 분석/측정 실험 | 전극 분석 실험 | 246 | 331.2 | 0.1397727 | 0.1881818 | 리사이클 | 분석/측정 실험 | 전극 분석 실험 | 90도 peel-off 측정 | 시편 준비→장비 로딩→측정→Data 정리 | 126 | 151.2 | 0.07159091 | 0.08590909 | 분석/측정 실험 | 도전재 분석 | BET 측정 | 샘플링→전처리→무게 측정→튜브장착 및 액체질소 투입→측정→Data 정리→장비 세척 및 정리 | n/a | n/a | n/a | n/a | n/a | n/a | n/a | n/a | n/a | n/a | n/a | n/a | n/a | n/a | n/a | n/a | n/a | n/a | n/a | n/a | n/a | n/a | n/a | n/a | n/a | n/a
리사이클 | 전기화학평가 | 852 | 1386 | 0.4840909 | 0.7875 | 리사이클 | 분석/측정 실험 | 활물질 분석 | 3471.6 | 4129.8 | 1.9725 | 2.346477 | 리사이클 | 분석/측정 실험 | 전극 분석 실험 | 전극 porosity 측정 | 전극 압연→두께 및 무게 측정→기공률 계산 | 120 | 180 | 0.06818182 | 0.1022727 | 분석/측정 실험 | 도전재 분석 | ICP 분석 | 분석 담당 의뢰중 | n/a | n/a | n/a | n/a | n/a | n/a | n/a | n/a | n/a | n/a | n/a | n/a | n/a | n/a | n/a | n/a | n/a | n/a | n/a | n/a | n/a | n/a | n/a | n/a | * | *
분리막 1팀 | 분석/측정 실험 | 11229.38 | 39927.96 | 6.380329 | 22.68634 | 리사이클 | 샘플 제작 실험 | 선분산/슬러리 제작 | 102 | 142.8 | 0.05795455 | 0.08113636 | 리사이클 | 분석/측정 실험 | 활물질 분석 | 수분 함량 측정 | 샘플링→빈 바이알과 샘플소분한 바이알 장착→측정 온도 조건 설정→Calibration→측정→Data 정리→세척 및 정리 | 234 | 234 | 0.1329545 | 0.1329545 | 분석/측정 실험 | 도전재 분석 | SEM 분석 | 샘플링→샘플 홀더 장비로 투입→이미지 생성→EDS 분석→Data 저장→샘플 홀더 자동 배출→샘플 홀더 클리닝 | n/a | n/a | n/a | n/a | n/a | n/a | n/a | n/a | n/a | n/a | n/a | n/a | n/a | n/a | n/a | n/a | n/a | n/a | n/a | n/a | n/a | n/a | n/a | n/a | n/a | n/a
분리막 1팀 | 샘플 제작 실험 | 3811.2 | 6316.8 | 2.165455 | 3.589091 | 리사이클 | 샘플 제작 실험 | 셀 제작 | 486 | 765 | 0.2761364 | 0.4346591 | 리사이클 | 분석/측정 실험 | 활물질 분석 | 잔류 리튬 측정(LI2CO3, LIOH, LBO) | 산성, 중성, 염기성 표준 용액으로 장비 calibraition→1 g의 활물질을 정량하고 3차 증류수와 혼합하여 mixing→감압필터를 사용하여 혼합 용액 추출→필터링 된 용액을 잔류 리튬 측정장치를 사용하여 측정→3차 증류수를 사용하여 장비 세척 | 60 | 72 | 0.03409091 | 0.04090909 | 분석/측정 실험 | 도전재 분석 | XRD 분석 | 샘플링→XRD 측정→Data 변환 및 fitting→장비 세척 및 정리→그래프 생성 | n/a | n/a | n/a | n/a | n/a | n/a | n/a | n/a | n/a | n/a | n/a | n/a | n/a | n/a | n/a | n/a | n/a | n/a | n/a | n/a | n/a | n/a | n/a | n/a | n/a | n/a
분리막 1팀 | 전기화학평가 | 614.4 | 1228.8 | 0.3490909 | 0.6981818 | 리사이클 | 샘플 제작 실험 | 전극 제작 | 180 | 300 | 0.1022727 | 0.1704545 | 리사이클 | 분석/측정 실험 | 활물질 분석 | 탄소 성분 분석 | 분석팀 의뢰_미량(약 1g 수준) 시료 분석 의뢰, 분석팀 SOP 활용 | 0 | 0 | 0 | 0 | 분석/측정 실험 | 바인더 분석 | 고형분 측정 | 샘플링→건조전 무게 측정→건조→건조후 무게 측정→고형분 측정 | n/a | n/a | n/a | n/a | n/a | n/a | n/a | n/a | n/a | n/a | n/a | n/a | n/a | n/a | n/a | n/a | n/a | n/a | n/a | n/a | n/a | n/a | n/a | n/a | n/a | n/a
분리막 2팀 | 분석/측정 실험 | 24606.91 | 74852.14 | 13.9812 | 42.52962 | 리사이클 | 전기화학평가 | 셀 평가_모노셀 | 276 | 426 | 0.1568182 | 0.2420455 | 리사이클 | 분석/측정 실험 | 활물질 분석 | AES | 분석팀 의뢰_미량(약 1g 수준) 시료 분석 의뢰, 분석팀 SOP 활용 | 0 | 0 | 0 | 0 | 분석/측정 실험 | 바인더 분석 | 인장강도 측정 | 샘플링 및 필름화→샘플 건조→필름 타발→인장강도 장비 셋팅→인장강도 측정 | n/a | n/a | n/a | n/a | n/a | n/a | n/a | n/a | n/a | n/a | n/a | n/a | n/a | n/a | n/a | n/a | n/a | n/a | n/a | n/a | n/a | n/a | n/a | n/a | n/a | n/a
분리막 2팀 | 샘플 제작 실험 | 4028.176 | 5834.176 | 2.288737 | 3.314873 | 리사이클 | 전기화학평가 | 셀 평가_코인셀 | 576 | 960 | 0.3272727 | 0.5454545 | 리사이클 | 분석/측정 실험 | 활물질 분석 | BET 측정 | 샘플링→전처리→무게 측정→튜브장착 및 액체질소 투입→측정→Data 정리→세척 및 정리 | 93.6 | 163.8 | 0.05318182 | 0.09306818 | 분석/측정 실험 | 바인더 분석 | 점도 측정 (바인더 / B형 점도) | 샘플링→점도계 셋팅→점도 측정 | n/a | n/a | n/a | n/a | n/a | n/a | n/a | n/a | n/a | n/a | n/a | n/a | n/a | n/a | n/a | n/a | n/a | n/a | n/a | n/a | n/a | n/a | n/a | n/a | n/a | n/a
분리막 2팀 | 전기화학평가 | 394.8 | 394.8 | 0.2243182 | 0.2243182 | 분리막 1팀 | 분석/측정 실험 | 분리막 분석 실험 | 10457.54 | 39156.12 | 5.941784 | 22.2478 | 리사이클 | 분석/측정 실험 | 활물질 분석 | DSC 분석 | 분석팀 의뢰_미량(약 1g 수준) 시료 분석 의뢰, 분석팀 SOP 활용 | 0 | 0 | 0 | 0 | 분석/측정 실험 | 바인더 분석 | 점도 측정 (바인더) | 샘플링→레오미터 셋팅→유변물성 측정→Data 정리 | n/a | n/a | n/a | n/a | n/a | n/a | n/a | n/a | n/a | n/a | n/a | n/a | n/a | n/a | n/a | n/a | n/a | n/a | n/a | n/a | n/a | n/a | n/a | n/a | n/a | n/a
양극재1팀 | 분석/측정 실험 | 2390.4 | 4041.6 | 1.358182 | 2.296364 | 분리막 1팀 | 분석/측정 실험 | 슬러리 분석 | 771.84 | 771.84 | 0.4385455 | 0.4385455 | 리사이클 | 분석/측정 실험 | 활물질 분석 | FT-IR 분석 | 분석팀 의뢰_미량(약 1g 수준) 시료 분석 의뢰, 분석팀 SOP 활용 | 0 | 0 | 0 | 0 | 분석/측정 실험 | 바인더 분석 | Particle size (DLS) | 샘플링→희석 샘플 준비→DLS 측정 | n/a | n/a | n/a | n/a | n/a | n/a | n/a | n/a | n/a | n/a | n/a | n/a | n/a | n/a | n/a | n/a | n/a | n/a | n/a | n/a | n/a | n/a | n/a | n/a | n/a | n/a
양극재1팀 | 샘플 제작 실험 | 5562.48 | 10556.64 | 3.1605 | 5.998091 | 분리막 1팀 | 샘플 제작 실험 | 분리막 제작 실험 | 537.6 | 537.6 | 0.3054545 | 0.3054545 | 리사이클 | 분석/측정 실험 | 활물질 분석 | IC 분석 | 분석팀 의뢰_미량(약 1g 수준) 시료 분석 의뢰, 분석팀 SOP 활용 | 0 | 0 | 0 | 0 | 분석/측정 실험 | 바인더 분석 | pH 측정 | 샘플링→pH 장비 보정→샘플 pH 측정 | n/a | n/a | n/a | n/a | n/a | n/a | n/a | n/a | n/a | n/a | n/a | n/a | n/a | n/a | n/a | n/a | n/a | n/a | n/a | n/a | n/a | n/a | n/a | n/a | n/a | n/a
양극재1팀 | 전기화학평가 | 1631.4 | 4539 | 0.9269318 | 2.578977 | 분리막 1팀 | 샘플 제작 실험 | 선분산/슬러리 제작 | 768 | 768 | 0.4363636 | 0.4363636 | 리사이클 | 분석/측정 실험 | 활물질 분석 | ICP 분석 | 분석 담당 의뢰중 | 0 | 0 | 0 | 0 | 분석/측정 실험 | 바인더 분석 | Tg 측정 (DSC) | 샘플링 및 건조→샘플 로딩 / DSC 측정조건 설정→DSC 측정 | n/a | n/a | n/a | n/a | n/a | n/a | n/a | n/a | n/a | n/a | n/a | n/a | n/a | n/a | n/a | n/a | n/a | n/a | n/a | n/a | n/a | n/a | n/a | n/a | n/a | n/a
양극재2팀 | 분석/측정 실험 | 3866.4 | 14990.4 | 2.196818 | 8.517273 | 분리막 1팀 | 샘플 제작 실험 | 셀 제작 | 2505.6 | 5011.2 | 1.423636 | 2.847273 | 리사이클 | 분석/측정 실험 | 활물질 분석 | PD 측정기 (HAN TECH CO.) | 장비 calibration→몰드 내 샘플 투입 및 장비 투입→샘플 측정→클리닝 | 576 | 672 | 0.3272727 | 0.3818182 | 분석/측정 실험 | 분리막 분석 실험 | 기공구조분석 | 분리막 샘플링→원단의 기공 사이즈 확인 및 압축 전/후의 원단의 기공 변형 정도를 파악→Data 분석 및 추출 | n/a | n/a | n/a | n/a | n/a | n/a | n/a | n/a | n/a | n/a | n/a | n/a | n/a | n/a | n/a | n/a | 0.04 | 0.04 | 0.38 | 0.38 | n/a | n/a | n/a | n/a | n/a | n/a
양극재2팀 | 샘플 제작 실험 | 3970.8 | 15883.2 | 2.256136 | 9.024545 | 분리막 1팀 | 전기화학평가 | 셀 평가_모노셀 | 614.4 | 1228.8 | 0.3490909 | 0.6981818 | 리사이클 | 분석/측정 실험 | 활물질 분석 | PSD 분석 | 샘플링→장비세팅→전처리→샘플 loading 및 측정→장비 세척 및 정리→Data 정리 | 936 | 1092 | 0.5318182 | 0.6204545 | 분석/측정 실험 | 분리막 분석 실험 | 내압축성 분석 | 분리막 타발→내압축전 두께/통기도 측정→heat press 진행→압축 후 두께/통기도 측정 | n/a | n/a | n/a | n/a | n/a | n/a | n/a | n/a | n/a | n/a | n/a | n/a | n/a | n/a | n/a | n/a | 0.82 | 12.27 | 1.2 | 10.8 | n/a | n/a | n/a | n/a | n/a | n/a
양극재2팀 | 전기화학평가 | 663.6 | 2654.4 | 0.3770455 | 1.508182 | 분리막 2팀 | 분석/측정 실험 | 분리막 분석 실험 | 23610.31 | 73855.54 | 13.41495 | 41.96337 | 리사이클 | 분석/측정 실험 | 활물질 분석 | RAMAN | 분석팀 의뢰_미량(약 1g 수준) 시료 분석 의뢰, 분석팀 SOP 활용 | 0 | 0 | 0 | 0 | 분석/측정 실험 | 분리막 분석 실험 | 분리막 단면 분석 (SEM) | 분리막 이온 밀링을 위한 샘플링을 진행한 후 단면 cutting을 진행한다.→SEM 장비를 통해 milling 된 분리막의 단면을 관측한다. | n/a | n/a | n/a | n/a | n/a | n/a | n/a | n/a | n/a | n/a | n/a | n/a | n/a | n/a | n/a | n/a | n/a | n/a | 0.23 | 0.23 | n/a | n/a | n/a | n/a | n/a | n/a
양극재3팀 | 분석/측정 실험 | 1849.2 | 4648.8 | 1.050682 | 2.641364 | 분리막 2팀 | 분석/측정 실험 | 슬러리 분석 | 996.6 | 996.6 | 0.56625 | 0.56625 | 리사이클 | 분석/측정 실험 | 활물질 분석 | SEM 분석 | 샘플링→샘플 홀더 장비로 투입→이미지 생성→EDS 분석→Data 저장→샘플 홀더 자동 배출→샘플 홀더 클리닝 | 360 | 450 | 0.2045455 | 0.2556818 | 분석/측정 실험 | 분리막 분석 실험 | 분리막 단면 분석 (SEM) | 이온밀링→분리막 단면 분석 (SEM/EDS) | n/a | n/a | n/a | n/a | n/a | n/a | n/a | n/a | n/a | n/a | n/a | n/a | n/a | n/a | n/a | n/a | 0.01 | 0.01 | n/a | n/a | n/a | n/a | n/a | n/a | n/a | n/a
양극재3팀 | 샘플 제작 실험 | 5037.12 | 9405.12 | 2.862 | 5.343818 | 분리막 2팀 | 샘플 제작 실험 | 분리막 제작 실험 | 1253.776 | 3059.776 | 0.7123729 | 1.738509 | 리사이클 | 분석/측정 실험 | 활물질 분석 | SEM 분석(이온밀링) | 이온밀링→전극 단면 분석 (SEM/EDS) | 240 | 312 | 0.1363636 | 0.1772727 | 분석/측정 실험 | 분리막 분석 실험 | 분리막 두께 측정 | 분리막 타발→분리막 두께 측정 | n/a | n/a | n/a | n/a | n/a | n/a | n/a | n/a | n/a | n/a | n/a | n/a | n/a | n/a | n/a | n/a | 0.55 | 1.09 | 0.75 | 1.5 | n/a | n/a | n/a | n/a | n/a | n/a
양극재3팀 | 전기화학평가 | 1055.52 | 3363.84 | 0.5997273 | 1.911273 | 분리막 2팀 | 샘플 제작 실험 | 선분산/슬러리 제작 | 660 | 660 | 0.375 | 0.375 | 리사이클 | 분석/측정 실험 | 활물질 분석 | TEM/EDS/EDP | 분석팀 의뢰_미량(약 1g 수준) 시료 분석 의뢰, 분석팀 SOP 활용 | 0 | 0 | 0 | 0 | 분석/측정 실험 | 분리막 분석 실험 | 분리막 무게 측정 | 분리막 타발→분리막 무게 측정 | n/a | n/a | n/a | n/a | n/a | n/a | n/a | n/a | n/a | n/a | n/a | n/a | n/a | n/a | n/a | n/a | 0.55 | 0.93 | 0.75 | 1.5 | n/a | n/a | n/a | n/a | n/a | n/a
양극재선행 | 분석/측정 실험 | 4488.48 | 6732.72 | 2.550273 | 3.825409 | 분리막 2팀 | 샘플 제작 실험 | 셀 제작 | 2114.4 | 2114.4 | 1.201364 | 1.201364 | 리사이클 | 분석/측정 실험 | 활물질 분석 | TGA 분석 | 분석팀 의뢰_미량(약 1g 수준) 시료 분석 의뢰, 분석팀 SOP 활용 | 0 | 0 | 0 | 0 | 분석/측정 실험 | 분리막 분석 실험 | 분리막 통기성 측정 | 분리막 타발→분리막 통기도 측정 | n/a | n/a | n/a | n/a | n/a | n/a | n/a | n/a | n/a | n/a | n/a | n/a | n/a | n/a | n/a | n/a | 0.55 | 0.55 | 0.75 | 1.5 | n/a | n/a | n/a | n/a | n/a | n/a
양극재선행 | 샘플 제작 실험 | 2364.84 | 3547.26 | 1.343659 | 2.015489 | 분리막 2팀 | 전기화학평가 | 셀 평가_모노셀 | 250.8 | 250.8 | 0.1425 | 0.1425 | 리사이클 | 분석/측정 실험 | 활물질 분석 | XPS | 분석팀 의뢰_미량(약 1g 수준) 시료 분석 의뢰, 분석팀 SOP 활용 | 0 | 0 | 0 | 0 | 분석/측정 실험 | 분리막 분석 실험 | 수분 함량 측정 (분리막) | 샘플링전 준비→샘플링→장비 측정 진행→Data 분석 및 추출 | n/a | n/a | n/a | n/a | n/a | n/a | n/a | n/a | n/a | n/a | n/a | n/a | n/a | n/a | n/a | n/a | 0 | 0 | 0.15 | 0.15 | n/a | n/a | n/a | n/a | n/a | n/a
양극재선행 | 전기화학평가 | 1512 | 2268 | 0.8590909 | 1.288636 | 분리막 2팀 | 전기화학평가 | 셀 평가_원통형셀 | 144 | 144 | 0.08181818 | 0.08181818 | 리사이클 | 분석/측정 실험 | 활물질 분석 | XRD 분석 | 샘플링→XRD 측정→Data 변환 및 fitting→세척 및 정리→그래프 생성 | 972 | 1134 | 0.5522727 | 0.6443182 | 분석/측정 실험 | 분리막 분석 실험 | BDV 분석 | 샘플 준비→절연파괴전압 측정→Data 분석 | n/a | n/a | n/a | n/a | n/a | n/a | n/a | n/a | n/a | n/a | n/a | n/a | n/a | n/a | n/a | n/a | 0.22 | 0.65 | 0.15 | 0.15 | n/a | n/a | n/a | n/a | n/a | n/a
요소소재팀 | 분석/측정 실험 | 120 | 120 | 0.06818182 | 0.06818182 | 양극재1팀 | 분석/측정 실험 | 셀 분석 실험 | 187.2 | 936 | 0.1063636 | 0.5318182 | 리사이클 | 샘플 제작 실험 | 선분산/슬러리 제작 | 양극 슬러리 제작 | 1차 재료 계량→2차 계량→고형분 맞추기→1차 믹싱→뭉친부분 풀어주기→2차 믹싱→장비 세척 및 정리 | 102 | 142.8 | 0.05795455 | 0.08113636 | 분석/측정 실험 | 분리막 분석 실험 | BET 측정 | 샘플 소분 및 샘플링→전처리→무게 측정→측정 준비→측정→Data 정리→세척 및 정리 | n/a | n/a | n/a | n/a | n/a | n/a | n/a | n/a | n/a | n/a | n/a | n/a | n/a | n/a | n/a | n/a | 0 | 0 | 0.08 | 0.08 | n/a | n/a | n/a | n/a | n/a | n/a
요소소재팀 | 샘플 제작 실험 | 0 | 0 | 0 | 0 | 양극재1팀 | 분석/측정 실험 | 전극 분석 실험 | 720 | 960 | 0.4090909 | 0.5454545 | 리사이클 | 샘플 제작 실험 | 셀 제작 | 모노셀 제작 | 모노셀 용 전극 타발→양/음극 tap 닦기→실링 후, 모노셀 수작업실 전달→모노셀 조립→수작업실에서 모노셀 수령→건조된 모노셀 실링 후, degas 장비로 이동→전해액 주액→전해액 wetting→모노셀 실링→비어있는 충방전 채널에 모노셀 체결→모노셀의 활성화 공정→활성화 완료된 모노셀, degas 장비로 이동→모노셀 부분 6-7cm로 맞추어 cutting→모노셀 resealing | 270 | 405 | 0.1534091 | 0.2301136 | 분석/측정 실험 | 분리막 분석 실험 | CLSM 분석 | 샘플링→CLSM 분석→Data 저장 | n/a | n/a | n/a | n/a | n/a | n/a | n/a | n/a | n/a | n/a | n/a | n/a | n/a | n/a | n/a | n/a | 0.22 | 0.22 | 0.09 | 0.89 | n/a | n/a | n/a | n/a | n/a | n/a
요소소재팀 | 전기화학평가 | 0 | 0 | 0 | 0 | 양극재1팀 | 분석/측정 실험 | 활물질 분석 | 1483.2 | 2145.6 | 0.8427273 | 1.219091 | 리사이클 | 샘플 제작 실험 | 셀 제작 | 코인셀 제작 | 코인셀 조립→코인셀 조립 후 OCV 측정 | 216 | 360 | 0.1227273 | 0.2045455 | 분석/측정 실험 | 분리막 분석 실험 | Dry 열수축 테스트 | 분리막 타발하여 준비→오븐내에 분리막 가열 진행→수축된 분리막 길이 측정 | n/a | n/a | n/a | n/a | n/a | n/a | n/a | n/a | n/a | n/a | n/a | n/a | n/a | n/a | n/a | n/a | 0.09 | 0.09 | 1.05 | 1.05 | n/a | n/a | n/a | n/a | n/a | n/a
음극재 1팀 | 분석/측정 실험 | 1347.58596 | 12828.24 | 0.7656738 | 7.288773 | 양극재1팀 | 샘플 제작 실험 | 셀 제작 | 2988.48 | 7309.44 | 1.698 | 4.153091 | 리사이클 | 샘플 제작 실험 | 전극 제작 | 코인셀 용 양극 전극 제작 | 소재준비 (이송)→코팅→건조→장비 세척 및 정리→압연 | 180 | 300 | 0.1022727 | 0.1704545 | 분석/측정 실험 | 분리막 분석 실험 | Dry 전극-분리막 접착력 | 분리막/전극 타발→Heat press 진행→슬라이드 글라스에 부착→접착력 측정→Data 정리 (Dry 상태의 전극-분리막 사이의 접착력 측정) | n/a | n/a | n/a | n/a | n/a | n/a | n/a | n/a | n/a | n/a | n/a | n/a | n/a | n/a | n/a | n/a | 0.92 | 0.92 | 1.75 | 15.77 | n/a | n/a | n/a | n/a | n/a | n/a
음극재 1팀 | 샘플 제작 실험 | 6065.81472 | 15304.884 | 3.446486 | 8.695957 | 양극재1팀 | 샘플 제작 실험 | 슬러리 제작 | 1188 | 1425.6 | 0.675 | 0.81 | 리사이클 | 전기화학평가 | 셀 평가_모노셀 | 모노셀 고온 성능 평가 | 셀 평가 (고온저장) | 0 | 0 | 0 | 0 | 분석/측정 실험 | 분리막 분석 실험 | DSC 분석 | 샘플 준비→DSC 분석을 위한 샘플을 준비한다. | n/a | n/a | n/a | n/a | n/a | n/a | n/a | n/a | n/a | n/a | n/a | n/a | n/a | n/a | n/a | n/a | 0 | 0 | n/a | n/a | n/a | n/a | n/a | n/a | n/a | n/a
음극재 1팀 | 전기화학평가 | 1951.4568 | 7959.06 | 1.108782 | 4.522193 | 양극재1팀 | 샘플 제작 실험 | 전극 제작 | 1386 | 1821.6 | 0.7875 | 1.035 | 리사이클 | 전기화학평가 | 셀 평가_모노셀 | 모노셀 용량/ 저항 평가 | 모노셀 용량 및 HPPC 평가→Data 정리→추가 평가를 위한 셀 선별 | 180 | 270 | 0.1022727 | 0.1534091 | 분석/측정 실험 | 분리막 분석 실험 | DSC 분석 | DSC 분석을 위한 샘플을 준비한다.→바인더 성분 분석을 위한 DSC 분석 진행한다. | n/a | n/a | n/a | n/a | n/a | n/a | n/a | n/a | n/a | n/a | n/a | n/a | n/a | n/a | n/a | n/a | n/a | n/a | 0.01 | 0.01 | n/a | n/a | n/a | n/a | n/a | n/a
음극재 2팀 | 분석/측정 실험 | 2430 | 3159 | 1.380682 | 1.794886 | 양극재1팀 | 전기화학평가 | 셀 평가_모노셀 | 705.6 | 3096 | 0.4009091 | 1.759091 | 리사이클 | 전기화학평가 | 셀 평가_모노셀 | 모노셀 평가 | 충방전 채널에 모노셀 체결 (저/상/고온수명/고온저장 각각)→셀 평가 (고온수명)→Data 정리 | 84 | 138 | 0.04772727 | 0.07840909 | 분석/측정 실험 | 분리막 분석 실험 | ER 분석 | 분리막 타발하여 준비→코인셀 조립→Wetting 진행→EIS 측정→Data 분석 및 추출 | n/a | n/a | n/a | n/a | n/a | n/a | n/a | n/a | n/a | n/a | n/a | n/a | n/a | n/a | n/a | n/a | 0.38 | 2.28 | 0.47 | 2.35 | n/a | n/a | n/a | n/a | n/a | n/a
음극재 2팀 | 샘플 제작 실험 | 5878.2 | 7641.66 | 3.339886 | 4.341852 | 양극재1팀 | 전기화학평가 | 셀 평가_코인셀 | 925.8 | 1443 | 0.5260227 | 0.8198864 | 리사이클 | 전기화학평가 | 셀 평가_모노셀 | 모노셀_지그체결 | zig 체결→비어있는 충방전 채널에 모노셀 체결 | 12 | 18 | 0.006818182 | 0.01022727 | 분석/측정 실험 | 분리막 분석 실험 | FT-IR 분석 | 샘플 준비→FT-IR 분석 | n/a | n/a | n/a | n/a | n/a | n/a | n/a | n/a | n/a | n/a | n/a | n/a | n/a | n/a | n/a | n/a | 0 | 0 | 0.01 | 0.01 | n/a | n/a | n/a | n/a | n/a | n/a
음극재 2팀 | 전기화학평가 | 3252.072 | 4897.224 | 1.847768 | 2.782514 | 양극재2팀 | 분석/측정 실험 | 셀 분석 실험 | 374.4 | 1238.4 | 0.2127273 | 0.7036364 | 리사이클 | 전기화학평가 | 셀 평가_코인셀 | 코인셀 평가 | 비어있는 충방전 채널에 코인셀 체결→충방전 평가 진행→Data 정리 및 용량/효율 계산→그래프 생성→Rate 별 평가→Data 정리 | 576 | 960 | 0.3272727 | 0.5454545 | 분석/측정 실험 | 분리막 분석 실험 | GC 분석 | 샘플 준비→GC 분석 | n/a | n/a | n/a | n/a | n/a | n/a | n/a | n/a | n/a | n/a | n/a | n/a | n/a | n/a | n/a | n/a | 0 | 0 | 0.01 | 0.01 | n/a | n/a | n/a | n/a | n/a | n/a
전구체 | 분석/측정 실험 | 1065 | 1384.5 | 0.6051136 | 0.7866477 | 양극재2팀 | 분석/측정 실험 | 전극 분석 실험 | 240 | 960 | 0.1363636 | 0.5454545 | 분리막 1팀 | 분석/측정 실험 | 분리막 분석 실험 | 기공구조분석 | 분리막 샘플링→원단의 기공 사이즈 확인 및 압축 전/후의 원단의 기공 변형 정도를 파악→Data 분석 및 추출 | 76.8 | 76.8 | 0.04363636 | 0.04363636 | 분석/측정 실험 | 분리막 분석 실험 | Heat Gurley | 샘플 준비→장비 세팅→장비 측정→Data 정리 | n/a | n/a | n/a | n/a | n/a | n/a | n/a | n/a | n/a | n/a | n/a | n/a | n/a | n/a | n/a | n/a | 0.01 | 0.02 | 0.08 | 0.08 | n/a | n/a | n/a | n/a | n/a | n/a
전구체 | 샘플 제작 실험 | 3072 | 3993.6 | 1.745455 | 2.269091 | 양극재2팀 | 분석/측정 실험 | 활물질 분석 | 3252 | 12792 | 1.847727 | 7.268182 | 분리막 1팀 | 분석/측정 실험 | 분리막 분석 실험 | 내압축성 분석 | 분리막 타발→내압축전 두께/통기도 측정→heat press 진행→압축 후 두께/통기도 측정 | 1440 | 21600 | 0.8181818 | 12.27273 | 분석/측정 실험 | 분리막 분석 실험 | ICP 분석 | 샘플 준비→ICP 분석 | n/a | n/a | n/a | n/a | n/a | n/a | n/a | n/a | n/a | n/a | n/a | n/a | n/a | n/a | n/a | n/a | 0 | 0 | 0.01 | 0.01 | n/a | n/a | n/a | n/a | n/a | n/a
전구체 | 전기화학평가 | 1634.4 | 2124.72 | 0.9286364 | 1.207227 | 양극재2팀 | 샘플 제작 실험 | 셀 제작 | 1244.4 | 4977.6 | 0.7070455 | 2.828182 | 분리막 1팀 | 분석/측정 실험 | 분리막 분석 실험 | 분리막 단면 분석 (SEM) | 이온밀링→분리막 단면 분석 (SEM/EDS) | 12 | 12 | 0.006818182 | 0.006818182 | 분석/측정 실험 | 분리막 분석 실험 | MI | 샘플 준비→장비 세팅→장비 측정→Data 정리 | n/a | n/a | n/a | n/a | n/a | n/a | n/a | n/a | n/a | n/a | n/a | n/a | n/a | n/a | n/a | n/a | 0.07 | 0.07 | 0.04 | 0.04 | n/a | n/a | n/a | n/a | n/a | n/a
전해질 1팀 | 분석/측정 실험 | 2677.68 | 40296 | 1.521409 | 22.89545 | 양극재2팀 | 샘플 제작 실험 | 슬러리 제작 | 633.6 | 2534.4 | 0.36 | 1.44 | 분리막 1팀 | 분석/측정 실험 | 분리막 분석 실험 | 분리막 두께 측정 | 분리막 타발→분리막 두께 측정 | 960 | 1920 | 0.5454545 | 1.090909 | 분석/측정 실험 | 분리막 분석 실험 | NMR 분석 | 샘플 준비→NMR 분석 | n/a | n/a | n/a | n/a | n/a | n/a | n/a | n/a | n/a | n/a | n/a | n/a | n/a | n/a | n/a | n/a | 0 | 0 | 0.01 | 0.01 | n/a | n/a | n/a | n/a | n/a | n/a
전해질 1팀 | 샘플 제작 실험 | 2535.6 | 6504 | 1.440682 | 3.695455 | 양극재2팀 | 샘플 제작 실험 | 전극 제작 | 2092.8 | 8371.2 | 1.189091 | 4.756364 | 분리막 1팀 | 분석/측정 실험 | 분리막 분석 실험 | 분리막 무게 측정 | 분리막 타발→분리막 무게 측정 | 960 | 1632 | 0.5454545 | 0.9272727 | 분석/측정 실험 | 분리막 분석 실험 | Peel strength | 분리막 타발→슬라이드 글라스에 부착→Peel strength 측정→Data 정리 | n/a | n/a | n/a | n/a | n/a | n/a | n/a | n/a | n/a | n/a | n/a | n/a | n/a | n/a | n/a | n/a | 0.41 | 0.41 | 0.5 | 0.5 | n/a | n/a | n/a | n/a | n/a | n/a
전해질 1팀 | 전기화학평가 | 8560.8 | 16670.4 | 4.864091 | 9.471818 | 양극재2팀 | 전기화학평가 | 셀 평가_모노셀 | 174 | 696 | 0.09886364 | 0.3954545 | 분리막 1팀 | 분석/측정 실험 | 분리막 분석 실험 | 분리막 통기성 측정 | 분리막 타발→분리막 통기도 측정 | 960 | 960 | 0.5454545 | 0.5454545 | 분석/측정 실험 | 분리막 분석 실험 | Puncture stress | 분리막 타발 후, 장비에 분리막 고정→Needle의 위치를 분리막에 맞닿게 위치 조절→천공 강도 측정 프로그램을 실행→Data 분석 및 추출 | n/a | n/a | n/a | n/a | n/a | n/a | n/a | n/a | n/a | n/a | n/a | n/a | n/a | n/a | n/a | n/a | 0.16 | 0.16 | 0.19 | 0.19 | n/a | n/a | n/a | n/a | n/a | n/a
전해질 2팀 | 분석/측정 실험 | 5798.88 | 57240 | 3.294818 | 32.52273 | 양극재2팀 | 전기화학평가 | 셀 평가_코인셀 | 489.6 | 1958.4 | 0.2781818 | 1.112727 | 분리막 1팀 | 분석/측정 실험 | 분리막 분석 실험 | 수분 함량 측정 (분리막) | 샘플링전 준비→샘플링→장비 측정 진행→Data 분석 및 추출 | 0.9 | 0.9 | 0.0005113636 | 0.0005113636 | 분석/측정 실험 | 분리막 분석 실험 | SEM 분석 | 샘플링→샘플 홀더 장비로 투입→이미지 생성→EDS 분석→Data 저장→샘플 홀더 자동 배출 | n/a | n/a | n/a | n/a | n/a | n/a | n/a | n/a | n/a | n/a | n/a | n/a | n/a | n/a | n/a | n/a | 0.33 | 0.33 | n/a | n/a | n/a | n/a | n/a | n/a | n/a | n/a
전해질 2팀 | 샘플 제작 실험 | 8100 | 14880 | 4.602273 | 8.454545 | 양극재3팀 | 분석/측정 실험 | 셀 분석 실험 | 187.2 | 936 | 0.1063636 | 0.5318182 | 분리막 1팀 | 분석/측정 실험 | 분리막 분석 실험 | BDV 분석 | 샘플 준비→절연파괴전압 측정→Data 분석 | 384 | 1152 | 0.2181818 | 0.6545455 | 분석/측정 실험 | 분리막 분석 실험 | SEM 분석 | 샘플링→샘플 홀더 장비로 투입→이미지 생성→EDS 분석→Data 저장→샘플 홀더 자동 배출→샘플 홀더 클리닝 | n/a | n/a | n/a | n/a | n/a | n/a | n/a | n/a | n/a | n/a | n/a | n/a | n/a | n/a | n/a | n/a | n/a | n/a | 0.09 | 0.09 | n/a | n/a | n/a | n/a | n/a | n/a
전해질 2팀 | 전기화학평가 | 6453.6 | 13296 | 3.666818 | 7.554545 | 양극재3팀 | 분석/측정 실험 | 전극 분석 실험 | 144 | 288 | 0.08181818 | 0.1636364 | 분리막 1팀 | 분석/측정 실험 | 분리막 분석 실험 | BET 측정 | 샘플 소분 및 샘플링→전처리→무게 측정→측정 준비→측정→Data 정리→세척 및 정리 | 1.8 | 1.8 | 0.001022727 | 0.001022727 | 분석/측정 실험 | 분리막 분석 실험 | Tensile strength (인장강도) | 분리막 타발→장비에 분리막 고정→인장 강도 측정 프로그램 실행→Data 분석 및 추출 | n/a | n/a | n/a | n/a | n/a | n/a | n/a | n/a | n/a | n/a | n/a | n/a | n/a | n/a | n/a | n/a | 0.16 | 0.82 | 0.19 | 0.19 | n/a | n/a | n/a | n/a | n/a | n/a
[6 empty] | 양극재3팀 | 분석/측정 실험 | 활물질 분석 | 1518 | 3424.8 | 0.8625 | 1.945909 | 분리막 1팀 | 분석/측정 실험 | 분리막 분석 실험 | CLSM 분석 | 샘플링→CLSM 분석→Data 저장 | 384 | 384 | 0.2181818 | 0.2181818 | 분석/측정 실험 | 분리막 분석 실험 | TGA 분석 | 샘플 준비→TGA 분석 | n/a | n/a | n/a | n/a | n/a | n/a | n/a | n/a | n/a | n/a | n/a | n/a | n/a | n/a | n/a | n/a | 0 | 0 | 0.01 | 0.01 | n/a | n/a | n/a | n/a | n/a | n/a
[6 empty] | 양극재3팀 | 샘플 제작 실험 | 셀 제작 | 2445.12 | 5949.12 | 1.389273 | 3.380182 | 분리막 1팀 | 분석/측정 실험 | 분리막 분석 실험 | Dry 열수축 테스트 | 분리막 타발하여 준비→오븐내에 분리막 가열 진행→수축된 분리막 길이 측정 | 153.6 | 153.6 | 0.08727273 | 0.08727273 | 분석/측정 실험 | 분리막 분석 실험 | TMA 분석 | 분리막 타발하여 준비→장비에 분리막 고정 후 열특성 측정→Data 분석 및 추출 | n/a | n/a | n/a | n/a | n/a | n/a | n/a | n/a | n/a | n/a | n/a | n/a | n/a | n/a | n/a | n/a | 0.01 | 0.01 | 0.08 | 0.08 | n/a | n/a | n/a | n/a | n/a | n/a
[6 empty] | 양극재3팀 | 샘플 제작 실험 | 슬러리 제작 | 540 | 720 | 0.3068182 | 0.4090909 | 분리막 1팀 | 분석/측정 실험 | 분리막 분석 실험 | Dry 전극-분리막 접착력 | 분리막/전극 타발→Heat press 진행→슬라이드 글라스에 부착→접착력 측정→Data 정리 (Dry 상태의 전극-분리막 사이의 접착력 측정) | 1612.8 | 1612.8 | 0.9163636 | 0.9163636 | 분석/측정 실험 | 분리막 분석 실험 | Wet 열수축 테스트 | 분리막 타발하여 준비→Al pouch에 분리막을 넣고, 전해액 넣은 후 밀봉→30분간 분리막을 가열→수축된 분리막 길이 측정 | n/a | n/a | n/a | n/a | n/a | n/a | n/a | n/a | n/a | n/a | n/a | n/a | n/a | n/a | n/a | n/a | 0.22 | 0.65 | 0.5 | 0.5 | n/a | n/a | n/a | n/a | n/a | n/a
[6 empty] | 양극재3팀 | 샘플 제작 실험 | 전극 제작 | 2052 | 2736 | 1.165909 | 1.554545 | 분리막 1팀 | 분석/측정 실험 | 분리막 분석 실험 | DSC 분석 | 샘플 준비→DSC 분석을 위한 샘플을 준비한다. | 1.2 | 1.2 | 0.0006818182 | 0.0006818182 | 분석/측정 실험 | 분리막 분석 실험 | Wet 전극-분리막 접착력 | 분리막/전극 타발→모노셀 제작 후 formation 진행→슬라이드 글라스 전극-분리막 부착→접착력 측정→Data 정리 (Wet 상태의 전극-분리막 사이의 접착력 측정) | n/a | n/a | n/a | n/a | n/a | n/a | n/a | n/a | n/a | n/a | n/a | n/a | n/a | n/a | n/a | n/a | 0.24 | 0.72 | 3.5 | 3.5 | n/a | n/a | n/a | n/a | n/a | n/a
[6 empty] | 양극재3팀 | 전기화학평가 | 셀 평가_모노셀 | 561.6 | 2376 | 0.3190909 | 1.35 | 분리막 1팀 | 분석/측정 실험 | 분리막 분석 실험 | ER 분석 | 분리막 타발하여 준비→코인셀 조립→Wetting 진행→EIS 측정→Data 분석 및 추출 | 668.9962 | 4013.977 | 0.3801115 | 2.280669 | 분석/측정 실험 | 분리막 분석 실험 | XRD 분석 | 샘플 준비→XRD 분석 | n/a | n/a | n/a | n/a | n/a | n/a | n/a | n/a | n/a | n/a | n/a | n/a | n/a | n/a | n/a | n/a | 0 | 0 | 0.01 | 0.01 | n/a | n/a | n/a | n/a | n/a | n/a
[6 empty] | 양극재3팀 | 전기화학평가 | 셀 평가_코인셀 | 493.92 | 987.84 | 0.2806364 | 0.5612727 | 분리막 1팀 | 분석/측정 실험 | 분리막 분석 실험 | FT-IR 분석 | 샘플 준비→FT-IR 분석 | 1.2 | 1.2 | 0.0006818182 | 0.0006818182 | 분석/측정 실험 | 분리막 분석 실험 | zeta-potential 분석 | 샘플 준비→zeta-potential 분석 | n/a | n/a | n/a | n/a | n/a | n/a | n/a | n/a | n/a | n/a | n/a | n/a | n/a | n/a | n/a | n/a | 0 | 0 | 0.41 | 0.41 | n/a | n/a | n/a | n/a | n/a | n/a
[6 empty] | 양극재선행 | 분석/측정 실험 | 셀 분석 실험 | 244.8 | 367.2 | 0.1390909 | 0.2086364 | 분리막 1팀 | 분석/측정 실험 | 분리막 분석 실험 | GC 분석 | 샘플 준비→GC 분석 | 1.2 | 1.2 | 0.0006818182 | 0.0006818182 | 분석/측정 실험 | 선분산/슬러리 분석 | 점도, 유변물성 측정 (선분산, 슬러리) | 샘플링→Calibraton→슬러리 투입→슬러리 유변물성 측정→Data 정리→장비 세척 및 정리 | n/a | n/a | n/a | n/a | n/a | n/a | n/a | n/a | n/a | n/a | n/a | n/a | n/a | n/a | n/a | n/a | n/a | n/a | n/a | n/a | n/a | n/a | n/a | n/a | n/a | n/a
[6 empty] | 양극재선행 | 분석/측정 실험 | 활물질 분석 | 4243.68 | 6365.52 | 2.411182 | 3.616773 | 분리막 1팀 | 분석/측정 실험 | 분리막 분석 실험 | Heat Gurley | 샘플 준비→장비 세팅→장비 측정→Data 정리 | 14.4 | 43.2 | 0.008181818 | 0.02454545 | 분석/측정 실험 | 선분산액 분석 | 전기화학분석 | 선분산액 코팅 전극(w/Al foil) 및 Coin_half 셀 제작 | n/a | n/a | n/a | n/a | n/a | n/a | n/a | n/a | n/a | n/a | n/a | n/a | n/a | n/a | n/a | n/a | n/a | n/a | n/a | n/a | n/a | n/a | n/a | n/a | 0.07 | 0.07
[6 empty] | 양극재선행 | 샘플 제작 실험 | 셀 제작 | 1627.2 | 2440.8 | 0.9245455 | 1.386818 | 분리막 1팀 | 분석/측정 실험 | 분리막 분석 실험 | ICP 분석 | 샘플 준비→ICP 분석 | 1.2 | 1.2 | 0.0006818182 | 0.0006818182 | 분석/측정 실험 | 선분산액 분석 | PSD 분석 | 샘플링→희석하기→입도 측정→Data 정리 | n/a | n/a | n/a | n/a | n/a | n/a | n/a | n/a | n/a | n/a | n/a | n/a | n/a | n/a | n/a | n/a | n/a | n/a | n/a | n/a | n/a | n/a | n/a | n/a | n/a | n/a
[6 empty] | 양극재선행 | 샘플 제작 실험 | 셀 제작_전고체 | 127.8 | 191.7 | 0.07261364 | 0.1089205 | 분리막 1팀 | 분석/측정 실험 | 분리막 분석 실험 | MI | 샘플 준비→장비 세팅→장비 측정→Data 정리 | 115.2 | 115.2 | 0.06545455 | 0.06545455 | 분석/측정 실험 | 선분산액 분석 | SEM 분석 | 샘플링→샘플 홀더 장비로 투입→이미지 생성→EDS 분석→Data 저장→샘플 홀더 자동 배출→샘플 홀더 클리닝 | n/a | n/a | n/a | n/a | n/a | n/a | n/a | n/a | n/a | n/a | n/a | n/a | n/a | n/a | n/a | n/a | n/a | n/a | n/a | n/a | n/a | n/a | n/a | n/a | n/a | n/a
[6 empty] | 양극재선행 | 샘플 제작 실험 | 슬러리 제작 | 314.64 | 471.96 | 0.1787727 | 0.2681591 | 분리막 1팀 | 분석/측정 실험 | 분리막 분석 실험 | NMR 분석 | 샘플 준비→NMR 분석 | 1.2 | 1.2 | 0.0006818182 | 0.0006818182 | 분석/측정 실험 | 셀 분석 실험 | 가스분석 조건 확보 | 셀 확보 | n/a | n/a | n/a | n/a | n/a | n/a | n/a | n/a | n/a | n/a | n/a | n/a | n/a | n/a | n/a | n/a | n/a | n/a | n/a | n/a | 0.32 | 0.49 | 0.25 | 0.41 | n/a | n/a
[6 empty] | 양극재선행 | 샘플 제작 실험 | 전극 제작 | 295.2 | 442.8 | 0.1677273 | 0.2515909 | 분리막 1팀 | 분석/측정 실험 | 분리막 분석 실험 | Peel strength | 분리막 타발→슬라이드 글라스에 부착→Peel strength 측정→Data 정리 | 720 | 720 | 0.4090909 | 0.4090909 | 분석/측정 실험 | 셀 분석 실험 | 모노셀 가스발생 평가 | 샘플 무게 측정→셀 평가 및 Data 정리 | 0.14 | 0.21 | n/a | n/a | 0.05 | 0.07 | n/a | n/a | n/a | n/a | n/a | n/a | n/a | n/a | n/a | n/a | n/a | n/a | n/a | n/a | n/a | n/a | n/a | n/a | n/a | n/a
[6 empty] | 양극재선행 | 전기화학평가 | 셀 평가_모노셀 | 964.8 | 1447.2 | 0.5481818 | 0.8222727 | 분리막 1팀 | 분석/측정 실험 | 분리막 분석 실험 | Puncture stress | 분리막 타발 후, 장비에 분리막 고정→Needle의 위치를 분리막에 맞닿게 위치 조절→천공 강도 측정 프로그램을 실행→Data 분석 및 추출 | 288 | 288 | 0.1636364 | 0.1636364 | 분석/측정 실험 | 셀 분석 실험 | 모노셀 가스발생 평가 | 양극의 가스발생량 평가→Data 정리 | n/a | n/a | n/a | n/a | n/a | n/a | 0.11 | 0.53 | 0.21 | 0.7 | 0.11 | 0.53 | n/a | n/a | n/a | n/a | n/a | n/a | n/a | n/a | n/a | n/a | n/a | n/a | n/a | n/a
[6 empty] | 양극재선행 | 전기화학평가 | 셀 평가_전고체 | 28.8 | 43.2 | 0.01636364 | 0.02454545 | 분리막 1팀 | 분석/측정 실험 | 분리막 분석 실험 | SEM 분석 | 샘플링→샘플 홀더 장비로 투입→이미지 생성→EDS 분석→Data 저장→샘플 홀더 자동 배출 | 576 | 576 | 0.3272727 | 0.3272727 | 분석/측정 실험 | 셀 분석 실험 | 셀 분해 분석 실험_전해질실험 | 분석 및 해석→셀 확보→분석 | n/a | n/a | n/a | n/a | n/a | n/a | n/a | n/a | n/a | n/a | n/a | n/a | n/a | n/a | n/a | n/a | n/a | n/a | n/a | n/a | 0.8 | 1.23 | n/a | n/a | n/a | n/a
[6 empty] | 양극재선행 | 전기화학평가 | 셀 평가_코인셀 | 518.4 | 777.6 | 0.2945455 | 0.4418182 | 분리막 1팀 | 분석/측정 실험 | 분리막 분석 실험 | Tensile strength (인장강도) | 분리막 타발→장비에 분리막 고정→인장 강도 측정 프로그램 실행→Data 분석 및 추출 | 288 | 1440 | 0.1636364 | 0.8181818 | 분석/측정 실험 | 셀 분석 실험 | 셀 분해 분석 실험_전해질실험 | 셀 확보→분석→분석 및 해석 | n/a | n/a | n/a | n/a | n/a | n/a | n/a | n/a | n/a | n/a | n/a | n/a | n/a | n/a | n/a | n/a | n/a | n/a | n/a | n/a | n/a | n/a | 2.64 | 13.3 | n/a | n/a
[6 empty] | 요소소재팀 | 분석/측정 실험 | 도전재 분석 | 0 | 0 | 0 | 0 | 분리막 1팀 | 분석/측정 실험 | 분리막 분석 실험 | TGA 분석 | 샘플 준비→TGA 분석 | 1.2 | 1.2 | 0.0006818182 | 0.0006818182 | 분석/측정 실험 | 슬러리 분석 | 고형분 측정 | 슬러리 준비→코팅층 슬러리 고형분 측정 | n/a | n/a | n/a | n/a | n/a | n/a | n/a | n/a | n/a | n/a | n/a | n/a | n/a | n/a | n/a | n/a | 0.11 | 0.11 | 0.19 | 0.19 | n/a | n/a | n/a | n/a | n/a | n/a
[6 empty] | 요소소재팀 | 분석/측정 실험 | 바인더 분석 | 0 | 0 | 0 | 0 | 분리막 1팀 | 분석/측정 실험 | 분리막 분석 실험 | TMA 분석 | 분리막 타발하여 준비→장비에 분리막 고정 후 열특성 측정→Data 분석 및 추출 | 25.04348 | 25.04348 | 0.01422925 | 0.01422925 | 분석/측정 실험 | 슬러리 분석 | 점도 측정 (슬러리) | 슬러리 준비→코팅층 슬러리 점도 측정→장비 세척 | n/a | n/a | n/a | n/a | n/a | n/a | n/a | n/a | n/a | n/a | n/a | n/a | n/a | n/a | n/a | n/a | 0.11 | 0.11 | 0.19 | 0.19 | n/a | n/a | n/a | n/a | n/a | n/a
[6 empty] | 요소소재팀 | 분석/측정 실험 | 선분산/슬러리 분석 | 0 | 0 | 0 | 0 | 분리막 1팀 | 분석/측정 실험 | 분리막 분석 실험 | Wet 열수축 테스트 | 분리막 타발하여 준비→Al pouch에 분리막을 넣고, 전해액 넣은 후 밀봉→30분간 분리막을 가열→수축된 분리막 길이 측정 | 384 | 1152 | 0.2181818 | 0.6545455 | 분석/측정 실험 | 슬러리 분석 | 점도, 유변물성 측정 (슬러리) | 샘플링→Calibraton→슬러리 투입→슬러리 유변물성 측정→Data 정리→장비 세척 및 정리 | n/a | n/a | n/a | n/a | n/a | n/a | n/a | n/a | n/a | n/a | n/a | n/a | 0.09 | 1.46 | 0.04 | 0.06 | n/a | n/a | n/a | n/a | n/a | n/a | n/a | n/a | n/a | n/a
[6 empty] | 요소소재팀 | 분석/측정 실험 | 선분산액 분석 | 120 | 120 | 0.06818182 | 0.06818182 | 분리막 1팀 | 분석/측정 실험 | 분리막 분석 실험 | Wet 전극-분리막 접착력 | 분리막/전극 타발→모노셀 제작 후 formation 진행→슬라이드 글라스 전극-분리막 부착→접착력 측정→Data 정리 (Wet 상태의 전극-분리막 사이의 접착력 측정) | 422.4 | 1267.2 | 0.24 | 0.72 | 분석/측정 실험 | 슬러리 분석 | 점도, 유변물성 측정 (슬러리) | 슬러리 샘플링→Calibraton→슬러리 투입→슬러리 유변물성 측정→Data 정리→사용한 장비세척 | n/a | n/a | 0.02 | 0.03 | n/a | n/a | n/a | n/a | n/a | n/a | n/a | n/a | n/a | n/a | n/a | n/a | n/a | n/a | n/a | n/a | n/a | n/a | n/a | n/a | n/a | n/a
[6 empty] | 요소소재팀 | 분석/측정 실험 | 전극 분석 실험 | 0 | 0 | 0 | 0 | 분리막 1팀 | 분석/측정 실험 | 분리막 분석 실험 | XRD 분석 | 샘플 준비→XRD 분석 | 1.2 | 1.2 | 0.0006818182 | 0.0006818182 | 분석/측정 실험 | 슬러리 분석 | PSD 분석 (분리막) | 슬러리 준비→코팅층 슬러리 입도 측정→장비 세척 | n/a | n/a | n/a | n/a | n/a | n/a | n/a | n/a | n/a | n/a | n/a | n/a | n/a | n/a | n/a | n/a | 0.22 | 0.22 | 0.19 | 0.19 | n/a | n/a | n/a | n/a | n/a | n/a
[6 empty] | 요소소재팀 | 분석/측정 실험 | 파우더 분석 (도전재,바인더) | 0 | 0 | 0 | 0 | 분리막 1팀 | 분석/측정 실험 | 분리막 분석 실험 | zeta-potential 분석 | 샘플 준비→zeta-potential 분석 | 1.2 | 1.2 | 0.0006818182 | 0.0006818182 | 분석/측정 실험 | 슬러리 분석 | Slurry gas 발생량 측정 | 샘플링→슬러리 투입→파우치 실링→부피 측정→세척 후 보관→시간별 부피 측정→Data 정리→장비 세척 및 정리 | n/a | n/a | n/a | n/a | n/a | n/a | n/a | n/a | n/a | n/a | n/a | n/a | 0.17 | 1.04 | n/a | n/a | n/a | n/a | n/a | n/a | n/a | n/a | n/a | n/a | n/a | n/a
[6 empty] | 요소소재팀 | 샘플 제작 실험 | 선분산/슬러리 제작 | 0 | 0 | 0 | 0 | 분리막 1팀 | 분석/측정 실험 | 슬러리 분석 | 고형분 측정 | 슬러리 준비→코팅층 슬러리 고형분 측정 | 192 | 192 | 0.1090909 | 0.1090909 | 분석/측정 실험 | 전극 분석 실험 | 90도 peel-off 측정 | 시편 준비→장비 로딩→측정→Data 정리 | n/a | n/a | 0.07 | 0.09 | n/a | n/a | n/a | n/a | n/a | n/a | n/a | n/a | n/a | n/a | n/a | n/a | n/a | n/a | n/a | n/a | n/a | n/a | n/a | n/a | n/a | n/a
[6 empty] | 요소소재팀 | 샘플 제작 실험 | 셀 제작 | 0 | 0 | 0 | 0 | 분리막 1팀 | 분석/측정 실험 | 슬러리 분석 | 점도 측정 (슬러리) | 슬러리 준비→코팅층 슬러리 점도 측정→장비 세척 | 195.84 | 195.84 | 0.1112727 | 0.1112727 | 분석/측정 실험 | 전극 분석 실험 | 이온밀링 | 샘플 전처리→샘플 위치 조정→샘플 결착 및 장비 셋업→이온밀링 진행 | n/a | n/a | n/a | n/a | 0.11 | 0.14 | n/a | n/a | n/a | n/a | n/a | n/a | n/a | n/a | n/a | n/a | n/a | n/a | n/a | n/a | n/a | n/a | n/a | n/a | n/a | n/a
[6 empty] | 요소소재팀 | 샘플 제작 실험 | 전극 제작 | 0 | 0 | 0 | 0 | 분리막 1팀 | 분석/측정 실험 | 슬러리 분석 | PSD 분석 (분리막) | 슬러리 준비→코팅층 슬러리 입도 측정→장비 세척 | 384 | 384 | 0.2181818 | 0.2181818 | 분석/측정 실험 | 전극 분석 실험 | 이온밀링 | 샘플링→샘플 홀더 장비로 투입→이온밀링 | n/a | n/a | n/a | n/a | n/a | n/a | 0.41 | 0.55 | 0.14 | 0.55 | 0.08 | 0.16 | n/a | n/a | n/a | n/a | n/a | n/a | n/a | n/a | n/a | n/a | n/a | n/a | n/a | n/a
[6 empty] | 요소소재팀 | 전기화학평가 | 셀 평가_모노셀 | 0 | 0 | 0 | 0 | 분리막 1팀 | 샘플 제작 실험 | 분리막 제작 실험 | Lab 코팅 | 분리막 원단 및 슬러리 준비→코팅 및 건조→코팅 분리막 두께 측정 | 537.6 | 537.6 | 0.3054545 | 0.3054545 | 분석/측정 실험 | 전극 분석 실험 | 전극 단면 분석 (SEM) | 이온밀링, 분석 담당 의뢰중 | n/a | n/a | n/a | n/a | n/a | n/a | n/a | n/a | n/a | n/a | n/a | n/a | * | * | * | * | n/a | n/a | n/a | n/a | n/a | n/a | n/a | n/a | n/a | n/a
[6 empty] | 음극재 1팀 | 분석/측정 실험 | 슬러리 분석 | 452.6472 | 4387.5 | 0.2571859 | 2.492898 | 분리막 1팀 | 샘플 제작 실험 | 선분산/슬러리 제작 | 슬러리 제조 (분리막) | 소재 준비→원재료 믹싱 | 768 | 768 | 0.4363636 | 0.4363636 | 분석/측정 실험 | 전극 분석 실험 | 전극 전기 저항측정 | MP 측정 Tip 보호캡 제거→MP Tester 전원 켜기→저항 프로그램 실행→합재층·집전체 두께 입력→집전체 체적저항률 입력→측정판 중심에 시료 배치→측정레버 하강·접촉 확인→계면저항 측정 시작→측정 오류 여부 확인→측정 Tip 보호캡 장착→MP Tester 전원 끄기 | n/a | n/a | n/a | n/a | n/a | n/a | n/a | n/a | n/a | n/a | n/a | n/a | n/a | n/a | n/a | n/a | n/a | n/a | n/a | n/a | n/a | n/a | n/a | n/a | n/a | n/a
[6 empty] | 음극재 1팀 | 분석/측정 실험 | 전극 분석 실험 | 16.4592 | 810 | 0.009351818 | 0.4602273 | 분리막 1팀 | 샘플 제작 실험 | 셀 제작 | 모노셀 제작 | 모노셀 용 샘플 타발→양/음극 tap 닦기→전극 V/D 챔버로 이동→전극 건조→실링 후, 모노셀 수작업실 전달→모노셀 조립→수작업실에서 모노셀 수령→모노셀 건조→건조된 모노셀 실링 후, degas 장비로 이동→건조된 모노셀에 전해질을 주액하는 공정→전해액 wetting→모노셀 실링→활성화전 PP→비어있는 충방전 채널에 모노셀 체결→모노셀의 활성화 공정→활성화 완료된 모노셀, degas 장비로 이동→모노셀 resealing | 2505.6 | 5011.2 | 1.423636 | 2.847273 | 분석/측정 실험 | 전극 분석 실험 | 전극 porosity 측정 | 전극 압연→두께 및 무게 측정→기공률 계산 | n/a | n/a | 0.07 | 0.1 | n/a | n/a | n/a | n/a | n/a | n/a | n/a | n/a | n/a | n/a | n/a | n/a | n/a | n/a | n/a | n/a | n/a | n/a | n/a | n/a | n/a | n/a
[6 empty] | 음극재 1팀 | 분석/측정 실험 | 활물질 분석 | 878.47956 | 7630.74 | 0.4991361 | 4.335648 | 분리막 1팀 | 전기화학평가 | 셀 평가_모노셀 | 모노셀 고온 성능 평가 | 셀 평가 (고온수명)→셀 평가 (고온저장) | 38.4 | 76.8 | 0.02181818 | 0.04363636 | 분석/측정 실험 | 전극 분석 실험 | 접착력 측정 | 샘플링→슬라이드 글라스에 양면테이프 부착→슬라이드 글라스에 타발한 전극 부착→롤러 작업→접착력 측정기에 부착→접착력 측정→Data 정리 | n/a | n/a | n/a | n/a | n/a | n/a | n/a | n/a | n/a | n/a | n/a | n/a | 0.01 | 0.46 | n/a | n/a | n/a | n/a | n/a | n/a | n/a | n/a | n/a | n/a | n/a | n/a
[6 empty] | 음극재 1팀 | 샘플 제작 실험 | 선분산/슬러리 제작 | 2284.7808 | 4763.184 | 1.298171 | 2.706355 | 분리막 1팀 | 전기화학평가 | 셀 평가_모노셀 | 모노셀 용량/ 저항 평가 | 비어있는 충방전 채널에 모노셀 체결→모노셀 용량 및 (LT)HPPC 평가→Data 정리→모노셀 EIS 측정 | 576 | 1152 | 0.3272727 | 0.6545455 | 분석/측정 실험 | 전극 분석 실험 | 접착력 측정 | 전극 타발→슬라이드 글라스에 양면테이프 부착→슬라이드 글라스에 타발한 전극 부착→롤러 작업→접착력 측정기에 부착→접착력 측정→Data 정리 | n/a | n/a | n/a | n/a | n/a | n/a | n/a | n/a | n/a | n/a | n/a | n/a | n/a | n/a | 0.25 | 0.32 | n/a | n/a | n/a | n/a | n/a | n/a | n/a | n/a | n/a | n/a
[6 empty] | 음극재 1팀 | 샘플 제작 실험 | 셀 제작 | 1925.1108 | 5468.436 | 1.093813 | 3.107066 | 분리막 2팀 | 분석/측정 실험 | 분리막 분석 실험 | 기공구조분석 | 분리막 샘플링→원단의 기공 사이즈 확인 및 압축 전/후의 원단의 기공 변형 정도를 파악→Data 분석 및 추출 | 660 | 660 | 0.375 | 0.375 | 분석/측정 실험 | 전극 분석 실험 | 코인셀 용 전극 물성 측정 | 무게 측정/기록→두께 측정/기록 | n/a | n/a | n/a | n/a | n/a | n/a | n/a | n/a | n/a | n/a | n/a | n/a | n/a | n/a | 0.24 | 0.31 | n/a | n/a | n/a | n/a | n/a | n/a | n/a | n/a | n/a | n/a
[6 empty] | 음극재 1팀 | 샘플 제작 실험 | 전극 제작 | 1855.92312 | 5073.264 | 1.054502 | 2.882536 | 분리막 2팀 | 분석/측정 실험 | 분리막 분석 실험 | 내압축성 분석 | 분리막 타발→내압축전 두께/통기도 측정→heat press 진행→압축 후 두께/통기도 측정 | 2112 | 19008 | 1.2 | 10.8 | 분석/측정 실험 | 전극 분석 실험 | SEM 분석 | 샘플링→샘플 홀더 장비로 투입→이미지 생성→EDS 분석→Data 저장→샘플 홀더 자동 배출→샘플 홀더 클리닝 | n/a | n/a | n/a | n/a | n/a | n/a | n/a | n/a | n/a | n/a | n/a | n/a | n/a | n/a | n/a | n/a | n/a | n/a | n/a | n/a | n/a | n/a | n/a | n/a | n/a | n/a
[6 empty] | 음극재 1팀 | 전기화학평가 | 셀 평가_모노셀 | 770.832 | 3439.5 | 0.4379727 | 1.954261 | 분리막 2팀 | 분석/측정 실험 | 분리막 분석 실험 | 분리막 단면 분석 (SEM) | 분리막 이온 밀링을 위한 샘플링을 진행한 후 단면 cutting을 진행한다.→SEM 장비를 통해 milling 된 분리막의 단면을 관측한다. | 396 | 396 | 0.225 | 0.225 | 분석/측정 실험 | 전해액 분석 실험 | 수분 함량 측정 | 샘플 정량화→샙플 정량화→적정준비→샘플투입→측정 | n/a | n/a | n/a | n/a | n/a | n/a | n/a | n/a | n/a | n/a | n/a | n/a | n/a | n/a | n/a | n/a | n/a | n/a | n/a | n/a | 0.01 | 2.39 | 0.01 | 2.05 | n/a | n/a
[6 empty] | 음극재 1팀 | 전기화학평가 | 셀 평가_모노셀_Swelling 평가 | 862.692 | 2959.26 | 0.4901659 | 1.681398 | 분리막 2팀 | 분석/측정 실험 | 분리막 분석 실험 | 분리막 두께 측정 | 분리막 타발→분리막 두께 측정 | 1320 | 2640 | 0.75 | 1.5 | 분석/측정 실험 | 전해액 분석 실험 | 이온종 측정 | 측정 샘플 준비→측정 | n/a | n/a | n/a | n/a | n/a | n/a | n/a | n/a | n/a | n/a | n/a | n/a | n/a | n/a | n/a | n/a | n/a | n/a | n/a | n/a | 0 | 2.39 | 0 | 1.02 | n/a | n/a
[6 empty] | 음극재 1팀 | 전기화학평가 | 셀 평가_코인셀 | 317.9328 | 1560.3 | 0.1806436 | 0.8865341 | 분리막 2팀 | 분석/측정 실험 | 분리막 분석 실험 | 분리막 무게 측정 | 분리막 타발→분리막 무게 측정 | 1320 | 2640 | 0.75 | 1.5 | 분석/측정 실험 | 전해액 분석 실험 | 전해질 밀도 측정 | 샘플 온도 측정→시료투입→측정 및 계산→세정 | n/a | n/a | n/a | n/a | n/a | n/a | n/a | n/a | n/a | n/a | n/a | n/a | n/a | n/a | n/a | n/a | n/a | n/a | n/a | n/a | 0.04 | 0.95 | 0.04 | 0.82 | n/a | n/a
[6 empty] | 음극재 2팀 | 분석/측정 실험 | 슬러리 분석 | 78 | 101.4 | 0.04431818 | 0.05761364 | 분리막 2팀 | 분석/측정 실험 | 분리막 분석 실험 | 분리막 통기성 측정 | 분리막 타발→분리막 통기도 측정 | 1320 | 2640 | 0.75 | 1.5 | 분석/측정 실험 | 전해액 분석 실험 | 전해질 이온 전도도 측정 | 온도 setting→표준소재 투입→표준소재 측정 조건 확보→표준소재 측정 및 확인→표준소재 세정→측정 및 세정 | n/a | n/a | n/a | n/a | n/a | n/a | n/a | n/a | n/a | n/a | n/a | n/a | n/a | n/a | n/a | n/a | n/a | n/a | n/a | n/a | 0.2 | 4.77 | 0.2 | 4.09 | n/a | n/a
[6 empty] | 음극재 2팀 | 분석/측정 실험 | 전극 분석 실험 | 852 | 1107.6 | 0.4840909 | 0.6293182 | 분리막 2팀 | 분석/측정 실험 | 분리막 분석 실험 | 수분 함량 측정 (분리막) | 샘플링전 준비→샘플링→장비 측정 진행→Data 분석 및 추출 | 264 | 264 | 0.15 | 0.15 | 분석/측정 실험 | 전해액 분석 실험 | 전해질 CV 및 LSV 측정 (글러브박스 內) | 작업 전극 준비→기준 및 상대전극 준비 및 셀 구성→전해질 투입 및 측정 | n/a | n/a | n/a | n/a | n/a | n/a | n/a | n/a | n/a | n/a | n/a | n/a | n/a | n/a | n/a | n/a | n/a | n/a | n/a | n/a | 0.01 | 0.65 | 0.01 | 2.25 | n/a | n/a
[6 empty] | 음극재 2팀 | 분석/측정 실험 | 활물질 분석 | 1500 | 1950 | 0.8522727 | 1.107955 | 분리막 2팀 | 분석/측정 실험 | 분리막 분석 실험 | BDV 분석 | 샘플 준비→절연파괴전압 측정→Data 분석 | 264 | 264 | 0.15 | 0.15 | 분석/측정 실험 | 전해액 분석 실험 | 전해질 HF 측정(상온) | 적정용액 준비→증류수 준비→교반→샘플 정량화→샘플 투입→측정 및 데이터 확보→세정 | n/a | n/a | n/a | n/a | n/a | n/a | n/a | n/a | n/a | n/a | n/a | n/a | n/a | n/a | n/a | n/a | n/a | n/a | n/a | n/a | 0 | 3.34 | 0 | 2.86 | n/a | n/a
[6 empty] | 음극재 2팀 | 샘플 제작 실험 | 선분산/슬러리 제작 | 1440 | 1872 | 0.8181818 | 1.063636 | 분리막 2팀 | 분석/측정 실험 | 분리막 분석 실험 | BET 측정 | 샘플 소분 및 샘플링→전처리→무게 측정→측정 준비→측정→Data 정리→세척 및 정리 | 145.2 | 145.2 | 0.0825 | 0.0825 | 분석/측정 실험 | 전해액 분석 실험 | 전해질 HF 측정(저온) | 적정용액 준비→증류수 준비→교반→샘플 정량화→샘플 투입→측정 및 데이터 확보→세정 | n/a | n/a | n/a | n/a | n/a | n/a | n/a | n/a | n/a | n/a | n/a | n/a | n/a | n/a | n/a | n/a | n/a | n/a | n/a | n/a | 0.02 | 3.82 | 0.02 | 3.27 | n/a | n/a
[6 empty] | 음극재 2팀 | 샘플 제작 실험 | 셀 제작 | 2518.2 | 3273.66 | 1.430795 | 1.860034 | 분리막 2팀 | 분석/측정 실험 | 분리막 분석 실험 | CLSM 분석 | 샘플링→CLSM 분석→Data 저장 | 156 | 1560 | 0.08863636 | 0.8863636 | 분석/측정 실험 | 전해액 분석 실험 | 점도 측정 (전해질) | 점도계 세정→점도계 건조→샘플 투입 및 측정→재측정→보관액 충전 | n/a | n/a | n/a | n/a | n/a | n/a | n/a | n/a | n/a | n/a | n/a | n/a | n/a | n/a | n/a | n/a | n/a | n/a | n/a | n/a | 0.12 | 2.86 | 0.12 | 2.45 | n/a | n/a
[6 empty] | 음극재 2팀 | 샘플 제작 실험 | 전극 제작 | 1920 | 2496 | 1.090909 | 1.418182 | 분리막 2팀 | 분석/측정 실험 | 분리막 분석 실험 | Dry 열수축 테스트 | 분리막 타발하여 준비→오븐내에 분리막 가열 진행→수축된 분리막 길이 측정 | 1848 | 1848 | 1.05 | 1.05 | 분석/측정 실험 | 파우더 분석 (도전재,바인더) | 수분 함량 측정 | 샘플링→바이알 장착→측정 온도 조건 설정→Calibration→측정→Data 정리 | n/a | n/a | n/a | n/a | n/a | n/a | n/a | n/a | n/a | n/a | n/a | n/a | n/a | n/a | n/a | n/a | n/a | n/a | n/a | n/a | n/a | n/a | n/a | n/a | n/a | n/a
[6 empty] | 음극재 2팀 | 전기화학평가 | 셀 평가_모노셀 | 1224 | 1591.2 | 0.6954545 | 0.9040909 | 분리막 2팀 | 분석/측정 실험 | 분리막 분석 실험 | Dry 전극-분리막 접착력 | 분리막/전극 타발→Heat press 진행→슬라이드 글라스에 부착→접착력 측정→Data 정리 (Dry 상태의 전극-분리막 사이의 접착력 측정) | 3084 | 27756 | 1.752273 | 15.77045 | 분석/측정 실험 | 파우더 분석 (도전재,바인더) | PSD 분석 | 샘플링→입도 측정→Data 정리 | n/a | n/a | n/a | n/a | n/a | n/a | n/a | n/a | n/a | n/a | n/a | n/a | n/a | n/a | n/a | n/a | n/a | n/a | n/a | n/a | n/a | n/a | n/a | n/a | n/a | n/a
[6 empty] | 음극재 2팀 | 전기화학평가 | 셀 평가_모노셀_Swelling 평가 | 588.072 | 1434.024 | 0.3341318 | 0.8147864 | 분리막 2팀 | 분석/측정 실험 | 분리막 분석 실험 | DSC 분석 | DSC 분석을 위한 샘플을 준비한다.→바인더 성분 분석을 위한 DSC 분석 진행한다. | 13.2 | 13.2 | 0.0075 | 0.0075 | 분석/측정 실험 | 활물질 분석 | 수분 함량 측정 | 샘플링→바이알 장착→측정 온도 조건 설정→Calibration→측정→Data 정리→장비 세척 및 정리 | n/a | n/a | n/a | n/a | n/a | n/a | n/a | n/a | n/a | n/a | n/a | n/a | 0.01 | 0.44 | n/a | n/a | n/a | n/a | n/a | n/a | n/a | n/a | n/a | n/a | n/a | n/a
[6 empty] | 음극재 2팀 | 전기화학평가 | 셀 평가_코인셀 | 1440 | 1872 | 0.8181818 | 1.063636 | 분리막 2팀 | 분석/측정 실험 | 분리막 분석 실험 | ER 분석 | 분리막 타발하여 준비→코인셀 조립→Wetting 진행→EIS 측정→Data 분석 및 추출 | 828.307 | 4141.535 | 0.470629 | 2.353145 | 분석/측정 실험 | 활물질 분석 | 수분 함량 측정 | 샘플링→빈 바이알과 샘플소분한 바이알 장착→측정 온도 조건 설정→Calibration→측정→Data 정리→세척 및 정리 | n/a | n/a | 0.13 | 0.13 | n/a | n/a | n/a | n/a | n/a | n/a | n/a | n/a | n/a | n/a | n/a | n/a | n/a | n/a | n/a | n/a | n/a | n/a | n/a | n/a | n/a | n/a
[6 empty] | 전구체 | 분석/측정 실험 | 셀 분석 실험 | 96 | 124.8 | 0.05454545 | 0.07090909 | 분리막 2팀 | 분석/측정 실험 | 분리막 분석 실험 | FT-IR 분석 | 샘플 준비→FT-IR 분석 | 13.2 | 13.2 | 0.0075 | 0.0075 | 분석/측정 실험 | 활물질 분석 | 입자깨짐 측정 | Pellet 만들기→측정 전 전처리→측정→Data 비교 및 결과정리 | 0.59 | 0.89 | n/a | n/a | n/a | n/a | n/a | n/a | n/a | n/a | n/a | n/a | n/a | n/a | n/a | n/a | n/a | n/a | n/a | n/a | n/a | n/a | n/a | n/a | n/a | n/a
[6 empty] | 전구체 | 분석/측정 실험 | 전극 분석 실험 | 192 | 249.6 | 0.1090909 | 0.1418182 | 분리막 2팀 | 분석/측정 실험 | 분리막 분석 실험 | GC 분석 | 샘플 준비→GC 분석 | 13.2 | 13.2 | 0.0075 | 0.0075 | 분석/측정 실험 | 활물질 분석 | 잔류 리튬 측정(LI2CO3, LIOH, LBO) | 산성, 중성, 염기성 표준 용액으로 장비 calibraition→1 g의 활물질을 정량하고 3차 증류수와 혼합하여 mixing→감압필터를 사용하여 혼합 용액 추출→필터링 된 용액을 잔류 리튬 측정장치를 사용하여 측정→3차 증류수를 사용하여 장비 세척 | n/a | n/a | 0.03 | 0.04 | n/a | n/a | n/a | n/a | n/a | n/a | n/a | n/a | n/a | n/a | n/a | n/a | n/a | n/a | n/a | n/a | n/a | n/a | n/a | n/a | n/a | n/a
[6 empty] | 전구체 | 분석/측정 실험 | 활물질 분석 | 777 | 1010.1 | 0.4414773 | 0.5739205 | 분리막 2팀 | 분석/측정 실험 | 분리막 분석 실험 | Heat Gurley | 샘플 준비→장비 세팅→장비 측정→Data 정리 | 132 | 132 | 0.075 | 0.075 | 분석/측정 실험 | 활물질 분석 | 진밀도 측정 | 샘플링 및 측정 자동화 | n/a | n/a | n/a | n/a | n/a | n/a | n/a | n/a | n/a | n/a | n/a | n/a | n/a | n/a | n/a | n/a | n/a | n/a | n/a | n/a | n/a | n/a | n/a | n/a | n/a | n/a
[6 empty] | 전구체 | 샘플 제작 실험 | 셀 제작 | 2640 | 3432 | 1.5 | 1.95 | 분리막 2팀 | 분석/측정 실험 | 분리막 분석 실험 | ICP 분석 | 샘플 준비→ICP 분석 | 13.2 | 13.2 | 0.0075 | 0.0075 | 분석/측정 실험 | 활물질 분석 | 진밀도 측정 | 샘플링→측정→Data 정리→장비 세척 및 정리 | n/a | n/a | n/a | n/a | n/a | n/a | n/a | n/a | n/a | n/a | n/a | n/a | 0.01 | 0.38 | 0.02 | 0.03 | n/a | n/a | n/a | n/a | n/a | n/a | n/a | n/a | n/a | n/a
[6 empty] | 전구체 | 샘플 제작 실험 | 슬러리 제작 | 168 | 218.4 | 0.09545455 | 0.1240909 | 분리막 2팀 | 분석/측정 실험 | 분리막 분석 실험 | MI | 샘플 준비→장비 세팅→장비 측정→Data 정리 | 72 | 72 | 0.04090909 | 0.04090909 | 분석/측정 실험 | 활물질 분석 | 탄소 성분 분석 | 분석팀 의뢰_미량(약 1g 수준) 시료 분석 의뢰, 분석팀 SOP 활용 | n/a | n/a | * | * | n/a | n/a | n/a | n/a | n/a | n/a | n/a | n/a | n/a | n/a | n/a | n/a | n/a | n/a | n/a | n/a | n/a | n/a | n/a | n/a | n/a | n/a
[6 empty] | 전구체 | 샘플 제작 실험 | 전극 제작 | 264 | 343.2 | 0.15 | 0.195 | 분리막 2팀 | 분석/측정 실험 | 분리막 분석 실험 | NMR 분석 | 샘플 준비→NMR 분석 | 13.2 | 13.2 | 0.0075 | 0.0075 | 분석/측정 실험 | 활물질 분석 | AES | 분석팀 의뢰_미량(약 1g 수준) 시료 분석 의뢰, 분석팀 SOP 활용 | n/a | n/a | * | * | n/a | n/a | n/a | n/a | n/a | n/a | n/a | n/a | n/a | n/a | n/a | n/a | n/a | n/a | n/a | n/a | n/a | n/a | n/a | n/a | n/a | n/a
[6 empty] | 전구체 | 전기화학평가 | 셀 평가_모노셀 | 626.4 | 814.32 | 0.3559091 | 0.4626818 | 분리막 2팀 | 분석/측정 실험 | 분리막 분석 실험 | Peel strength | 분리막 타발→슬라이드 글라스에 부착→Peel strength 측정→Data 정리 | 876 | 876 | 0.4977273 | 0.4977273 | 분석/측정 실험 | 활물질 분석 | BET 측정 | 샘플 소분 및 샘플링→전처리→무게 측정→측정 준비→측정→Data 정리→세척 및 정리 | 0.16 | 0.25 | n/a | n/a | n/a | n/a | n/a | n/a | n/a | n/a | n/a | n/a | n/a | n/a | n/a | n/a | n/a | n/a | n/a | n/a | n/a | n/a | n/a | n/a | n/a | n/a
[6 empty] | 전구체 | 전기화학평가 | 셀 평가_코인셀 | 1008 | 1310.4 | 0.5727273 | 0.7445455 | 분리막 2팀 | 분석/측정 실험 | 분리막 분석 실험 | Puncture stress | 분리막 타발 후, 장비에 분리막 고정→Needle의 위치를 분리막에 맞닿게 위치 조절→천공 강도 측정 프로그램을 실행→Data 분석 및 추출 | 330 | 330 | 0.1875 | 0.1875 | 분석/측정 실험 | 활물질 분석 | BET 측정 | 샘플링→전처리→무게 측정→튜브장착 및 액체질소 투입→측정→Data 정리→세척 및 정리 | n/a | n/a | 0.05 | 0.09 | n/a | n/a | n/a | n/a | n/a | n/a | n/a | n/a | n/a | n/a | n/a | n/a | n/a | n/a | n/a | n/a | n/a | n/a | n/a | n/a | n/a | n/a
[6 empty] | 전해질 1팀 | 분석/측정 실험 | 셀 분석 실험 | 1965.6 | 3024 | 1.116818 | 1.718182 | 분리막 2팀 | 분석/측정 실험 | 분리막 분석 실험 | SEM 분석 | 샘플링→샘플 홀더 장비로 투입→이미지 생성→EDS 분석→Data 저장→샘플 홀더 자동 배출→샘플 홀더 클리닝 | 158.4 | 158.4 | 0.09 | 0.09 | 분석/측정 실험 | 활물질 분석 | BET 측정 | 샘플링→전처리→무게 측정→튜브장착 및 액체질소 투입→측정→Data 정리→장비 세척 및 정리→외주 분석 의뢰 중 | n/a | n/a | n/a | n/a | n/a | n/a | n/a | n/a | n/a | n/a | n/a | n/a | 0.11 | 1.38 | 0.14 | 0.18 | n/a | n/a | n/a | n/a | n/a | n/a | n/a | n/a | n/a | n/a
[6 empty] | 전해질 1팀 | 분석/측정 실험 | 전극 분석 실험 | 0 | 0 | 0 | 0 | 분리막 2팀 | 분석/측정 실험 | 분리막 분석 실험 | Tensile strength (인장강도) | 분리막 타발→장비에 분리막 고정→인장 강도 측정 프로그램 실행→Data 분석 및 추출 | 330 | 330 | 0.1875 | 0.1875 | 분석/측정 실험 | 활물질 분석 | BET 측정 | 업체 데이터 사용중 | n/a | n/a | n/a | n/a | * | * | * | * | * | * | * | * | n/a | n/a | n/a | n/a | n/a | n/a | n/a | n/a | n/a | n/a | n/a | n/a | n/a | n/a
[6 empty] | 전해질 1팀 | 분석/측정 실험 | 전해액 분석 실험 | 712.08 | 37272 | 0.4045909 | 21.17727 | 분리막 2팀 | 분석/측정 실험 | 분리막 분석 실험 | TGA 분석 | 샘플 준비→TGA 분석 | 13.2 | 13.2 | 0.0075 | 0.0075 | 분석/측정 실험 | 활물질 분석 | DSC 분석 | 분석팀 의뢰_미량(약 1g 수준) 시료 분석 의뢰, 분석팀 SOP 활용 | n/a | n/a | * | * | n/a | n/a | n/a | n/a | n/a | n/a | n/a | n/a | n/a | n/a | n/a | n/a | n/a | n/a | n/a | n/a | n/a | n/a | n/a | n/a | n/a | n/a
[6 empty] | 전해질 1팀 | 샘플 제작 실험 | 셀 제작 | 2055.6 | 4404 | 1.167955 | 2.502273 | 분리막 2팀 | 분석/측정 실험 | 분리막 분석 실험 | TMA 분석 | 분리막 타발하여 준비→장비에 분리막 고정 후 열특성 측정→Data 분석 및 추출 | 132 | 132 | 0.075 | 0.075 | 분석/측정 실험 | 활물질 분석 | FT-IR 분석 | 분석팀 의뢰_미량(약 1g 수준) 시료 분석 의뢰, 분석팀 SOP 활용 | n/a | n/a | * | * | n/a | n/a | n/a | n/a | n/a | n/a | n/a | n/a | n/a | n/a | n/a | n/a | n/a | n/a | n/a | n/a | n/a | n/a | n/a | n/a | n/a | n/a
[6 empty] | 전해질 1팀 | 샘플 제작 실험 | 전해액 제작 | 480 | 2100 | 0.2727273 | 1.193182 | 분리막 2팀 | 분석/측정 실험 | 분리막 분석 실험 | Wet 열수축 테스트 | 분리막 타발하여 준비→Al pouch에 분리막을 넣고, 전해액 넣은 후 밀봉→30분간 분리막을 가열→수축된 분리막 길이 측정 | 876 | 876 | 0.4977273 | 0.4977273 | 분석/측정 실험 | 활물질 분석 | IC 분석 | 분석팀 의뢰_미량(약 1g 수준) 시료 분석 의뢰, 분석팀 SOP 활용 | n/a | n/a | * | * | n/a | n/a | n/a | n/a | n/a | n/a | n/a | n/a | n/a | n/a | n/a | n/a | n/a | n/a | n/a | n/a | n/a | n/a | n/a | n/a | n/a | n/a
[6 empty] | 전해질 1팀 | 전기화학평가 | 셀 평가 | 480 | 1800 | 0.2727273 | 1.022727 | 분리막 2팀 | 분석/측정 실험 | 분리막 분석 실험 | Wet 전극-분리막 접착력 | 분리막/전극 타발→모노셀 제작 후 formation 진행→슬라이드 글라스 전극-분리막 부착→접착력 측정→Data 정리 (Wet 상태의 전극-분리막 사이의 접착력 측정) | 6168 | 6168 | 3.504545 | 3.504545 | 분석/측정 실험 | 활물질 분석 | ICP 분석 | 분석 담당 의뢰중 | n/a | n/a | * | * | n/a | n/a | * | * | * | * | * | * | * | * | * | * | n/a | n/a | n/a | n/a | n/a | n/a | n/a | n/a | n/a | n/a
[6 empty] | 전해질 1팀 | 전기화학평가 | 셀 평가_코인셀 | 249.6 | 2870.4 | 0.1418182 | 1.630909 | 분리막 2팀 | 분석/측정 실험 | 분리막 분석 실험 | XRD 분석 | 샘플 준비→XRD 분석 | 13.2 | 13.2 | 0.0075 | 0.0075 | 분석/측정 실험 | 활물질 분석 | PD 측정기 (HAN TECH CO.) | 장비 calibration→몰드 내 샘플 투입 및 장비 투입→샘플 측정→클리닝 | n/a | n/a | 0.33 | 0.38 | n/a | n/a | n/a | n/a | n/a | n/a | n/a | n/a | n/a | n/a | n/a | n/a | n/a | n/a | n/a | n/a | n/a | n/a | n/a | n/a | n/a | n/a
[6 empty] | 전해질 1팀 | 전기화학평가 | 셀 평가_파우치셀 | 7831.2 | 12000 | 4.449545 | 6.818182 | 분리막 2팀 | 분석/측정 실험 | 분리막 분석 실험 | zeta-potential 분석 | 샘플 준비→zeta-potential 분석 | 726 | 726 | 0.4125 | 0.4125 | 분석/측정 실험 | 활물질 분석 | Pellet density 분석 | 장비 세팅→계량→측정 전 전처리→몰드 조립→측정장비에 몰드 결착→측정시작→세정→Data 정리 | 0.21 | 0.32 | n/a | n/a | n/a | n/a | n/a | n/a | n/a | n/a | n/a | n/a | n/a | n/a | n/a | n/a | n/a | n/a | n/a | n/a | n/a | n/a | n/a | n/a | n/a | n/a
[6 empty] | 전해질 2팀 | 분석/측정 실험 | 셀 분석 실험 | 5082 | 24120 | 2.8875 | 13.70455 | 분리막 2팀 | 분석/측정 실험 | 슬러리 분석 | 고형분 측정 | 슬러리 준비→코팅층 슬러리 고형분 측정 | 330 | 330 | 0.1875 | 0.1875 | 분석/측정 실험 | 활물질 분석 | Pellet density 분석 | 장비 세팅→무게 측정→샘플링→몰드 조립→몰드 결착→PD측정→장비 세척→Data 정리 | n/a | n/a | n/a | n/a | n/a | n/a | 0.18 | 0.21 | 0.09 | 0.34 | 0.26 | 0.52 | n/a | n/a | n/a | n/a | n/a | n/a | n/a | n/a | n/a | n/a | n/a | n/a | n/a | n/a
[6 empty] | 전해질 2팀 | 분석/측정 실험 | 전극 분석 실험 | 0 | 0 | 0 | 0 | 분리막 2팀 | 분석/측정 실험 | 슬러리 분석 | 점도 측정 (슬러리) | 슬러리 준비→코팅층 슬러리 점도 측정→장비 세척 | 336.6 | 336.6 | 0.19125 | 0.19125 | 분석/측정 실험 | 활물질 분석 | pH 측정 | 측정장비 셋팅→활물질 전처리→측정 및 계산 | 0.21 | 0.31 | n/a | n/a | n/a | n/a | n/a | n/a | n/a | n/a | n/a | n/a | n/a | n/a | n/a | n/a | n/a | n/a | n/a | n/a | n/a | n/a | n/a | n/a | n/a | n/a
[6 empty] | 전해질 2팀 | 분석/측정 실험 | 전해액 분석 실험 | 716.88 | 33120 | 0.4073182 | 18.81818 | 분리막 2팀 | 분석/측정 실험 | 슬러리 분석 | PSD 분석 (분리막) | 슬러리 준비→코팅층 슬러리 입도 측정→장비 세척 | 330 | 330 | 0.1875 | 0.1875 | 분석/측정 실험 | 활물질 분석 | Pore 구조(분포) 분석 | 업체 데이터 사용중 | n/a | n/a | n/a | n/a | * | * | n/a | n/a | n/a | n/a | n/a | n/a | n/a | n/a | n/a | n/a | n/a | n/a | n/a | n/a | n/a | n/a | n/a | n/a | n/a | n/a
[6 empty] | 전해질 2팀 | 샘플 제작 실험 | 셀 제작 | 8010 | 13080 | 4.551136 | 7.431818 | 분리막 2팀 | 샘플 제작 실험 | 분리막 제작 실험 | 양산 코팅 | 양산 코팅 평가 | 576 | 576 | 0.3272727 | 0.3272727 | 분석/측정 실험 | 활물질 분석 | PSD 분석 | 샘플링→외부 초음파→입도 측정→장비 세척→Data 정리 | n/a | n/a | n/a | n/a | n/a | n/a | 0.24 | 0.31 | 0.18 | 0.74 | 0.16 | 0.32 | n/a | n/a | n/a | n/a | n/a | n/a | n/a | n/a | n/a | n/a | n/a | n/a | n/a | n/a
[6 empty] | 전해질 2팀 | 샘플 제작 실험 | 전해액 제작 | 90 | 1800 | 0.05113636 | 1.022727 | 분리막 2팀 | 샘플 제작 실험 | 분리막 제작 실험 | Lab 코팅 | 분리막 원단 및 슬러리 준비→코팅 및 건조→코팅 분리막 두께 측정 | 660 | 2466 | 0.375 | 1.401136 | 분석/측정 실험 | 활물질 분석 | PSD 분석 | 샘플링→외부 초음파→입도 측정→Data 정리 | n/a | n/a | n/a | n/a | n/a | n/a | n/a | n/a | n/a | n/a | n/a | n/a | 0.14 | 0.48 | 0.12 | 0.16 | n/a | n/a | n/a | n/a | n/a | n/a | n/a | n/a | n/a | n/a
[6 empty] | 전해질 2팀 | 전기화학평가 | 셀 평가 | 2604 | 5400 | 1.479545 | 3.068182 | 분리막 2팀 | 샘플 제작 실험 | 분리막 제작 실험 | pilot 코팅 | pilot 코팅 평가 | 17.77631 | 17.77631 | 0.01010018 | 0.01010018 | 분석/측정 실험 | 활물질 분석 | PSD 분석 | 샘플링→장비세팅→전처리→샘플 loading 및 측정→장비 세척 및 정리→Data 정리 | n/a | n/a | 0.53 | 0.62 | n/a | n/a | n/a | n/a | n/a | n/a | n/a | n/a | n/a | n/a | n/a | n/a | n/a | n/a | n/a | n/a | n/a | n/a | n/a | n/a | n/a | n/a
[6 empty] | 전해질 2팀 | 전기화학평가 | 셀 평가_원통형셀 | 3600 | 5400 | 2.045455 | 3.068182 | 분리막 2팀 | 샘플 제작 실험 | 선분산/슬러리 제작 | 슬러리 제조 (분리막) | 소재 준비→원재료 믹싱 | 660 | 660 | 0.375 | 0.375 | 분석/측정 실험 | 활물질 분석 | PSD 분석 | 시료 준비→장비 세팅→전처리→샘플 loading 및 측정→장비 세척→data 추출 및 정리 | 0.2 | 0.29 | n/a | n/a | 0.16 | 0.21 | n/a | n/a | n/a | n/a | n/a | n/a | n/a | n/a | n/a | n/a | n/a | n/a | n/a | n/a | n/a | n/a | n/a | n/a | n/a | n/a
[6 empty] | 전해질 2팀 | 전기화학평가 | 셀 평가_코인셀 | 249.6 | 2496 | 0.1418182 | 1.418182 | 분리막 2팀 | 샘플 제작 실험 | 셀 제작 | 모노셀 제작 | 모노셀 용 샘플 타발→양/음극 tap 닦기→전극 V/D 챔버로 이동→전극 건조→실링 후, 모노셀 수작업실 전달→모노셀 조립→수작업실에서 모노셀 수령→모노셀 건조→건조된 모노셀 실링 후, degas 장비로 이동→건조된 모노셀에 전해질을 주액하는 공정→전해액 wetting→모노셀 실링→활성화전 PP→비어있는 충방전 채널에 모노셀 체결→모노셀의 활성화 공정→활성화 완료된 모노셀, degas 장비로 이동→모노셀 resealing | 1346.4 | 1346.4 | 0.765 | 0.765 | 분석/측정 실험 | 활물질 분석 | RAMAN | 분석팀 의뢰_미량(약 1g 수준) 시료 분석 의뢰, 분석팀 SOP 활용 | n/a | n/a | * | * | n/a | n/a | n/a | n/a | n/a | n/a | n/a | n/a | n/a | n/a | n/a | n/a | n/a | n/a | n/a | n/a | n/a | n/a | n/a | n/a | n/a | n/a
[13 empty] | 분리막 2팀 | 샘플 제작 실험 | 셀 제작 | 원통형 셀 제작 | 원통형 셀 제작용 샘플 준비 | 768 | 768 | 0.4363636 | 0.4363636 | 분석/측정 실험 | 활물질 분석 | SEM 분석(이온밀링) | 이온밀링→전극 단면 분석 (SEM/EDS) | n/a | n/a | 0.14 | 0.18 | n/a | n/a | n/a | n/a | n/a | n/a | n/a | n/a | n/a | n/a | n/a | n/a | n/a | n/a | n/a | n/a | n/a | n/a | n/a | n/a | n/a | n/a
[13 empty] | 분리막 2팀 | 전기화학평가 | 셀 평가_모노셀 | 모노셀 고온 성능 평가 | 셀 평가 (고온수명)→셀 평가 (고온저장) | 52.8 | 52.8 | 0.03 | 0.03 | 분석/측정 실험 | 활물질 분석 | SEM 분석 | 샘플링→샘플 홀더 장비로 투입→이미지 생성→EDS 분석→Data 저장→샘플 홀더 자동 배출→샘플 홀더 클리닝 | 0.41 | 0.61 | 0.2 | 0.26 | 0.19 | 0.25 | 0.24 | 0.39 | 1.35 | 5.41 | 0.07 | 0.37 | 0.1 | 0.85 | 0.18 | 0.23 | n/a | n/a | n/a | n/a | n/a | n/a | n/a | n/a | n/a | n/a
[13 empty] | 분리막 2팀 | 전기화학평가 | 셀 평가_모노셀 | 모노셀 용량/ 저항 평가 | 비어있는 충방전 채널에 모노셀 체결→모노셀 용량 및 (LT)HPPC 평가→Data 정리→모노셀 EIS 측정 | 198 | 198 | 0.1125 | 0.1125 | 분석/측정 실험 | 활물질 분석 | Si 증착 균일성 분석 | 분석 담당 의뢰중 | n/a | n/a | n/a | n/a | n/a | n/a | n/a | n/a | n/a | n/a | n/a | n/a | * | * | n/a | n/a | n/a | n/a | n/a | n/a | n/a | n/a | n/a | n/a | n/a | n/a
[13 empty] | 분리막 2팀 | 전기화학평가 | 셀 평가_원통형셀 | 셀평가 (원통형) | 충방전기 cell 체결→HPPC 측정→Data 정리→EIS 측정→셀 평가 (고온수명)→셀 평가 (고온저장) | 144 | 144 | 0.08181818 | 0.08181818 | 분석/측정 실험 | 활물질 분석 | Si 함량 분석 | 분석의뢰 (분석 담당), '26년 기준 ~30개 시료 분석 의뢰 | n/a | n/a | n/a | n/a | n/a | n/a | n/a | n/a | n/a | n/a | n/a | n/a | * | * | n/a | n/a | n/a | n/a | n/a | n/a | n/a | n/a | n/a | n/a | n/a | n/a
[13 empty] | 양극재1팀 | 분석/측정 실험 | 셀 분석 실험 | 모노셀 가스발생 평가 | 양극의 가스발생량 평가→Data 정리 | 187.2 | 936 | 0.1063636 | 0.5318182 | 분석/측정 실험 | 활물질 분석 | Tap 밀도 분석 (수직식) | 샘플링→1000회 tapping→Tap 밀도 측정→장비 세척 및 정리 | n/a | n/a | n/a | n/a | n/a | n/a | n/a | n/a | n/a | n/a | n/a | n/a | 0 | 0.19 | 0.05 | 0.06 | n/a | n/a | n/a | n/a | n/a | n/a | n/a | n/a | n/a | n/a
[13 empty] | 양극재1팀 | 분석/측정 실험 | 전극 분석 실험 | 이온밀링 | 샘플링→샘플 홀더 장비로 투입→이온밀링 | 720 | 960 | 0.4090909 | 0.5454545 | 분석/측정 실험 | 활물질 분석 | Tap 밀도 분석 (수직식) | 업체 데이터 사용중 | n/a | n/a | n/a | n/a | * | * | * | * | * | * | * | * | n/a | n/a | n/a | n/a | n/a | n/a | n/a | n/a | n/a | n/a | n/a | n/a | n/a | n/a
[13 empty] | 양극재1팀 | 분석/측정 실험 | 활물질 분석 | 진밀도 측정 | 샘플링 및 측정 자동화 | 0 | 0 | 0 | 0 | 분석/측정 실험 | 활물질 분석 | TEM/EDS/EDP | 분석팀 의뢰_미량(약 1g 수준) 시료 분석 의뢰, 분석팀 SOP 활용 | n/a | n/a | * | * | n/a | n/a | n/a | n/a | n/a | n/a | n/a | n/a | n/a | n/a | n/a | n/a | n/a | n/a | n/a | n/a | n/a | n/a | n/a | n/a | n/a | n/a
[13 empty] | 양극재1팀 | 분석/측정 실험 | 활물질 분석 | BET 측정 | 업체 데이터 사용중 | 0 | 0 | 0 | 0 | 분석/측정 실험 | 활물질 분석 | TGA 분석 | 분석팀 의뢰_미량(약 1g 수준) 시료 분석 의뢰, 분석팀 SOP 활용 | n/a | n/a | * | * | n/a | n/a | n/a | n/a | n/a | n/a | n/a | n/a | n/a | n/a | n/a | n/a | n/a | n/a | n/a | n/a | n/a | n/a | n/a | n/a | n/a | n/a
[13 empty] | 양극재1팀 | 분석/측정 실험 | 활물질 분석 | ICP 분석 | 분석 담당 의뢰중 | 0 | 0 | 0 | 0 | 분석/측정 실험 | 활물질 분석 | XPS | 분석팀 의뢰_미량(약 1g 수준) 시료 분석 의뢰, 분석팀 SOP 활용 | n/a | n/a | * | * | n/a | n/a | n/a | n/a | n/a | n/a | n/a | n/a | n/a | n/a | n/a | n/a | n/a | n/a | n/a | n/a | n/a | n/a | n/a | n/a | n/a | n/a
[13 empty] | 양극재1팀 | 분석/측정 실험 | 활물질 분석 | Pellet density 분석 | 장비 세팅→무게 측정→샘플링→몰드 조립→몰드 결착→PD측정→장비 세척→Data 정리 | 309.6 | 372 | 0.1759091 | 0.2113636 | 분석/측정 실험 | 활물질 분석 | XRD 분석 | 샘플 소분→샘플링→XRD 측정→Data 변환 및 fitting→세척 및 정리 | 0.63 | 0.95 | n/a | n/a | 0.09 | 0.11 | n/a | n/a | n/a | n/a | n/a | n/a | n/a | n/a | n/a | n/a | n/a | n/a | n/a | n/a | n/a | n/a | n/a | n/a | n/a | n/a
[13 empty] | 양극재1팀 | 분석/측정 실험 | 활물질 분석 | PSD 분석 | 샘플링→외부 초음파→입도 측정→장비 세척→Data 정리 | 429.6 | 540 | 0.2440909 | 0.3068182 | 분석/측정 실험 | 활물질 분석 | XRD 분석 | 샘플링→XRD 측정→Data 변환 및 fitting→세척 및 정리→그래프 생성 | n/a | n/a | 0.55 | 0.64 | n/a | n/a | 0.18 | 0.31 | 0.23 | 0.78 | 0.37 | 0.73 | n/a | n/a | n/a | n/a | n/a | n/a | n/a | n/a | n/a | n/a | n/a | n/a | n/a | n/a
[13 empty] | 양극재1팀 | 분석/측정 실험 | 활물질 분석 | SEM 분석 | 샘플링→샘플 홀더 장비로 투입→이미지 생성→EDS 분석→Data 저장→샘플 홀더 자동 배출→샘플 홀더 클리닝 | 420 | 693.6 | 0.2386364 | 0.3940909 | 분석/측정 실험 | 활물질 분석 | XRD 분석 | 샘플링→XRD 측정→Data 변환 및 fitting→장비 세척 및 정리→그래프 생성 | n/a | n/a | n/a | n/a | n/a | n/a | n/a | n/a | n/a | n/a | n/a | n/a | 0.13 | 0.61 | 0.35 | 0.45 | n/a | n/a | n/a | n/a | n/a | n/a | n/a | n/a | n/a | n/a
[13 empty] | 양극재1팀 | 분석/측정 실험 | 활물질 분석 | Tap 밀도 분석 (수직식) | 업체 데이터 사용중 | 0 | 0 | 0 | 0 | 샘플 제작 실험 | 분리막 제작 실험 | 양산 코팅 | 양산 코팅 평가 | n/a | n/a | n/a | n/a | n/a | n/a | n/a | n/a | n/a | n/a | n/a | n/a | n/a | n/a | n/a | n/a | n/a | n/a | 0.33 | 0.33 | n/a | n/a | n/a | n/a | n/a | n/a
[13 empty] | 양극재1팀 | 분석/측정 실험 | 활물질 분석 | XRD 분석 | 샘플링→XRD 측정→Data 변환 및 fitting→세척 및 정리→그래프 생성 | 324 | 540 | 0.1840909 | 0.3068182 | 샘플 제작 실험 | 분리막 제작 실험 | Lab 코팅 | 분리막 원단 및 슬러리 준비→코팅 및 건조→코팅 분리막 두께 측정 | n/a | n/a | n/a | n/a | n/a | n/a | n/a | n/a | n/a | n/a | n/a | n/a | n/a | n/a | n/a | n/a | 0.31 | 0.31 | 0.38 | 1.4 | n/a | n/a | n/a | n/a | n/a | n/a
[13 empty] | 양극재1팀 | 샘플 제작 실험 | 셀 제작 | 모노셀 제작 | 모노셀 용 전극 타발→양/음극 tap 닦기→무게 측정→압연→건조→실링 후, 모노셀 수작업실 전달→수령→모노셀 건조→전해액 주액→전해액 wetting→모노셀 실링→lamination→모노셀의 활성화 공정→활성화 완료된 모노셀, degas 장비로 이동→모노셀 resealing→모노셀 부분 6-7cm로 맞추어 cutting | 1244.16 | 3831.84 | 0.7069091 | 2.177182 | 샘플 제작 실험 | 분리막 제작 실험 | pilot 코팅 | pilot 코팅 평가 | n/a | n/a | n/a | n/a | n/a | n/a | n/a | n/a | n/a | n/a | n/a | n/a | n/a | n/a | n/a | n/a | n/a | n/a | 0.01 | 0.01 | n/a | n/a | n/a | n/a | n/a | n/a
[13 empty] | 양극재1팀 | 샘플 제작 실험 | 셀 제작 | 모노셀 제작_가스발생 평가용 셀 | 모노셀 분해→양극+분리막 세척→모노셀 파우치 제작→모노셀 건조→전해액 주액→모노셀 실링→모노셀 부분 6-7cm로 맞추어 cutting | 364.32 | 1821.6 | 0.207 | 1.035 | 샘플 제작 실험 | 선분산/슬러리 제작 | 도전재 선분산액 제조 3L PDMixer | 소재 준비→3L 용기에 각 재료 1단계 계량→1단계 믹싱 ; 니딩→2단계 계량→2단계 믹싱 ; 페이스트→3단계 계량→3단계 믹싱 ; 희석→장비 세척 및 정리→Data 정리 | n/a | n/a | n/a | n/a | n/a | n/a | n/a | n/a | n/a | n/a | n/a | n/a | n/a | n/a | n/a | n/a | n/a | n/a | n/a | n/a | n/a | n/a | n/a | n/a | n/a | n/a
[13 empty] | 양극재1팀 | 샘플 제작 실험 | 셀 제작 | 코인셀 제작 | 코인셀 제작용 양극 타발→전극 두께 및 무게 측정→분리막 타발→부품 준비 (코인셀용 부품)→Li metal 타발→코인셀 조립→코인셀 조립 후 OCV측정 | 1380 | 1656 | 0.7840909 | 0.9409091 | 샘플 제작 실험 | 선분산/슬러리 제작 | 도전재 선분산액 제조 BTM50L | 소재 준비→50L 용기에 각 재료 1단계 계량→1단계 믹싱 ; 니딩→2단계 계량→2단계 믹싱 ; 페이스트→3단계 계량→3단계 믹싱 ; 희석→장비 세척 및 정리→Data 정리 | n/a | n/a | n/a | n/a | n/a | n/a | n/a | n/a | n/a | n/a | n/a | n/a | n/a | n/a | n/a | n/a | n/a | n/a | n/a | n/a | n/a | n/a | n/a | n/a | n/a | n/a
[13 empty] | 양극재1팀 | 샘플 제작 실험 | 슬러리 제작 | Slurry 제작 | 무게 측정→고형분 맞추기→1차 믹싱→뭉친부분 풀어주기→2차 믹싱→장비 세척 및 정리 | 1188 | 1425.6 | 0.675 | 0.81 | 샘플 제작 실험 | 선분산/슬러리 제작 | 도전재 선분산액 제조 HPH | 소재준비→압력조건 설정→n Pass 진행 ( 대략 5 ~ 10 Pass)→장비 세척 및 정리 | n/a | n/a | n/a | n/a | n/a | n/a | n/a | n/a | n/a | n/a | n/a | n/a | n/a | n/a | n/a | n/a | n/a | n/a | n/a | n/a | n/a | n/a | n/a | n/a | n/a | n/a
[13 empty] | 양극재1팀 | 샘플 제작 실험 | 전극 제작 | 양극 전극 제작_코인셀,모노셀 | 소재준비 (이송)→코팅→건조→장비 세척 및 정리→압연 | 1386 | 1821.6 | 0.7875 | 1.035 | 샘플 제작 실험 | 선분산/슬러리 제작 | 도전재 선분산액 제조 Spike Mill | 소재 준비→펌프 작동→Mill 작동→1Pass 진행, 1100rpm, 1.0 kg/min→2Pass 진행, 1100rpm, 1.0 kg/min→장비 세척 및 정리 | n/a | n/a | n/a | n/a | n/a | n/a | n/a | n/a | n/a | n/a | n/a | n/a | n/a | n/a | n/a | n/a | n/a | n/a | n/a | n/a | n/a | n/a | n/a | n/a | n/a | n/a
[13 empty] | 양극재1팀 | 전기화학평가 | 셀 평가_모노셀 | 모노셀 고온 성능 평가 | 고온 내구성 평가→Data 정리 | 86.4 | 432 | 0.04909091 | 0.2454545 | 샘플 제작 실험 | 선분산/슬러리 제작 | 슬러리 제조 (분리막) | 소재 준비→원재료 믹싱 | n/a | n/a | n/a | n/a | n/a | n/a | n/a | n/a | n/a | n/a | n/a | n/a | n/a | n/a | n/a | n/a | 0.44 | 0.44 | 0.38 | 0.38 | n/a | n/a | n/a | n/a | n/a | n/a
[13 empty] | 양극재1팀 | 전기화학평가 | 셀 평가_모노셀 | 모노셀 수명 평가 | 수명 평가 | 43.2 | 216 | 0.02454545 | 0.1227273 | 샘플 제작 실험 | 선분산/슬러리 제작 | 양극 슬러리 제작 | 1차 재료 계량→2차 계량→고형분 맞추기→1차 믹싱→뭉친부분 풀어주기→2차 믹싱→장비 세척 및 정리 | n/a | n/a | 0.06 | 0.08 | n/a | n/a | n/a | n/a | n/a | n/a | n/a | n/a | n/a | n/a | n/a | n/a | n/a | n/a | n/a | n/a | n/a | n/a | n/a | n/a | n/a | n/a
[13 empty] | 양극재1팀 | 전기화학평가 | 셀 평가_모노셀 | 모노셀 용량/ 저항 평가 | 모노셀 용량 및 HPPC 평가→Data 정리→추가 평가를 위한 셀 선별→비어있는 충방전 채널에 모노셀 체결 (상온수명/고온수명/고온저장 각각) | 432 | 1728 | 0.2454545 | 0.9818182 | 샘플 제작 실험 | 선분산/슬러리 제작 | 양극 슬러리 제작 | 소재 준비→소재 계량→슬러리 믹싱→샘플 소분→장비 세척 및 정리 | n/a | n/a | n/a | n/a | n/a | n/a | n/a | n/a | n/a | n/a | n/a | n/a | n/a | n/a | n/a | n/a | n/a | n/a | n/a | n/a | n/a | n/a | n/a | n/a | n/a | n/a
[13 empty] | 양극재1팀 | 전기화학평가 | 셀 평가_모노셀 | 모노셀_지그체결 | zig 체결→비어있는 충방전 채널에 모노셀 체결 | 144 | 720 | 0.08181818 | 0.4090909 | 샘플 제작 실험 | 선분산/슬러리 제작 | 음극 슬러리 제작 | 공용 소재 준비→1차 슬러리 믹싱→2차 슬러리 믹싱→3차 슬러리 믹싱→4차 슬러리 믹싱→샘플 소분→장비 세척 및 정리 | n/a | n/a | n/a | n/a | n/a | n/a | n/a | n/a | n/a | n/a | n/a | n/a | n/a | n/a | 0.82 | 1.06 | n/a | n/a | n/a | n/a | n/a | n/a | n/a | n/a | n/a | n/a
[13 empty] | 양극재1팀 | 전기화학평가 | 셀 평가_코인셀 | 코인셀 평가 | 충방전 평가 진행 (0.1C 충/방 1회 측정)→Data 정리→Rate별 평가→가속화 평가→활성화 및 SOC 설정→챔버 온도 설정→저온출력 평가 | 925.8 | 1443 | 0.5260227 | 0.8198864 | 샘플 제작 실험 | 선분산/슬러리 제작 | 음극 슬러리 제작 | 소재 준비→1차 슬러리 믹싱→2차 슬러리 믹싱→3차 슬러리 믹싱→4차 슬러리 믹싱→샘플 소분→장비 세척 및 정리 | n/a | n/a | n/a | n/a | n/a | n/a | n/a | n/a | n/a | n/a | n/a | n/a | n/a | n/a | n/a | n/a | n/a | n/a | n/a | n/a | n/a | n/a | n/a | n/a | n/a | n/a
[13 empty] | 양극재2팀 | 분석/측정 실험 | 셀 분석 실험 | 모노셀 가스발생 평가 | 양극의 가스발생량 평가→Data 정리 | 374.4 | 1238.4 | 0.2127273 | 0.7036364 | 샘플 제작 실험 | 선분산/슬러리 제작 | 음극 슬러리 제작 | 소재 준비→슬러리 믹싱→장비 세척 및 정리→공용 소재 준비→1차 슬러리 믹싱→2차 슬러리 믹싱→3차 슬러리 믹싱→4차 슬러리 믹싱→샘플 소분 | n/a | n/a | n/a | n/a | n/a | n/a | n/a | n/a | n/a | n/a | n/a | n/a | 1.3 | 2.71 | n/a | n/a | n/a | n/a | n/a | n/a | n/a | n/a | n/a | n/a | n/a | n/a
[13 empty] | 양극재2팀 | 분석/측정 실험 | 전극 분석 실험 | 이온밀링 | 샘플링→샘플 홀더 장비로 투입→이온밀링 | 240 | 960 | 0.1363636 | 0.5454545 | 샘플 제작 실험 | 셀 제작_전고체 | 지그하프셀 제작_전고체전지용 | 샘플 1차 믹싱→2차 계량 및 믹싱→샘플 1차 압연→샘플 전해질 추가 후 압연→최종 샘플 지그 체결 | 0.07 | 0.11 | n/a | n/a | n/a | n/a | n/a | n/a | n/a | n/a | n/a | n/a | n/a | n/a | n/a | n/a | n/a | n/a | n/a | n/a | n/a | n/a | n/a | n/a | n/a | n/a
[13 empty] | 양극재2팀 | 분석/측정 실험 | 활물질 분석 | BET 측정 | 업체 데이터 사용중 | 0 | 0 | 0 | 0 | 샘플 제작 실험 | 셀 제작 | 모노셀 제작_가스발생 평가용 셀 | 모노셀 분해→양극+분리막 세척→모노셀 파우치 제작→모노셀 건조→전해액 주액→모노셀 실링→모노셀 부분 6-7cm로 맞추어 cutting | n/a | n/a | n/a | n/a | n/a | n/a | 0.21 | 1.04 | 0.2 | 0.82 | 0.21 | 1.04 | n/a | n/a | n/a | n/a | n/a | n/a | n/a | n/a | n/a | n/a | n/a | n/a | n/a | n/a
[13 empty] | 양극재2팀 | 분석/측정 실험 | 활물질 분석 | ICP 분석 | 분석 담당 의뢰중 | 0 | 0 | 0 | 0 | 샘플 제작 실험 | 셀 제작 | 모노셀 제작_가스발생 평가용 셀 | 샘플 분리→샘플 이물 제거→파우치를 이용해 샘플 제조→건조→전해액 주액→진공압착→샘플 제조 완료 | 0.36 | 0.54 | n/a | n/a | 0.23 | 0.3 | n/a | n/a | n/a | n/a | n/a | n/a | n/a | n/a | n/a | n/a | n/a | n/a | n/a | n/a | n/a | n/a | n/a | n/a | n/a | n/a
[13 empty] | 양극재2팀 | 분석/측정 실험 | 활물질 분석 | Pellet density 분석 | 장비 세팅→무게 측정→샘플링→몰드 조립→몰드 결착→PD측정→장비 세척→Data 정리 | 150 | 600 | 0.08522727 | 0.3409091 | 샘플 제작 실험 | 셀 제작 | 모노셀 제작_Swelling 평가용 | 건조된 셀 실링 후, degas 장비로 이동→전해액 주액→전해액 wetting→모노셀 실링→상온 wetting | n/a | n/a | n/a | n/a | n/a | n/a | n/a | n/a | n/a | n/a | n/a | n/a | n/a | n/a | 0.16 | 0.21 | n/a | n/a | n/a | n/a | n/a | n/a | n/a | n/a | n/a | n/a
[13 empty] | 양극재2팀 | 분석/측정 실험 | 활물질 분석 | PSD 분석 | 샘플링→외부 초음파→입도 측정→장비 세척→Data 정리 | 324 | 1296 | 0.1840909 | 0.7363636 | 샘플 제작 실험 | 셀 제작 | 모노셀 제작 | 모노셀 용 샘플 타발→양/음극 tap 닦기→전극 V/D 챔버로 이동→전극 건조→실링 후, 모노셀 수작업실 전달→모노셀 조립→수작업실에서 모노셀 수령→모노셀 건조→건조된 모노셀 실링 후, degas 장비로 이동→건조된 모노셀에 전해질을 주액하는 공정→전해액 wetting→모노셀 실링→활성화전 PP→비어있는 충방전 채널에 모노셀 체결→모노셀의 활성화 공정→활성화 완료된 모노셀, degas 장비로 이동→모노셀 resealing | n/a | n/a | n/a | n/a | n/a | n/a | n/a | n/a | n/a | n/a | n/a | n/a | n/a | n/a | n/a | n/a | 1.42 | 2.85 | 0.77 | 0.77 | n/a | n/a | n/a | n/a | n/a | n/a
[13 empty] | 양극재2팀 | 분석/측정 실험 | 활물질 분석 | SEM 분석 | 샘플링→샘플 홀더 장비로 투입→이미지 생성→EDS 분석→Data 저장→샘플 홀더 자동 배출→샘플 홀더 클리닝 | 2382 | 9528 | 1.353409 | 5.413636 | 샘플 제작 실험 | 셀 제작 | 모노셀 제작 | 모노셀 용 전극 타발→양/음극 tap 닦기→무게 측정→압연→건조→실링 후, 모노셀 수작업실 전달→수령→모노셀 건조→전해액 주액→전해액 wetting→모노셀 실링→lamination→모노셀의 활성화 공정→활성화 완료된 모노셀, degas 장비로 이동→모노셀 resealing→모노셀 부분 6-7cm로 맞추어 cutting | n/a | n/a | n/a | n/a | n/a | n/a | 0.71 | 2.18 | n/a | n/a | n/a | n/a | n/a | n/a | n/a | n/a | n/a | n/a | n/a | n/a | n/a | n/a | n/a | n/a | n/a | n/a
[13 empty] | 양극재2팀 | 분석/측정 실험 | 활물질 분석 | Tap 밀도 분석 (수직식) | 업체 데이터 사용중 | 0 | 0 | 0 | 0 | 샘플 제작 실험 | 셀 제작 | 모노셀 제작 | 모노셀 용 전극 타발→양/음극 tap 닦기→무게 측정→압연→건조→실링 후, 모노셀 수작업실 전달→수령→모노셀 건조→전해액 주액→전해액 wetting→모노셀 실링→lamination→모노셀의 활성화 공정→활성화 완료된 모노셀, degas 장비로 이동→모노셀 resealing→모노셀 부분 6-7cm로 맞추어 cutting→zig 체결 | n/a | n/a | n/a | n/a | n/a | n/a | n/a | n/a | 0.13 | 0.52 | 0.64 | 2.01 | n/a | n/a | n/a | n/a | n/a | n/a | n/a | n/a | n/a | n/a | n/a | n/a | n/a | n/a
[13 empty] | 양극재2팀 | 분석/측정 실험 | 활물질 분석 | XRD 분석 | 샘플링→XRD 측정→Data 변환 및 fitting→세척 및 정리→그래프 생성 | 396 | 1368 | 0.225 | 0.7772727 | 샘플 제작 실험 | 셀 제작 | 모노셀 제작 | 모노셀 용 전극 타발→양/음극 tap 닦기→실링 후, 모노셀 수작업실 전달→모노셀 조립→수작업실에서 모노셀 수령→건조된 모노셀 실링 후, degas 장비로 이동→전해액 주액→전해액 wetting→모노셀 실링→비어있는 충방전 채널에 모노셀 체결→모노셀의 활성화 공정→활성화 완료된 모노셀, degas 장비로 이동→모노셀 부분 6-7cm로 맞추어 cutting→모노셀 resealing | n/a | n/a | 0.15 | 0.23 | n/a | n/a | n/a | n/a | n/a | n/a | n/a | n/a | n/a | n/a | n/a | n/a | n/a | n/a | n/a | n/a | n/a | n/a | n/a | n/a | n/a | n/a
[13 empty] | 양극재2팀 | 샘플 제작 실험 | 셀 제작 | 모노셀 제작 | 모노셀 용 전극 타발→양/음극 tap 닦기→무게 측정→압연→건조→실링 후, 모노셀 수작업실 전달→수령→모노셀 건조→전해액 주액→전해액 wetting→모노셀 실링→lamination→모노셀의 활성화 공정→활성화 완료된 모노셀, degas 장비로 이동→모노셀 resealing→모노셀 부분 6-7cm로 맞추어 cutting→zig 체결 | 228 | 912 | 0.1295455 | 0.5181818 | 샘플 제작 실험 | 셀 제작 | 모노셀 제작 | 모노셀 용 전극 타발→양/음극 tap 닦기→전극 V/D 챔버로 이동→전극 건조→실링 후, 모노셀 수작업실 전달→모노셀 조립→수작업실에서 모노셀 수령→모노셀 건조→건조된 모노셀 실링 후, degas 장비로 이동→전해액 주액→전해액 wetting→모노셀 실링→비어있는 충방전 채널에 모노셀 체결→모노셀의 활성화 공정→활성화 Data 정리→활성화 완료된 모노셀, degas 장비로 이동→모노셀 부분 6-7cm로 맞추어 cutting→모노셀 resealing | n/a | n/a | n/a | n/a | n/a | n/a | n/a | n/a | n/a | n/a | n/a | n/a | 0.76 | 2.01 | 0.91 | 1.18 | n/a | n/a | n/a | n/a | n/a | n/a | n/a | n/a | n/a | n/a
[13 empty] | 양극재2팀 | 샘플 제작 실험 | 셀 제작 | 모노셀 제작_가스발생 평가용 셀 | 모노셀 분해→양극+분리막 세척→모노셀 파우치 제작→모노셀 건조→전해액 주액→모노셀 실링→모노셀 부분 6-7cm로 맞추어 cutting | 360 | 1440 | 0.2045455 | 0.8181818 | 샘플 제작 실험 | 셀 제작 | 모노셀 제작 | 모노셀 제작용 양극/음극 타발→양/음극 tap 닦기→샘플 질량 측정→샘플 선별→압연진행→최종 압연진행→target porosity에 맞게 압연 되었는지 측정→모노셀 건조→샘플 전달→샘플 수령→전해액 주액→전해액 wetting→lamination→주액된 모노셀의 활성화 공정→모노셀 resealing | n/a | n/a | n/a | n/a | 1.04 | 1.35 | n/a | n/a | n/a | n/a | n/a | n/a | n/a | n/a | n/a | n/a | n/a | n/a | n/a | n/a | n/a | n/a | n/a | n/a | n/a | n/a
[13 empty] | 양극재2팀 | 샘플 제작 실험 | 셀 제작 | 코인셀 제작 | 양극 타발→두께 및 무게 측정→분리막 타발→부품 준비 (코인셀용 부품)→Li metal 타발→코인셀 조립→코인셀 조립 후 OCV측정 | 656.4 | 2625.6 | 0.3729545 | 1.491818 | 샘플 제작 실험 | 셀 제작 | 모노셀 제작 | 모노셀 제작은 외주 의뢰→전해액 주액→전해액 wetting→lamination→주액된 모노셀의 활성화 공정→모노셀 resealing | 0.3 | 0.45 | n/a | n/a | n/a | n/a | n/a | n/a | n/a | n/a | n/a | n/a | n/a | n/a | n/a | n/a | n/a | n/a | n/a | n/a | n/a | n/a | n/a | n/a | n/a | n/a
[13 empty] | 양극재2팀 | 샘플 제작 실험 | 슬러리 제작 | Slurry 제작 | 무게 측정→고형분 맞추기→1차 믹싱→뭉친부분 풀어주기→2차 믹싱→장비 세척 및 정리 | 633.6 | 2534.4 | 0.36 | 1.44 | 샘플 제작 실험 | 셀 제작 | 원통형 셀 제작 | 셀 주액→셀제작 및 활성화 | n/a | n/a | n/a | n/a | n/a | n/a | n/a | n/a | n/a | n/a | n/a | n/a | n/a | n/a | n/a | n/a | n/a | n/a | n/a | n/a | n/a | n/a | 4.5 | 6.75 | n/a | n/a
[13 empty] | 양극재2팀 | 샘플 제작 실험 | 전극 제작 | 양극 전극 제작_코인셀,모노셀 | 소재준비 (이송)→코팅→건조→장비 세척 및 정리→압연 | 2092.8 | 8371.2 | 1.189091 | 4.756364 | 샘플 제작 실험 | 셀 제작 | 원통형 셀 제작 | 원통형 셀 제작용 샘플 준비 | n/a | n/a | n/a | n/a | n/a | n/a | n/a | n/a | n/a | n/a | n/a | n/a | n/a | n/a | n/a | n/a | n/a | n/a | 0.44 | 0.44 | n/a | n/a | n/a | n/a | n/a | n/a
[13 empty] | 양극재2팀 | 전기화학평가 | 셀 평가_모노셀 | 모노셀 고온 성능 평가 | 고온 내구성 평가→Data 정리 | 36 | 144 | 0.02045455 | 0.08181818 | 샘플 제작 실험 | 셀 제작 | 코인셀 제작 | 양극 타발→두께 및 무게 측정→분리막 타발→부품 준비 (코인셀용 부품)→Li metal 타발→코인셀 조립→코인셀 조립 후 OCV측정 | n/a | n/a | n/a | n/a | n/a | n/a | n/a | n/a | 0.37 | 1.49 | 0.54 | 0.33 | n/a | n/a | n/a | n/a | n/a | n/a | n/a | n/a | n/a | n/a | n/a | n/a | n/a | n/a
[13 empty] | 양극재2팀 | 전기화학평가 | 셀 평가_모노셀 | 모노셀 수명 평가 | 수명 평가 | 18 | 72 | 0.01022727 | 0.04090909 | 샘플 제작 실험 | 셀 제작 | 코인셀 제작 | 전해질 소재 간이 평가를 위한 셀 조립→Ni foam cutting→Ni foam press→Ni foam 타발→Ni foam 세척/건조→코인셀용 양/음극 타발→Li metal 타발→분리막 타발→부품 준비→코인셀 조립→코인셀 조립 후 OCV 측정 | n/a | n/a | n/a | n/a | n/a | n/a | n/a | n/a | n/a | n/a | n/a | n/a | n/a | n/a | n/a | n/a | n/a | n/a | n/a | n/a | 0.05 | 0.78 | 0.05 | 0.68 | n/a | n/a
[13 empty] | 양극재2팀 | 전기화학평가 | 셀 평가_모노셀 | 모노셀 용량/ 저항 평가 | 모노셀 용량 및 HPPC 평가→Data 정리→추가 평가를 위한 셀 선별→비어있는 충방전 채널에 모노셀 체결 (상온수명/고온수명/고온저장 각각) | 120 | 480 | 0.06818182 | 0.2727273 | 샘플 제작 실험 | 셀 제작 | 코인셀 제작 | 코인셀 제작용 양극 타발→전극 두께 및 무게 측정→분리막 타발→부품 준비 (코인셀용 부품)→Li metal 타발→코인셀 조립→코인셀 조립 후 OCV측정 | n/a | n/a | n/a | n/a | n/a | n/a | 0.78 | 0.94 | n/a | n/a | n/a | n/a | n/a | n/a | n/a | n/a | n/a | n/a | n/a | n/a | n/a | n/a | n/a | n/a | n/a | n/a
[13 empty] | 양극재2팀 | 전기화학평가 | 셀 평가_모노셀 | 모노셀_지그체결 | 비어있는 충방전 채널에 모노셀 체결 | 0 | 0 | 0 | 0 | 샘플 제작 실험 | 셀 제작 | 코인셀 제작 | 코인셀 조립→코인셀 조립 후 OCV 측정 | n/a | n/a | 0.12 | 0.2 | n/a | n/a | n/a | n/a | n/a | n/a | n/a | n/a | n/a | n/a | n/a | n/a | n/a | n/a | n/a | n/a | n/a | n/a | n/a | n/a | n/a | n/a
[13 empty] | 양극재2팀 | 전기화학평가 | 셀 평가_코인셀 | 코인셀 평가 | 충방전 평가 진행 (0.1C 충/방 1회 측정)→Data 정리→Rate별 평가→가속화 평가→활성화 및 SOC 설정→챔버 온도 설정→저온출력 평가 | 489.6 | 1958.4 | 0.2781818 | 1.112727 | 샘플 제작 실험 | 셀 제작 | 코인셀 제작 | 코인셀용 양/음극 타발→무게 측정/기록→두께 측정/기록→Li metal 타발→분리막 타발→부품 준비→코인셀 조립→코인셀 조립 후 OCV 측정 | 0.26 | 0.39 | n/a | n/a | 0.23 | 0.3 | n/a | n/a | n/a | n/a | n/a | n/a | n/a | n/a | n/a | n/a | n/a | n/a | n/a | n/a | n/a | n/a | n/a | n/a | n/a | n/a
[13 empty] | 양극재3팀 | 분석/측정 실험 | 셀 분석 실험 | 모노셀 가스발생 평가 | 양극의 가스발생량 평가→Data 정리 | 187.2 | 936 | 0.1063636 | 0.5318182 | 샘플 제작 실험 | 셀 제작 | 코인셀 제작 | Ni foam cutting→Ni foam press→Ni foam 타발→Ni foam 세척/건조→코인셀용 양/음극 타발→무게 측정/기록→두께 측정/기록→Li metal 타발→분리막 타발→부품 준비 (코인셀용 부품)→코인셀 조립→코인셀 조립 후 OCV 측정 | n/a | n/a | n/a | n/a | n/a | n/a | n/a | n/a | n/a | n/a | n/a | n/a | 0.34 | 1.1 | n/a | n/a | n/a | n/a | n/a | n/a | n/a | n/a | n/a | n/a | n/a | n/a
[13 empty] | 양극재3팀 | 분석/측정 실험 | 전극 분석 실험 | 이온밀링 | 샘플링→샘플 홀더 장비로 투입→이온밀링 | 144 | 288 | 0.08181818 | 0.1636364 | 샘플 제작 실험 | 셀 제작 | 코인셀 제작 | Ni foam cutting→Ni foam press→Ni foam 타발→Ni foam 세척/건조→코인셀용 양/음극 타발→Li metal 타발→분리막 타발→부품 준비 (코인셀용 부품)→코인셀 조립→코인셀 조립 후 OCV 측정 | n/a | n/a | n/a | n/a | n/a | n/a | n/a | n/a | n/a | n/a | n/a | n/a | n/a | n/a | 0.36 | 0.46 | n/a | n/a | n/a | n/a | n/a | n/a | n/a | n/a | n/a | n/a
[13 empty] | 양극재3팀 | 분석/측정 실험 | 활물질 분석 | BET 측정 | 업체 데이터 사용중 | 0 | 0 | 0 | 0 | 샘플 제작 실험 | 셀 제작 | 파우치셀 제작 | 양/음극 타발→tap 부분의 활물질 층 제거→Al foil로 감싼 후 드라이룸 내의 V/D 챔버로 이동→V/D 챔버에서 130℃ 진공상태에서 8시간동안 전극 건조→실링 후, 셀 수작업실 (전지동)에 전달→셀 조립→셀 수작업실(전지동)에서 셀 수령 후 건조 오븐에 투입→55~60℃ 챔버에서 1~2일 이상 건조→건조된 셀 실링/ 전해액, 피펫 등 준비 후 degas 장비로 이동 (드라이룸)→건조된 셀에 전해액 주액→진공챔버에서 30초씩 2번 vacuum 시행→degas 장비에서 모노셀 실링(진공압착), 수기로 cell number 기입→lamination 1회 진행 (60~130도, 5~300초)→충방전기 챔버로 이동 후 , 셀 체결→12시간 이상 상온/고온 wetting 후, 3hr 충전 후 24시간 대기→data추출 및 정리→활성화 완료된 모노셀에 포스트잇 부착 +degas 장비(드라이룸)으로 이동→모노셀 부분 6cm로 맞추어 cutting→degas 장비에서 모노셀 re-실링(진공압착)→3일동안 45~70도 aging→100도 이상에서 5~300초 press | n/a | n/a | n/a | n/a | n/a | n/a | n/a | n/a | n/a | n/a | n/a | n/a | n/a | n/a | n/a | n/a | n/a | n/a | n/a | n/a | 1.12 | 1.72 | n/a | n/a | n/a | n/a
[13 empty] | 양극재3팀 | 분석/측정 실험 | 활물질 분석 | ICP 분석 | 분석 담당 의뢰중 | 0 | 0 | 0 | 0 | 샘플 제작 실험 | 슬러리 제작 | Slurry 제작 | 1차 재료 계량→2차 계량→고형분 맞추기→1차 믹싱→뭉친부분 풀어주기→2차 믹싱→장비 세척 및 정리 | 0.18 | 0.27 | n/a | n/a | 0.1 | 0.12 | n/a | n/a | n/a | n/a | n/a | n/a | n/a | n/a | n/a | n/a | n/a | n/a | n/a | n/a | n/a | n/a | n/a | n/a | n/a | n/a
[13 empty] | 양극재3팀 | 분석/측정 실험 | 활물질 분석 | Pellet density 분석 | 장비 세팅→무게 측정→샘플링→몰드 조립→몰드 결착→PD측정→장비 세척→Data 정리 | 459.6 | 919.2 | 0.2611364 | 0.5222727 | 샘플 제작 실험 | 슬러리 제작 | Slurry 제작 | 무게 측정→고형분 맞추기→1차 믹싱→뭉친부분 풀어주기→2차 믹싱→장비 세척 및 정리 | n/a | n/a | n/a | n/a | n/a | n/a | 0.68 | 0.81 | 0.36 | 1.44 | 0.31 | 0.41 | n/a | n/a | n/a | n/a | n/a | n/a | n/a | n/a | n/a | n/a | n/a | n/a | n/a | n/a
[13 empty] | 양극재3팀 | 분석/측정 실험 | 활물질 분석 | PSD 분석 | 샘플링→외부 초음파→입도 측정→장비 세척→Data 정리 | 284.4 | 568.8 | 0.1615909 | 0.3231818 | 샘플 제작 실험 | 전극 제작 | 모노셀 용 음극 제작 | 음극 코터 셋팅→음극 전극 코팅→장비 세척 및 정리 | n/a | n/a | n/a | n/a | n/a | n/a | n/a | n/a | n/a | n/a | n/a | n/a | 0.57 | 1.5 | n/a | n/a | n/a | n/a | n/a | n/a | n/a | n/a | n/a | n/a | n/a | n/a
[13 empty] | 양극재3팀 | 분석/측정 실험 | 활물질 분석 | SEM 분석 | 샘플링→샘플 홀더 장비로 투입→이미지 생성→EDS 분석→Data 저장→샘플 홀더 자동 배출→샘플 홀더 클리닝 | 129.6 | 648 | 0.07363636 | 0.3681818 | 샘플 제작 실험 | 전극 제작 | 모노셀 용 전극 제작 | 음극 코터 셋팅→음극 전극 코팅→장비 세척 및 정리→target로딩 전극 확인→6~7cm 폭으로 전극 cutting→target 밀도로 압연→전극 V/D 챔버로 이동→전극 건조 | n/a | n/a | n/a | n/a | n/a | n/a | n/a | n/a | n/a | n/a | n/a | n/a | n/a | n/a | 0.78 | 1.02 | n/a | n/a | n/a | n/a | n/a | n/a | n/a | n/a | n/a | n/a
[13 empty] | 양극재3팀 | 분석/측정 실험 | 활물질 분석 | Tap 밀도 분석 (수직식) | 업체 데이터 사용중 | 0 | 0 | 0 | 0 | 샘플 제작 실험 | 전극 제작 | 모노셀 용 전극 제작 | 음극, 양극 코터 셋팅→음극, 양극 전극 코팅→장비 세척 및 정리→target로딩 전극 확인→8cm 폭으로 전극 cutting→target 밀도로 압연→전극 V/D 챔버로 이동→전극 건조 | n/a | n/a | n/a | n/a | n/a | n/a | n/a | n/a | n/a | n/a | n/a | n/a | n/a | n/a | n/a | n/a | n/a | n/a | n/a | n/a | n/a | n/a | n/a | n/a | n/a | n/a
[13 empty] | 양극재3팀 | 분석/측정 실험 | 활물질 분석 | XRD 분석 | 샘플링→XRD 측정→Data 변환 및 fitting→세척 및 정리→그래프 생성 | 644.4 | 1288.8 | 0.3661364 | 0.7322727 | 샘플 제작 실험 | 전극 제작 | 모노셀 용 전극 제작 | target로딩 전극 확인→6~7cm 폭으로 전극 cutting→target 밀도로 압연→장비 세척 및 정리→전극 V/D 챔버로 이동→전극 건조 | n/a | n/a | n/a | n/a | n/a | n/a | n/a | n/a | n/a | n/a | n/a | n/a | 0.32 | 0.82 | n/a | n/a | n/a | n/a | n/a | n/a | n/a | n/a | n/a | n/a | n/a | n/a
[13 empty] | 양극재3팀 | 샘플 제작 실험 | 셀 제작 | 모노셀 제작 | 모노셀 용 전극 타발→양/음극 tap 닦기→무게 측정→압연→건조→실링 후, 모노셀 수작업실 전달→수령→모노셀 건조→전해액 주액→전해액 wetting→모노셀 실링→lamination→모노셀의 활성화 공정→활성화 완료된 모노셀, degas 장비로 이동→모노셀 resealing→모노셀 부분 6-7cm로 맞추어 cutting→zig 체결 | 1124.16 | 3544.32 | 0.6387273 | 2.013818 | 샘플 제작 실험 | 전극 제작 | 양극 전극 제작_코인셀,모노셀 | 소재준비 (이송)→코팅→건조→장비 세척 및 정리→압연 | n/a | n/a | n/a | n/a | n/a | n/a | 0.79 | 1.04 | 1.19 | 4.76 | 1.17 | 1.55 | n/a | n/a | n/a | n/a | n/a | n/a | n/a | n/a | n/a | n/a | n/a | n/a | n/a | n/a
[13 empty] | 양극재3팀 | 샘플 제작 실험 | 셀 제작 | 모노셀 제작_가스발생 평가용 셀 | 모노셀 분해→양극+분리막 세척→모노셀 파우치 제작→모노셀 건조→전해액 주액→모노셀 실링→모노셀 부분 6-7cm로 맞추어 cutting | 364.32 | 1821.6 | 0.207 | 1.035 | 샘플 제작 실험 | 전극 제작 | 코인셀 용 양극 전극 제작 | 소재준비 (이송)→코팅→건조→장비 세척 및 정리→압연 | 0.17 | 0.25 | 0.1 | 0.17 | 0.15 | 0.2 | n/a | n/a | n/a | n/a | n/a | n/a | n/a | n/a | n/a | n/a | n/a | n/a | n/a | n/a | n/a | n/a | n/a | n/a | n/a | n/a
[13 empty] | 양극재3팀 | 샘플 제작 실험 | 셀 제작 | 코인셀 제작 | 양극 타발→두께 및 무게 측정→분리막 타발→부품 준비 (코인셀용 부품)→Li metal 타발→코인셀 조립→코인셀 조립 후 OCV측정 | 956.64 | 583.2 | 0.5435455 | 0.3313636 | 샘플 제작 실험 | 전극 제작 | 코인셀 용 음극 전극 제작 | 코팅 준비→코팅→전극 cutting 및 건조→전극 1차 건조→장비 세척 및 정리 | n/a | n/a | n/a | n/a | n/a | n/a | n/a | n/a | n/a | n/a | n/a | n/a | 0.06 | 0.2 | n/a | n/a | n/a | n/a | n/a | n/a | n/a | n/a | n/a | n/a | n/a | n/a
[13 empty] | 양극재3팀 | 샘플 제작 실험 | 슬러리 제작 | Slurry 제작 | 무게 측정→고형분 맞추기→1차 믹싱→뭉친부분 풀어주기→2차 믹싱→장비 세척 및 정리 | 540 | 720 | 0.3068182 | 0.4090909 | 샘플 제작 실험 | 전극 제작 | 코인셀 용 전극 제작 | target로딩 전극 확인→3cm 폭으로 전극 cutting→target 밀도로 압연→장비 세척 및 정리→전극 V/D 챔버로 이동→전극 건조 | n/a | n/a | n/a | n/a | n/a | n/a | n/a | n/a | n/a | n/a | n/a | n/a | 0.11 | 0.37 | 0.31 | 0.4 | n/a | n/a | n/a | n/a | n/a | n/a | n/a | n/a | n/a | n/a
[13 empty] | 양극재3팀 | 샘플 제작 실험 | 전극 제작 | 양극 전극 제작_코인셀,모노셀 | 소재준비 (이송)→코팅→건조→장비 세척 및 정리→압연 | 2052 | 2736 | 1.165909 | 1.554545 | 샘플 제작 실험 | 전해액 제작 | 전해질 제조 | 원소재 물성을 고려한 조성 선정 및 제조 | n/a | n/a | n/a | n/a | n/a | n/a | n/a | n/a | n/a | n/a | n/a | n/a | n/a | n/a | n/a | n/a | n/a | n/a | n/a | n/a | 0.27 | 1.19 | 0.05 | 1.02 | n/a | n/a
[13 empty] | 양극재3팀 | 전기화학평가 | 셀 평가_모노셀 | 모노셀 고온 성능 평가 | 고온 내구성 평가→Data 정리 | 86.4 | 432 | 0.04909091 | 0.2454545 | 전기화학평가 | 셀 평가_모노셀_Swelling 평가 | 모노셀_swelling평가_지그체결 | 지그 체결→swelling 평가용 지그 체결 | n/a | n/a | n/a | n/a | n/a | n/a | n/a | n/a | n/a | n/a | n/a | n/a | 0.09 | 0.32 | 0.14 | 0.25 | n/a | n/a | n/a | n/a | n/a | n/a | n/a | n/a | n/a | n/a
[13 empty] | 양극재3팀 | 전기화학평가 | 셀 평가_모노셀 | 모노셀 수명 평가 | 수명 평가 | 43.2 | 216 | 0.02454545 | 0.1227273 | 전기화학평가 | 셀 평가_모노셀_Swelling 평가 | 모노셀_swelling평가 | 건조된 셀 실링 후, degas 장비로 이동→전해액 주액→전해액 wetting→모노셀 실링→상온 wetting→초기 두께 측정→비어 있는 채널에 셀 체결→in-situ swelling 평가→Data 정리 | n/a | n/a | n/a | n/a | n/a | n/a | n/a | n/a | n/a | n/a | n/a | n/a | 0.4 | 1.36 | n/a | n/a | n/a | n/a | n/a | n/a | n/a | n/a | n/a | n/a | n/a | n/a
[13 empty] | 양극재3팀 | 전기화학평가 | 셀 평가_모노셀 | 모노셀 용량/ 저항 평가 | 모노셀 용량 및 HPPC 평가→Data 정리→추가 평가를 위한 셀 선별→비어있는 충방전 채널에 모노셀 체결 (상온수명/고온수명/고온저장 각각) | 432 | 1728 | 0.2454545 | 0.9818182 | 전기화학평가 | 셀 평가_모노셀_Swelling 평가 | 모노셀_swelling평가 | 초기 두께 측정→비어 있는 채널에 셀 체결→in-situ swelling 평가→Data 정리 | n/a | n/a | n/a | n/a | n/a | n/a | n/a | n/a | n/a | n/a | n/a | n/a | n/a | n/a | 0.19 | 0.56 | n/a | n/a | n/a | n/a | n/a | n/a | n/a | n/a | n/a | n/a
[13 empty] | 양극재3팀 | 전기화학평가 | 셀 평가_모노셀 | 모노셀_지그체결 | 비어있는 충방전 채널에 모노셀 체결 | 0 | 0 | 0 | 0 | 전기화학평가 | 셀 평가_모노셀 | 모노셀 고온 성능 평가 | 고온 내구성 평가→Data 정리 | n/a | n/a | n/a | n/a | n/a | n/a | 0.05 | 0.25 | 0.02 | 0.08 | 0.05 | 0.25 | n/a | n/a | n/a | n/a | n/a | n/a | n/a | n/a | n/a | n/a | n/a | n/a | n/a | n/a
[13 empty] | 양극재3팀 | 전기화학평가 | 셀 평가_코인셀 | 코인셀 평가 | 충방전 평가 진행 (0.1C 충/방 1회 측정)→Data 정리→Rate별 평가→가속화 평가→활성화 및 SOC 설정→챔버 온도 설정→저온출력 평가 | 493.92 | 987.84 | 0.2806364 | 0.5612727 | 전기화학평가 | 셀 평가_모노셀 | 모노셀 고온 성능 평가 | 셀 평가 (고온수명)→셀 평가 (고온저장) | n/a | n/a | n/a | n/a | n/a | n/a | n/a | n/a | n/a | n/a | n/a | n/a | n/a | n/a | n/a | n/a | 0.02 | 0.04 | 0.03 | 0.03 | n/a | n/a | n/a | n/a | n/a | n/a
[13 empty] | 양극재선행 | 분석/측정 실험 | 셀 분석 실험 | 모노셀 가스발생 평가 | 샘플 무게 측정→셀 평가 및 Data 정리 | 244.8 | 367.2 | 0.1390909 | 0.2086364 | 전기화학평가 | 셀 평가_모노셀 | 모노셀 고온 성능 평가 | 셀 평가 (고온저장) | n/a | n/a | n/a | n/a | 0.04 | 0.05 | n/a | n/a | n/a | n/a | n/a | n/a | n/a | n/a | 0.2 | 0.27 | n/a | n/a | n/a | n/a | n/a | n/a | n/a | n/a | n/a | n/a
[13 empty] | 양극재선행 | 분석/측정 실험 | 활물질 분석 | 입자깨짐 측정 | Pellet 만들기→측정 전 전처리→측정→Data 비교 및 결과정리 | 1044 | 1566 | 0.5931818 | 0.8897727 | 전기화학평가 | 셀 평가_모노셀 | 모노셀 수명 평가 | 셀 평가 (상온수명)→셀 평가 (고온수명) | n/a | n/a | n/a | n/a | n/a | n/a | n/a | n/a | n/a | n/a | n/a | n/a | n/a | n/a | n/a | n/a | n/a | n/a | n/a | n/a | n/a | n/a | n/a | n/a | n/a | n/a
[13 empty] | 양극재선행 | 분석/측정 실험 | 활물질 분석 | BET 측정 | 샘플 소분 및 샘플링→전처리→무게 측정→측정 준비→측정→Data 정리→세척 및 정리 | 288 | 432 | 0.1636364 | 0.2454545 | 전기화학평가 | 셀 평가_모노셀 | 모노셀 수명 평가 | 수명 평가 | n/a | n/a | n/a | n/a | n/a | n/a | 0.02 | 0.12 | 0.01 | 0.04 | 0.02 | 0.12 | n/a | n/a | n/a | n/a | n/a | n/a | n/a | n/a | n/a | n/a | n/a | n/a | n/a | n/a
[13 empty] | 양극재선행 | 분석/측정 실험 | 활물질 분석 | Pellet density 분석 | 장비 세팅→계량→측정 전 전처리→몰드 조립→측정장비에 몰드 결착→측정시작→세정→Data 정리 | 370.08 | 555.12 | 0.2102727 | 0.3154091 | 전기화학평가 | 셀 평가_모노셀 | 모노셀 용량/ 저항 평가 | 모노셀 용량 및 HPPC 평가→Data 정리→추가 평가를 위한 셀 선별 | n/a | n/a | 0.1 | 0.15 | n/a | n/a | n/a | n/a | n/a | n/a | n/a | n/a | 0.1 | 0.27 | n/a | n/a | n/a | n/a | n/a | n/a | n/a | n/a | n/a | n/a | n/a | n/a
[13 empty] | 양극재선행 | 분석/측정 실험 | 활물질 분석 | pH 측정 | 측정장비 셋팅→활물질 전처리→측정 및 계산 | 367.2 | 550.8 | 0.2086364 | 0.3129545 | 전기화학평가 | 셀 평가_모노셀 | 모노셀 용량/ 저항 평가 | 모노셀 용량 및 HPPC 평가→Data 정리→추가 평가를 위한 셀 선별→비어있는 충방전 채널에 모노셀 체결 (상온수명/고온수명/고온저장 각각) | n/a | n/a | n/a | n/a | n/a | n/a | 0.25 | 0.98 | 0.07 | 0.27 | 0.25 | 0.98 | n/a | n/a | 0.31 | 0.4 | n/a | n/a | n/a | n/a | n/a | n/a | n/a | n/a | n/a | n/a
[13 empty] | 양극재선행 | 분석/측정 실험 | 활물질 분석 | PSD 분석 | 시료 준비→장비 세팅→전처리→샘플 loading 및 측정→장비 세척→data 추출 및 정리 | 345.6 | 518.4 | 0.1963636 | 0.2945455 | 전기화학평가 | 셀 평가_모노셀 | 모노셀 용량/ 저항 평가 | 모노셀 용량 및 HPPC 평가→Data 추출 및 정리→모노셀 선별 | 0.48 | 0.72 | n/a | n/a | 0.27 | 0.36 | n/a | n/a | n/a | n/a | n/a | n/a | n/a | n/a | n/a | n/a | n/a | n/a | n/a | n/a | n/a | n/a | n/a | n/a | n/a | n/a
[13 empty] | 양극재선행 | 분석/측정 실험 | 활물질 분석 | SEM 분석 | 샘플링→샘플 홀더 장비로 투입→이미지 생성→EDS 분석→Data 저장→샘플 홀더 자동 배출→샘플 홀더 클리닝 | 720 | 1080 | 0.4090909 | 0.6136364 | 전기화학평가 | 셀 평가_모노셀 | 모노셀 용량/ 저항 평가 | 비어있는 충방전 채널에 모노셀 체결→모노셀 용량 및 (LT)HPPC 평가→Data 정리→모노셀 EIS 측정 | n/a | n/a | n/a | n/a | n/a | n/a | n/a | n/a | n/a | n/a | n/a | n/a | n/a | n/a | n/a | n/a | 0.33 | 0.65 | 0.11 | 0.11 | n/a | n/a | n/a | n/a | n/a | n/a
[13 empty] | 양극재선행 | 분석/측정 실험 | 활물질 분석 | XRD 분석 | 샘플 소분→샘플링→XRD 측정→Data 변환 및 fitting→세척 및 정리 | 1108.8 | 1663.2 | 0.63 | 0.945 | 전기화학평가 | 셀 평가_모노셀 | 모노셀 평가 | 셀 평가 (고온수명) | n/a | n/a | n/a | n/a | 0.04 | 0.05 | n/a | n/a | n/a | n/a | n/a | n/a | n/a | n/a | n/a | n/a | n/a | n/a | n/a | n/a | n/a | n/a | n/a | n/a | n/a | n/a
[13 empty] | 양극재선행 | 샘플 제작 실험 | 셀 제작_전고체 | 지그하프셀 제작_전고체전지용 | 샘플 1차 믹싱→2차 계량 및 믹싱→샘플 1차 압연→샘플 전해질 추가 후 압연→최종 샘플 지그 체결 | 127.8 | 191.7 | 0.07261364 | 0.1089205 | 전기화학평가 | 셀 평가_모노셀 | 모노셀 평가 | 셀 평가 (고온수명)→셀 평가 및 Data 정리 | 0.07 | 0.1 | n/a | n/a | n/a | n/a | n/a | n/a | n/a | n/a | n/a | n/a | n/a | n/a | n/a | n/a | n/a | n/a | n/a | n/a | n/a | n/a | n/a | n/a | n/a | n/a
[13 empty] | 양극재선행 | 샘플 제작 실험 | 셀 제작 | 모노셀 제작 | 모노셀 제작은 외주 의뢰→전해액 주액→전해액 wetting→lamination→주액된 모노셀의 활성화 공정→모노셀 resealing | 532.8 | 799.2 | 0.3027273 | 0.4540909 | 전기화학평가 | 셀 평가_모노셀 | 모노셀 평가 | 셀 평가 (상온수명)→셀 평가 (고온수명)→Data 정리 | n/a | n/a | n/a | n/a | n/a | n/a | n/a | n/a | n/a | n/a | n/a | n/a | 0.09 | 0.23 | n/a | n/a | n/a | n/a | n/a | n/a | n/a | n/a | n/a | n/a | n/a | n/a
[13 empty] | 양극재선행 | 샘플 제작 실험 | 셀 제작 | 모노셀 제작_가스발생 평가용 셀 | 샘플 분리→샘플 이물 제거→파우치를 이용해 샘플 제조→건조→전해액 주액→진공압착→샘플 제조 완료 | 633.6 | 950.4 | 0.36 | 0.54 | 전기화학평가 | 셀 평가_모노셀 | 모노셀 평가 | 충방전 채널에 모노셀 체결 (저/상/고온수명/고온저장 각각)→셀 평가 (고온수명)→Data 정리 | n/a | n/a | 0.05 | 0.08 | n/a | n/a | n/a | n/a | n/a | n/a | n/a | n/a | n/a | n/a | n/a | n/a | n/a | n/a | n/a | n/a | n/a | n/a | n/a | n/a | n/a | n/a
[13 empty] | 양극재선행 | 샘플 제작 실험 | 셀 제작 | 코인셀 제작 | 코인셀용 양/음극 타발→무게 측정/기록→두께 측정/기록→Li metal 타발→분리막 타발→부품 준비→코인셀 조립→코인셀 조립 후 OCV 측정 | 460.8 | 691.2 | 0.2618182 | 0.3927273 | 전기화학평가 | 셀 평가_모노셀 | 모노셀 평가 | Data 정리 | n/a | n/a | n/a | n/a | n/a | n/a | n/a | n/a | n/a | n/a | n/a | n/a | n/a | n/a | 0.04 | 0.05 | n/a | n/a | n/a | n/a | n/a | n/a | n/a | n/a | n/a | n/a
[13 empty] | 양극재선행 | 샘플 제작 실험 | 슬러리 제작 | Slurry 제작 | 1차 재료 계량→2차 계량→고형분 맞추기→1차 믹싱→뭉친부분 풀어주기→2차 믹싱→장비 세척 및 정리 | 314.64 | 471.96 | 0.1787727 | 0.2681591 | 전기화학평가 | 셀 평가_모노셀 | 모노셀_지그체결 | 비어있는 충방전 채널에 모노셀 체결 | n/a | n/a | n/a | n/a | n/a | n/a | n/a | n/a | n/a | n/a | n/a | n/a | n/a | n/a | n/a | n/a | n/a | n/a | n/a | n/a | n/a | n/a | n/a | n/a | n/a | n/a
[13 empty] | 양극재선행 | 샘플 제작 실험 | 전극 제작 | 코인셀 용 양극 전극 제작 | 소재준비 (이송)→코팅→건조→장비 세척 및 정리→압연 | 295.2 | 442.8 | 0.1677273 | 0.2515909 | 전기화학평가 | 셀 평가_모노셀 | 모노셀_지그체결 | zig 체결→비어있는 충방전 채널에 모노셀 체결 | n/a | n/a | 0.01 | 0.01 | n/a | n/a | 0.08 | 0.41 | n/a | n/a | n/a | n/a | n/a | n/a | 0.14 | 0.19 | n/a | n/a | n/a | n/a | n/a | n/a | n/a | n/a | n/a | n/a
[13 empty] | 양극재선행 | 전기화학평가 | 셀 평가_모노셀 | 모노셀 고온 성능 평가 | 셀 평가 (고온저장) | 0 | 0 | 0 | 0 | 전기화학평가 | 셀 평가_모노셀 | 모노셀_지그체결 | zig 체결→비어있는 충방전 채널에 모노셀 체결→비어있는 충방전 채널에 모노셀 체결 (상온수명/고온수명/고온저장 각각) | n/a | n/a | n/a | n/a | n/a | n/a | n/a | n/a | n/a | n/a | n/a | n/a | 0.25 | 1.45 | n/a | n/a | n/a | n/a | n/a | n/a | n/a | n/a | n/a | n/a | n/a | n/a
[13 empty] | 양극재선행 | 전기화학평가 | 셀 평가_모노셀 | 모노셀 용량/ 저항 평가 | 모노셀 용량 및 HPPC 평가→Data 추출 및 정리→모노셀 선별 | 842.4 | 1263.6 | 0.4786364 | 0.7179545 | 전기화학평가 | 셀 평가_원통형셀 | 셀평가 (원통형) | 충방전기 cell 체결→HPPC 측정→Data 정리→EIS 측정→셀 평가 (고온수명)→셀 평가 (고온저장) | n/a | n/a | n/a | n/a | n/a | n/a | n/a | n/a | n/a | n/a | n/a | n/a | n/a | n/a | n/a | n/a | n/a | n/a | 0.08 | 0.08 | n/a | n/a | n/a | n/a | n/a | n/a
[13 empty] | 양극재선행 | 전기화학평가 | 셀 평가_모노셀 | 모노셀 평가 | 셀 평가 (고온수명)→셀 평가 및 Data 정리 | 122.4 | 183.6 | 0.06954545 | 0.1043182 | 전기화학평가 | 셀 평가_원통형셀 | 원통형셀 validation (저장, 수명, RPT 등) | 셀 성능 평가 | n/a | n/a | n/a | n/a | n/a | n/a | n/a | n/a | n/a | n/a | n/a | n/a | n/a | n/a | n/a | n/a | n/a | n/a | n/a | n/a | n/a | n/a | 2.05 | 3.07 | n/a | n/a
[13 empty] | 양극재선행 | 전기화학평가 | 셀 평가_전고체 | 지그하프셀 평가 | 충방전 평가 진행 (0.1C 충/방 1회 측정)→Data 추출 및 정리→초기 용량 측정 후 Rate 측정 | 28.8 | 43.2 | 0.01636364 | 0.02454545 | 전기화학평가 | 셀 평가_전고체 | 지그하프셀 평가 | 충방전 평가 진행 (0.1C 충/방 1회 측정)→Data 추출 및 정리→초기 용량 측정 후 Rate 측정 | 0.02 | 0.02 | n/a | n/a | n/a | n/a | n/a | n/a | n/a | n/a | n/a | n/a | n/a | n/a | n/a | n/a | n/a | n/a | n/a | n/a | n/a | n/a | n/a | n/a | n/a | n/a
[13 empty] | 양극재선행 | 전기화학평가 | 셀 평가_전고체 | 지그하프셀_지그체결 | 충방전 평가 진행 (0.1C 충/방 1회 측정) | 0 | 0 | 0 | 0 | 전기화학평가 | 셀 평가_전고체 | 지그하프셀_지그체결 | 충방전 평가 진행 (0.1C 충/방 1회 측정) | n/a | n/a | n/a | n/a | n/a | n/a | n/a | n/a | n/a | n/a | n/a | n/a | n/a | n/a | n/a | n/a | n/a | n/a | n/a | n/a | n/a | n/a | n/a | n/a | n/a | n/a
[13 empty] | 양극재선행 | 전기화학평가 | 셀 평가_코인셀 | 코인셀 제작_소재준비 | 비어있는 충방전 채널에 코인셀 체결→충방전 평가 진행→Data 정리 및 용량/효율 계산→그래프 생성 | 230.4 | 345.6 | 0.1309091 | 0.1963636 | 전기화학평가 | 셀 평가_코인셀 | 코인셀 셀평가 | 비어있는 충방전 채널에 코인셀 체결→충방전 평가 진행→Data 정리 및 용량/효율 계산→그래프 생성→Rate 별 평가→Data 정리 | n/a | n/a | n/a | n/a | n/a | n/a | n/a | n/a | n/a | n/a | n/a | n/a | n/a | n/a | n/a | n/a | n/a | n/a | n/a | n/a | 0.14 | 1.63 | 0.14 | 1.42 | n/a | n/a
[13 empty] | 양극재선행 | 전기화학평가 | 셀 평가_코인셀 | 코인셀 평가 | Rate 별 평가→Data 정리→그래프 생성→비어있는 충방전 채널에 코인셀 체결→코인셀로 수명 평가 | 288 | 432 | 0.1636364 | 0.2454545 | 전기화학평가 | 셀 평가_코인셀 | 코인셀 용량/효율 평가 | 비어있는 충방전 채널에 코인셀 체결→충방전 평가 진행→Data 정리→그래프 생성 | n/a | n/a | n/a | n/a | n/a | n/a | n/a | n/a | n/a | n/a | n/a | n/a | 0.18 | 0.6 | 0.41 | 0.53 | n/a | n/a | n/a | n/a | n/a | n/a | n/a | n/a | n/a | n/a
[13 empty] | 요소소재팀 | 분석/측정 실험 | 도전재 분석 | 분체저항 분석 | 장비 세팅→무게 측정→샘플링→몰드 조립→몰드 결착→분체저항 측정→장비 세척→Data 정리 | 0 | 0 | 0 | 0 | 전기화학평가 | 셀 평가_코인셀 | 코인셀 제작_소재준비 | 비어있는 충방전 채널에 코인셀 체결→충방전 평가 진행→Data 정리 및 용량/효율 계산→그래프 생성 | 0.13 | 0.2 | n/a | n/a | n/a | n/a | n/a | n/a | n/a | n/a | n/a | n/a | n/a | n/a | n/a | n/a | n/a | n/a | n/a | n/a | n/a | n/a | n/a | n/a | n/a | n/a
[13 empty] | 요소소재팀 | 분석/측정 실험 | 도전재 분석 | BET 측정 | 샘플링→전처리→무게 측정→튜브장착 및 액체질소 투입→측정→Data 정리→장비 세척 및 정리 | 0 | 0 | 0 | 0 | 전기화학평가 | 셀 평가_코인셀 | 코인셀 평가 | 비어있는 충방전 채널에 코인셀 체결→충방전 평가 진행→Data 정리 및 용량/효율 계산→그래프 생성→Rate 별 평가→Data 정리 | n/a | n/a | 0.33 | 0.55 | n/a | n/a | n/a | n/a | n/a | n/a | n/a | n/a | n/a | n/a | n/a | n/a | n/a | n/a | n/a | n/a | n/a | n/a | n/a | n/a | n/a | n/a
[13 empty] | 요소소재팀 | 분석/측정 실험 | 도전재 분석 | ICP 분석 | 분석 담당 의뢰중 | 0 | 0 | 0 | 0 | 전기화학평가 | 셀 평가_코인셀 | 코인셀 평가 | 비어있는 충방전 채널에 코인셀 체결→충방전 평가 진행→Data 정리 및 용량/효율 계산→그래프 생성→Rate 별 평가→Data 정리→가속 충방전 진행→Data 추출 및 정리→저온출력 평가 진행→챔버 온도 조정 및 Soaking 진행→추가 출력 평가 진행 | n/a | n/a | n/a | n/a | 0.57 | 0.74 | n/a | n/a | n/a | n/a | n/a | n/a | n/a | n/a | n/a | n/a | n/a | n/a | n/a | n/a | n/a | n/a | n/a | n/a | n/a | n/a
[13 empty] | 요소소재팀 | 분석/측정 실험 | 도전재 분석 | SEM 분석 | 샘플링→샘플 홀더 장비로 투입→이미지 생성→EDS 분석→Data 저장→샘플 홀더 자동 배출→샘플 홀더 클리닝 | 0 | 0 | 0 | 0 | 전기화학평가 | 셀 평가_코인셀 | 코인셀 평가 | 충방전 평가 진행 (0.1C 충/방 1회 측정)→Data 정리→Rate별 평가→가속화 평가→활성화 및 SOC 설정→챔버 온도 설정→저온출력 평가 | n/a | n/a | n/a | n/a | n/a | n/a | 0.53 | 0.82 | 0.28 | 1.11 | 0.28 | 0.56 | n/a | n/a | n/a | n/a | n/a | n/a | n/a | n/a | n/a | n/a | n/a | n/a | n/a | n/a
[13 empty] | 요소소재팀 | 분석/측정 실험 | 도전재 분석 | XRD 분석 | 샘플링→XRD 측정→Data 변환 및 fitting→장비 세척 및 정리→그래프 생성 | 0 | 0 | 0 | 0 | 전기화학평가 | 셀 평가_코인셀 | 코인셀 평가 | Rate 별 평가→Data 정리→그래프 생성→비어있는 충방전 채널에 코인셀 체결→코인셀로 수명 평가 | 0.16 | 0.25 | n/a | n/a | n/a | n/a | n/a | n/a | n/a | n/a | n/a | n/a | n/a | n/a | n/a | n/a | n/a | n/a | n/a | n/a | n/a | n/a | n/a | n/a | n/a | n/a
[13 empty] | 요소소재팀 | 분석/측정 실험 | 바인더 분석 | 고형분 측정 | 샘플링→건조전 무게 측정→건조→건조후 무게 측정→고형분 측정 | 0 | 0 | 0 | 0 | 전기화학평가 | 셀 평가_코인셀 | 코인셀 rate capability | 비어있는 충방전 채널에 코인셀 체결→Rate 별 평가→Data 정리→그래프 생성 | n/a | n/a | n/a | n/a | n/a | n/a | n/a | n/a | n/a | n/a | n/a | n/a | 0.01 | 0.29 | 0.41 | 0.53 | n/a | n/a | n/a | n/a | n/a | n/a | n/a | n/a | n/a | n/a
[13 empty] | 요소소재팀 | 분석/측정 실험 | 바인더 분석 | 인장강도 측정 | 샘플링 및 필름화→샘플 건조→필름 타발→인장강도 장비 셋팅→인장강도 측정 | 0 | 0 | 0 | 0 | 전기화학평가 | 셀 평가_파우치셀 | 파우치 셀 평가 | 셀 용량 및 (LT)HPPC 평가→Data 정리→추가 평가를 위한 셀 선별→충방전 채널에 셀 체결 (저/상/고온수명/고온저장 각각)→셀 평가 (상온수명)→셀 평가 (저온수명)→셀 평가 (고온수명)→셀 평가 (고온저장) | n/a | n/a | n/a | n/a | n/a | n/a | n/a | n/a | n/a | n/a | n/a | n/a | n/a | n/a | n/a | n/a | n/a | n/a | n/a | n/a | 4.06 | 6.22 | n/a | n/a | n/a | n/a
[13 empty] | 요소소재팀 | 분석/측정 실험 | 바인더 분석 | 점도 측정 (바인더 / B형 점도) | 샘플링→점도계 셋팅→점도 측정 | 0 | 0 | 0 | 0 | 전기화학평가 | 셀 평가_파우치셀 | 파우치 셀_지그체결 | 지그 체결 (우레탄폼 cutting 포함)→비어있는 충방전 채널에 모노셀 체결 | n/a | n/a | n/a | n/a | n/a | n/a | n/a | n/a | n/a | n/a | n/a | n/a | n/a | n/a | n/a | n/a | n/a | n/a | n/a | n/a | 0.39 | 0.6 | n/a | n/a | n/a | n/a
[13 empty] | 요소소재팀 | 분석/측정 실험 | 바인더 분석 | 점도 측정 (바인더) | 샘플링→레오미터 셋팅→유변물성 측정→Data 정리 | 0 | 0 | 0 | 0 | 전기화학평가 | 셀 평가 | 셀평가(EIS) | 셀측정조건 확보→측정 | n/a | n/a | n/a | n/a | n/a | n/a | n/a | n/a | n/a | n/a | n/a | n/a | n/a | n/a | n/a | n/a | n/a | n/a | n/a | n/a | 0.27 | 1.02 | 1.48 | 3.07 | n/a | n/a
[13 empty] | 요소소재팀 | 분석/측정 실험 | 바인더 분석 | Particle size (DLS) | 샘플링→희석 샘플 준비→DLS 측정 | 0 | 0 | 0 | 0
[13 empty] | 요소소재팀 | 분석/측정 실험 | 바인더 분석 | pH 측정 | 샘플링→pH 장비 보정→샘플 pH 측정 | 0 | 0 | 0 | 0
[13 empty] | 요소소재팀 | 분석/측정 실험 | 바인더 분석 | Tg 측정 (DSC) | 샘플링 및 건조→샘플 로딩 / DSC 측정조건 설정→DSC 측정 | 0 | 0 | 0 | 0
[13 empty] | 요소소재팀 | 분석/측정 실험 | 선분산/슬러리 분석 | 점도, 유변물성 측정 (선분산, 슬러리) | 샘플링→Calibraton→슬러리 투입→슬러리 유변물성 측정→Data 정리→장비 세척 및 정리 | 0 | 0 | 0 | 0
[13 empty] | 요소소재팀 | 분석/측정 실험 | 선분산액 분석 | 전기화학분석 | 선분산액 코팅 전극(w/Al foil) 및 Coin_half 셀 제작 | 120 | 120 | 0.06818182 | 0.06818182
[13 empty] | 요소소재팀 | 분석/측정 실험 | 선분산액 분석 | PSD 분석 | 샘플링→희석하기→입도 측정→Data 정리 | 0 | 0 | 0 | 0
[13 empty] | 요소소재팀 | 분석/측정 실험 | 선분산액 분석 | SEM 분석 | 샘플링→샘플 홀더 장비로 투입→이미지 생성→EDS 분석→Data 저장→샘플 홀더 자동 배출→샘플 홀더 클리닝 | 0 | 0 | 0 | 0
[13 empty] | 요소소재팀 | 분석/측정 실험 | 전극 분석 실험 | 전극 전기 저항측정 | MP 측정 Tip 보호캡 제거→MP Tester 전원 켜기→저항 프로그램 실행→합재층·집전체 두께 입력→집전체 체적저항률 입력→측정판 중심에 시료 배치→측정레버 하강·접촉 확인→계면저항 측정 시작→측정 오류 여부 확인→측정 Tip 보호캡 장착→MP Tester 전원 끄기 | 0 | 0 | 0 | 0
[13 empty] | 요소소재팀 | 분석/측정 실험 | 전극 분석 실험 | 접착력 측정 | 전극 타발→슬라이드 글라스에 양면테이프 부착→슬라이드 글라스에 타발한 전극 부착→롤러 작업→접착력 측정기에 부착→접착력 측정→Data 정리 | 0 | 0 | 0 | 0
[13 empty] | 요소소재팀 | 분석/측정 실험 | 전극 분석 실험 | SEM 분석 | 샘플링→샘플 홀더 장비로 투입→이미지 생성→EDS 분석→Data 저장→샘플 홀더 자동 배출→샘플 홀더 클리닝 | 0 | 0 | 0 | 0
[13 empty] | 요소소재팀 | 분석/측정 실험 | 파우더 분석 (도전재,바인더) | 수분 함량 측정 | 샘플링→바이알 장착→측정 온도 조건 설정→Calibration→측정→Data 정리 | 0 | 0 | 0 | 0
[13 empty] | 요소소재팀 | 분석/측정 실험 | 파우더 분석 (도전재,바인더) | PSD 분석 | 샘플링→입도 측정→Data 정리 | 0 | 0 | 0 | 0
[13 empty] | 요소소재팀 | 샘플 제작 실험 | 선분산/슬러리 제작 | 도전재 선분산액 제조 3L PDMixer | 소재 준비→3L 용기에 각 재료 1단계 계량→1단계 믹싱 ; 니딩→2단계 계량→2단계 믹싱 ; 페이스트→3단계 계량→3단계 믹싱 ; 희석→장비 세척 및 정리→Data 정리 | 0 | 0 | 0 | 0
[13 empty] | 요소소재팀 | 샘플 제작 실험 | 선분산/슬러리 제작 | 도전재 선분산액 제조 BTM50L | 소재 준비→50L 용기에 각 재료 1단계 계량→1단계 믹싱 ; 니딩→2단계 계량→2단계 믹싱 ; 페이스트→3단계 계량→3단계 믹싱 ; 희석→장비 세척 및 정리→Data 정리 | 0 | 0 | 0 | 0
[13 empty] | 요소소재팀 | 샘플 제작 실험 | 선분산/슬러리 제작 | 도전재 선분산액 제조 HPH | 소재준비→압력조건 설정→n Pass 진행 ( 대략 5 ~ 10 Pass)→장비 세척 및 정리 | 0 | 0 | 0 | 0
[13 empty] | 요소소재팀 | 샘플 제작 실험 | 선분산/슬러리 제작 | 도전재 선분산액 제조 Spike Mill | 소재 준비→펌프 작동→Mill 작동→1Pass 진행, 1100rpm, 1.0 kg/min→2Pass 진행, 1100rpm, 1.0 kg/min→장비 세척 및 정리 | 0 | 0 | 0 | 0
[13 empty] | 요소소재팀 | 샘플 제작 실험 | 선분산/슬러리 제작 | 양극 슬러리 제작 | 소재 준비→소재 계량→슬러리 믹싱→샘플 소분→장비 세척 및 정리 | 0 | 0 | 0 | 0
[13 empty] | 요소소재팀 | 샘플 제작 실험 | 선분산/슬러리 제작 | 음극 슬러리 제작 | 소재 준비→1차 슬러리 믹싱→2차 슬러리 믹싱→3차 슬러리 믹싱→4차 슬러리 믹싱→샘플 소분→장비 세척 및 정리 | 0 | 0 | 0 | 0
[13 empty] | 요소소재팀 | 샘플 제작 실험 | 셀 제작 | 모노셀 제작 | 모노셀 용 전극 타발→양/음극 tap 닦기→전극 V/D 챔버로 이동→전극 건조→실링 후, 모노셀 수작업실 전달→모노셀 조립→수작업실에서 모노셀 수령→모노셀 건조→건조된 모노셀 실링 후, degas 장비로 이동→전해액 주액→전해액 wetting→모노셀 실링→비어있는 충방전 채널에 모노셀 체결→모노셀의 활성화 공정→활성화 Data 정리→활성화 완료된 모노셀, degas 장비로 이동→모노셀 부분 6-7cm로 맞추어 cutting→모노셀 resealing | 0 | 0 | 0 | 0
[13 empty] | 요소소재팀 | 샘플 제작 실험 | 전극 제작 | 모노셀 용 전극 제작 | 음극, 양극 코터 셋팅→음극, 양극 전극 코팅→장비 세척 및 정리→target로딩 전극 확인→8cm 폭으로 전극 cutting→target 밀도로 압연→전극 V/D 챔버로 이동→전극 건조 | 0 | 0 | 0 | 0
[13 empty] | 요소소재팀 | 전기화학평가 | 셀 평가_모노셀 | 모노셀 고온 성능 평가 | 셀 평가 (고온저장) | 0 | 0 | 0 | 0
[13 empty] | 요소소재팀 | 전기화학평가 | 셀 평가_모노셀 | 모노셀 수명 평가 | 셀 평가 (상온수명)→셀 평가 (고온수명) | 0 | 0 | 0 | 0
[13 empty] | 요소소재팀 | 전기화학평가 | 셀 평가_모노셀 | 모노셀 용량/ 저항 평가 | 모노셀 용량 및 HPPC 평가→Data 정리→추가 평가를 위한 셀 선별→비어있는 충방전 채널에 모노셀 체결 (상온수명/고온수명/고온저장 각각) | 0 | 0 | 0 | 0
[13 empty] | 요소소재팀 | 전기화학평가 | 셀 평가_모노셀 | 모노셀 평가 | Data 정리 | 0 | 0 | 0 | 0
[13 empty] | 요소소재팀 | 전기화학평가 | 셀 평가_모노셀 | 모노셀_지그체결 | zig 체결→비어있는 충방전 채널에 모노셀 체결 | 0 | 0 | 0 | 0
[13 empty] | 음극재 1팀 | 분석/측정 실험 | 슬러리 분석 | 점도, 유변물성 측정 (슬러리) | 샘플링→Calibraton→슬러리 투입→슬러리 유변물성 측정→Data 정리→장비 세척 및 정리 | 156.3492 | 2565 | 0.08883477 | 1.457386
[13 empty] | 음극재 1팀 | 분석/측정 실험 | 슬러리 분석 | Slurry gas 발생량 측정 | 샘플링→슬러리 투입→파우치 실링→부피 측정→세척 후 보관→시간별 부피 측정→Data 정리→장비 세척 및 정리 | 296.298 | 1822.5 | 0.1683511 | 1.035511
[13 empty] | 음극재 1팀 | 분석/측정 실험 | 전극 분석 실험 | 전극 단면 분석 (SEM) | 이온밀링, 분석 담당 의뢰중 | 0 | 0 | 0 | 0
[13 empty] | 음극재 1팀 | 분석/측정 실험 | 전극 분석 실험 | 접착력 측정 | 샘플링→슬라이드 글라스에 양면테이프 부착→슬라이드 글라스에 타발한 전극 부착→롤러 작업→접착력 측정기에 부착→접착력 측정→Data 정리 | 16.4592 | 810 | 0.009351818 | 0.4602273
[13 empty] | 음극재 1팀 | 분석/측정 실험 | 활물질 분석 | 수분 함량 측정 | 샘플링→바이알 장착→측정 온도 조건 설정→Calibration→측정→Data 정리→장비 세척 및 정리 | 23.45436 | 769.5 | 0.01332634 | 0.4372159
[13 empty] | 음극재 1팀 | 분석/측정 실험 | 활물질 분석 | 진밀도 측정 | 샘플링→측정→Data 정리→장비 세척 및 정리 | 13.716 | 675 | 0.007793182 | 0.3835227
[13 empty] | 음극재 1팀 | 분석/측정 실험 | 활물질 분석 | BET 측정 | 샘플링→전처리→무게 측정→튜브장착 및 액체질소 투입→측정→Data 정리→장비 세척 및 정리→외주 분석 의뢰 중 | 185.166 | 2430 | 0.105208 | 1.380682
[13 empty] | 음극재 1팀 | 분석/측정 실험 | 활물질 분석 | ICP 분석 | 분석 담당 의뢰중 | 0 | 0 | 0 | 0
[13 empty] | 음극재 1팀 | 분석/측정 실험 | 활물질 분석 | PSD 분석 | 샘플링→외부 초음파→입도 측정→Data 정리 | 246.888 | 840.24 | 0.1402773 | 0.4774091
[13 empty] | 음극재 1팀 | 분석/측정 실험 | 활물질 분석 | SEM 분석 | 샘플링→샘플 홀더 장비로 투입→이미지 생성→EDS 분석→Data 저장→샘플 홀더 자동 배출→샘플 홀더 클리닝 | 180.2052 | 1498.5 | 0.1023893 | 0.8514205
[13 empty] | 음극재 1팀 | 분석/측정 실험 | 활물질 분석 | Si 증착 균일성 분석 | 분석 담당 의뢰중 | 0 | 0 | 0 | 0
[13 empty] | 음극재 1팀 | 분석/측정 실험 | 활물질 분석 | Si 함량 분석 | 분석의뢰 (분석 담당), '26년 기준 ~30개 시료 분석 의뢰 | 0 | 0 | 0 | 0
[13 empty] | 음극재 1팀 | 분석/측정 실험 | 활물질 분석 | Tap 밀도 분석 (수직식) | 샘플링→1000회 tapping→Tap 밀도 측정→장비 세척 및 정리 | 6.858 | 337.5 | 0.003896591 | 0.1917614
[13 empty] | 음극재 1팀 | 분석/측정 실험 | 활물질 분석 | XRD 분석 | 샘플링→XRD 측정→Data 변환 및 fitting→장비 세척 및 정리→그래프 생성 | 222.192 | 1080 | 0.1262455 | 0.6136364
[13 empty] | 음극재 1팀 | 샘플 제작 실험 | 선분산/슬러리 제작 | 음극 슬러리 제작 | 소재 준비→슬러리 믹싱→장비 세척 및 정리→공용 소재 준비→1차 슬러리 믹싱→2차 슬러리 믹싱→3차 슬러리 믹싱→4차 슬러리 믹싱→샘플 소분 | 2284.7808 | 4763.184 | 1.298171 | 2.706355
[13 empty] | 음극재 1팀 | 샘플 제작 실험 | 셀 제작 | 모노셀 제작 | 모노셀 용 전극 타발→양/음극 tap 닦기→전극 V/D 챔버로 이동→전극 건조→실링 후, 모노셀 수작업실 전달→모노셀 조립→수작업실에서 모노셀 수령→모노셀 건조→건조된 모노셀 실링 후, degas 장비로 이동→전해액 주액→전해액 wetting→모노셀 실링→비어있는 충방전 채널에 모노셀 체결→모노셀의 활성화 공정→활성화 Data 정리→활성화 완료된 모노셀, degas 장비로 이동→모노셀 부분 6-7cm로 맞추어 cutting→모노셀 resealing | 1333.6908 | 3535.116 | 0.7577789 | 2.008589
[13 empty] | 음극재 1팀 | 샘플 제작 실험 | 셀 제작 | 코인셀 제작 | Ni foam cutting→Ni foam press→Ni foam 타발→Ni foam 세척/건조→코인셀용 양/음극 타발→무게 측정/기록→두께 측정/기록→Li metal 타발→분리막 타발→부품 준비 (코인셀용 부품)→코인셀 조립→코인셀 조립 후 OCV 측정 | 591.42 | 1933.32 | 0.3360341 | 1.098477
[13 empty] | 음극재 1팀 | 샘플 제작 실험 | 전극 제작 | 모노셀 용 음극 제작 | 음극 코터 셋팅→음극 전극 코팅→장비 세척 및 정리 | 995.742 | 2639.34 | 0.5657625 | 1.499625
[13 empty] | 음극재 1팀 | 샘플 제작 실험 | 전극 제작 | 모노셀 용 전극 제작 | target로딩 전극 확인→6~7cm 폭으로 전극 cutting→target 밀도로 압연→장비 세척 및 정리→전극 V/D 챔버로 이동→전극 건조 | 568.03032 | 1439.64 | 0.3227445 | 0.8179773
[13 empty] | 음극재 1팀 | 샘플 제작 실험 | 전극 제작 | 코인셀 용 음극 전극 제작 | 코팅 준비→코팅→전극 cutting 및 건조→전극 1차 건조→장비 세척 및 정리 | 102.87 | 350.1 | 0.05844886 | 0.1989205
[13 empty] | 음극재 1팀 | 샘플 제작 실험 | 전극 제작 | 코인셀 용 전극 제작 | target로딩 전극 확인→3cm 폭으로 전극 cutting→target 밀도로 압연→장비 세척 및 정리→전극 V/D 챔버로 이동→전극 건조 | 189.2808 | 644.184 | 0.1075459 | 0.3660136
[13 empty] | 음극재 1팀 | 전기화학평가 | 셀 평가_모노셀_Swelling 평가 | 모노셀_swelling평가 | 건조된 셀 실링 후, degas 장비로 이동→전해액 주액→전해액 wetting→모노셀 실링→상온 wetting→초기 두께 측정→비어 있는 채널에 셀 체결→in-situ swelling 평가→Data 정리 | 699.48 | 2399.4 | 0.3974318 | 1.363295
[13 empty] | 음극재 1팀 | 전기화학평가 | 셀 평가_모노셀_Swelling 평가 | 모노셀_swelling평가_지그체결 | 지그 체결→swelling 평가용 지그 체결 | 163.212 | 559.86 | 0.09273409 | 0.3181023
[13 empty] | 음극재 1팀 | 전기화학평가 | 셀 평가_모노셀 | 모노셀 고온 성능 평가 | 셀 평가 (고온저장) | 0 | 0 | 0 | 0
[13 empty] | 음극재 1팀 | 전기화학평가 | 셀 평가_모노셀 | 모노셀 용량/ 저항 평가 | 모노셀 용량 및 HPPC 평가→Data 정리→추가 평가를 위한 셀 선별 | 181.044 | 479.88 | 0.1028659 | 0.2726591
[13 empty] | 음극재 1팀 | 전기화학평가 | 셀 평가_모노셀 | 모노셀 평가 | 셀 평가 (상온수명)→셀 평가 (고온수명)→Data 정리 | 150.9 | 399.9 | 0.08573864 | 0.2272159
[13 empty] | 음극재 1팀 | 전기화학평가 | 셀 평가_모노셀 | 모노셀_지그체결 | zig 체결→비어있는 충방전 채널에 모노셀 체결→비어있는 충방전 채널에 모노셀 체결 (상온수명/고온수명/고온저장 각각) | 438.888 | 2559.72 | 0.2493682 | 1.454386
[13 empty] | 음극재 1팀 | 전기화학평가 | 셀 평가_코인셀 | 코인셀 용량/효율 평가 | 비어있는 충방전 채널에 코인셀 체결→충방전 평가 진행→Data 정리→그래프 생성 | 308.61 | 1050.3 | 0.1753466 | 0.5967614
[13 empty] | 음극재 1팀 | 전기화학평가 | 셀 평가_코인셀 | 코인셀 rate capability | 비어있는 충방전 채널에 코인셀 체결→Rate 별 평가→Data 정리→그래프 생성 | 9.3228 | 510 | 0.005297045 | 0.2897727
[13 empty] | 음극재 2팀 | 분석/측정 실험 | 슬러리 분석 | 점도, 유변물성 측정 (슬러리) | 샘플링→Calibraton→슬러리 투입→슬러리 유변물성 측정→Data 정리→장비 세척 및 정리 | 78 | 101.4 | 0.04431818 | 0.05761364
[13 empty] | 음극재 2팀 | 분석/측정 실험 | 전극 분석 실험 | 전극 단면 분석 (SEM) | 이온밀링, 분석 담당 의뢰중 | 0 | 0 | 0 | 0
[13 empty] | 음극재 2팀 | 분석/측정 실험 | 전극 분석 실험 | 접착력 측정 | 전극 타발→슬라이드 글라스에 양면테이프 부착→슬라이드 글라스에 타발한 전극 부착→롤러 작업→접착력 측정기에 부착→접착력 측정→Data 정리 | 432 | 561.6 | 0.2454545 | 0.3190909
[13 empty] | 음극재 2팀 | 분석/측정 실험 | 전극 분석 실험 | 코인셀 용 전극 물성 측정 | 무게 측정/기록→두께 측정/기록 | 420 | 546 | 0.2386364 | 0.3102273
[13 empty] | 음극재 2팀 | 분석/측정 실험 | 활물질 분석 | 진밀도 측정 | 샘플링→측정→Data 정리→장비 세척 및 정리 | 36 | 46.8 | 0.02045455 | 0.02659091
[13 empty] | 음극재 2팀 | 분석/측정 실험 | 활물질 분석 | BET 측정 | 샘플링→전처리→무게 측정→튜브장착 및 액체질소 투입→측정→Data 정리→장비 세척 및 정리→외주 분석 의뢰 중 | 243 | 315.9 | 0.1380682 | 0.1794886
[13 empty] | 음극재 2팀 | 분석/측정 실험 | 활물질 분석 | ICP 분석 | 분석 담당 의뢰중 | 0 | 0 | 0 | 0
[13 empty] | 음극재 2팀 | 분석/측정 실험 | 활물질 분석 | PSD 분석 | 샘플링→외부 초음파→입도 측정→Data 정리 | 216 | 280.8 | 0.1227273 | 0.1595455
[13 empty] | 음극재 2팀 | 분석/측정 실험 | 활물질 분석 | SEM 분석 | 샘플링→샘플 홀더 장비로 투입→이미지 생성→EDS 분석→Data 저장→샘플 홀더 자동 배출→샘플 홀더 클리닝 | 312 | 405.6 | 0.1772727 | 0.2304545
[13 empty] | 음극재 2팀 | 분석/측정 실험 | 활물질 분석 | Tap 밀도 분석 (수직식) | 샘플링→1000회 tapping→Tap 밀도 측정→장비 세척 및 정리 | 81 | 105.3 | 0.04602273 | 0.05982955
[13 empty] | 음극재 2팀 | 분석/측정 실험 | 활물질 분석 | XRD 분석 | 샘플링→XRD 측정→Data 변환 및 fitting→장비 세척 및 정리→그래프 생성 | 612 | 795.6 | 0.3477273 | 0.4520455
[13 empty] | 음극재 2팀 | 샘플 제작 실험 | 선분산/슬러리 제작 | 음극 슬러리 제작 | 공용 소재 준비→1차 슬러리 믹싱→2차 슬러리 믹싱→3차 슬러리 믹싱→4차 슬러리 믹싱→샘플 소분→장비 세척 및 정리 | 1440 | 1872 | 0.8181818 | 1.063636
[13 empty] | 음극재 2팀 | 샘플 제작 실험 | 셀 제작 | 모노셀 제작 | 모노셀 용 전극 타발→양/음극 tap 닦기→전극 V/D 챔버로 이동→전극 건조→실링 후, 모노셀 수작업실 전달→모노셀 조립→수작업실에서 모노셀 수령→모노셀 건조→건조된 모노셀 실링 후, degas 장비로 이동→전해액 주액→전해액 wetting→모노셀 실링→비어있는 충방전 채널에 모노셀 체결→모노셀의 활성화 공정→활성화 Data 정리→활성화 완료된 모노셀, degas 장비로 이동→모노셀 부분 6-7cm로 맞추어 cutting→모노셀 resealing | 1602 | 2082.6 | 0.9102273 | 1.183295
[13 empty] | 음극재 2팀 | 샘플 제작 실험 | 셀 제작 | 모노셀 제작_Swelling 평가용 | 건조된 셀 실링 후, degas 장비로 이동→전해액 주액→전해액 wetting→모노셀 실링→상온 wetting | 288 | 374.4 | 0.1636364 | 0.2127273
[13 empty] | 음극재 2팀 | 샘플 제작 실험 | 셀 제작 | 코인셀 제작 | Ni foam cutting→Ni foam press→Ni foam 타발→Ni foam 세척/건조→코인셀용 양/음극 타발→Li metal 타발→분리막 타발→부품 준비 (코인셀용 부품)→코인셀 조립→코인셀 조립 후 OCV 측정 | 628.2 | 816.66 | 0.3569318 | 0.4640114
[13 empty] | 음극재 2팀 | 샘플 제작 실험 | 전극 제작 | 모노셀 용 전극 제작 | 음극 코터 셋팅→음극 전극 코팅→장비 세척 및 정리→target로딩 전극 확인→6~7cm 폭으로 전극 cutting→target 밀도로 압연→전극 V/D 챔버로 이동→전극 건조 | 1380 | 1794 | 0.7840909 | 1.019318
[13 empty] | 음극재 2팀 | 샘플 제작 실험 | 전극 제작 | 코인셀 용 전극 제작 | target로딩 전극 확인→3cm 폭으로 전극 cutting→target 밀도로 압연→장비 세척 및 정리→전극 V/D 챔버로 이동→전극 건조 | 540 | 702 | 0.3068182 | 0.3988636
[13 empty] | 음극재 2팀 | 전기화학평가 | 셀 평가_모노셀_Swelling 평가 | 모노셀_swelling평가 | 초기 두께 측정→비어 있는 채널에 셀 체결→in-situ swelling 평가→Data 정리 | 335.202 | 985.734 | 0.1904557 | 0.5600761
[13 empty] | 음극재 2팀 | 전기화학평가 | 셀 평가_모노셀_Swelling 평가 | 모노셀_swelling평가_지그체결 | 지그 체결→swelling 평가용 지그 체결 | 252.87 | 448.29 | 0.1436761 | 0.2547102
[13 empty] | 음극재 2팀 | 전기화학평가 | 셀 평가_모노셀 | 모노셀 고온 성능 평가 | 셀 평가 (고온저장) | 360 | 468 | 0.2045455 | 0.2659091
[13 empty] | 음극재 2팀 | 전기화학평가 | 셀 평가_모노셀 | 모노셀 수명 평가 | 셀 평가 (상온수명)→셀 평가 (고온수명) | 0 | 0 | 0 | 0
[13 empty] | 음극재 2팀 | 전기화학평가 | 셀 평가_모노셀 | 모노셀 용량/ 저항 평가 | 모노셀 용량 및 HPPC 평가→Data 정리→추가 평가를 위한 셀 선별→비어있는 충방전 채널에 모노셀 체결 (상온수명/고온수명/고온저장 각각) | 540 | 702 | 0.3068182 | 0.3988636
[13 empty] | 음극재 2팀 | 전기화학평가 | 셀 평가_모노셀 | 모노셀 평가 | Data 정리 | 72 | 93.6 | 0.04090909 | 0.05318182
[13 empty] | 음극재 2팀 | 전기화학평가 | 셀 평가_모노셀 | 모노셀_지그체결 | zig 체결→비어있는 충방전 채널에 모노셀 체결 | 252 | 327.6 | 0.1431818 | 0.1861364
[13 empty] | 음극재 2팀 | 전기화학평가 | 셀 평가_코인셀 | 코인셀 용량/효율 평가 | 비어있는 충방전 채널에 코인셀 체결→충방전 평가 진행→Data 정리→그래프 생성 | 720 | 936 | 0.4090909 | 0.5318182
[13 empty] | 음극재 2팀 | 전기화학평가 | 셀 평가_코인셀 | 코인셀 rate capability | 비어있는 충방전 채널에 코인셀 체결→Rate 별 평가→Data 정리→그래프 생성 | 720 | 936 | 0.4090909 | 0.5318182
[13 empty] | 전구체 | 분석/측정 실험 | 셀 분석 실험 | 모노셀 가스발생 평가 | 샘플 무게 측정→셀 평가 및 Data 정리 | 96 | 124.8 | 0.05454545 | 0.07090909
[13 empty] | 전구체 | 분석/측정 실험 | 전극 분석 실험 | 이온밀링 | 샘플 전처리→샘플 위치 조정→샘플 결착 및 장비 셋업→이온밀링 진행 | 192 | 249.6 | 0.1090909 | 0.1418182
[13 empty] | 전구체 | 분석/측정 실험 | 활물질 분석 | BET 측정 | 업체 데이터 사용중 | 0 | 0 | 0 | 0
[13 empty] | 전구체 | 분석/측정 실험 | 활물질 분석 | Pellet density 분석 | 장비 세팅→계량→측정 전 전처리→몰드 조립→측정장비에 몰드 결착→측정시작→세정→Data 정리 | 0 | 0 | 0 | 0
[13 empty] | 전구체 | 분석/측정 실험 | 활물질 분석 | Pore 구조(분포) 분석 | 업체 데이터 사용중 | 0 | 0 | 0 | 0
[13 empty] | 전구체 | 분석/측정 실험 | 활물질 분석 | PSD 분석 | 시료 준비→장비 세팅→전처리→샘플 loading 및 측정→장비 세척→data 추출 및 정리 | 288 | 374.4 | 0.1636364 | 0.2127273
[13 empty] | 전구체 | 분석/측정 실험 | 활물질 분석 | SEM 분석 | 샘플링→샘플 홀더 장비로 투입→이미지 생성→EDS 분석→Data 저장→샘플 홀더 자동 배출→샘플 홀더 클리닝 | 336 | 436.8 | 0.1909091 | 0.2481818
[13 empty] | 전구체 | 분석/측정 실험 | 활물질 분석 | Tap 밀도 분석 (수직식) | 업체 데이터 사용중 | 0 | 0 | 0 | 0
[13 empty] | 전구체 | 분석/측정 실험 | 활물질 분석 | XRD 분석 | 샘플 소분→샘플링→XRD 측정→Data 변환 및 fitting→세척 및 정리 | 153 | 198.9 | 0.08693182 | 0.1130114
[13 empty] | 전구체 | 샘플 제작 실험 | 셀 제작 | 모노셀 제작 | 모노셀 제작용 양극/음극 타발→양/음극 tap 닦기→샘플 질량 측정→샘플 선별→압연진행→최종 압연진행→target porosity에 맞게 압연 되었는지 측정→모노셀 건조→샘플 전달→샘플 수령→전해액 주액→전해액 wetting→lamination→주액된 모노셀의 활성화 공정→모노셀 resealing | 1824 | 2371.2 | 1.036364 | 1.347273
[13 empty] | 전구체 | 샘플 제작 실험 | 셀 제작 | 모노셀 제작_가스발생 평가용 셀 | 샘플 분리→샘플 이물 제거→파우치를 이용해 샘플 제조→건조→전해액 주액→진공압착→샘플 제조 완료 | 408 | 530.4 | 0.2318182 | 0.3013636
[13 empty] | 전구체 | 샘플 제작 실험 | 셀 제작 | 코인셀 제작 | 코인셀용 양/음극 타발→무게 측정/기록→두께 측정/기록→Li metal 타발→분리막 타발→부품 준비→코인셀 조립→코인셀 조립 후 OCV 측정 | 408 | 530.4 | 0.2318182 | 0.3013636
[13 empty] | 전구체 | 샘플 제작 실험 | 슬러리 제작 | Slurry 제작 | 1차 재료 계량→2차 계량→고형분 맞추기→1차 믹싱→뭉친부분 풀어주기→2차 믹싱→장비 세척 및 정리 | 168 | 218.4 | 0.09545455 | 0.1240909
[13 empty] | 전구체 | 샘플 제작 실험 | 전극 제작 | 코인셀 용 양극 전극 제작 | 소재준비 (이송)→코팅→건조→장비 세척 및 정리→압연 | 264 | 343.2 | 0.15 | 0.195
[13 empty] | 전구체 | 전기화학평가 | 셀 평가_모노셀 | 모노셀 고온 성능 평가 | 셀 평가 (고온저장) | 72 | 93.6 | 0.04090909 | 0.05318182
[13 empty] | 전구체 | 전기화학평가 | 셀 평가_모노셀 | 모노셀 용량/ 저항 평가 | 모노셀 용량 및 HPPC 평가→Data 추출 및 정리→모노셀 선별 | 482.4 | 627.12 | 0.2740909 | 0.3563182
[13 empty] | 전구체 | 전기화학평가 | 셀 평가_모노셀 | 모노셀 평가 | 셀 평가 (고온수명) | 72 | 93.6 | 0.04090909 | 0.05318182
[13 empty] | 전구체 | 전기화학평가 | 셀 평가_코인셀 | 코인셀 평가 | 비어있는 충방전 채널에 코인셀 체결→충방전 평가 진행→Data 정리 및 용량/효율 계산→그래프 생성→Rate 별 평가→Data 정리→가속 충방전 진행→Data 추출 및 정리→저온출력 평가 진행→챔버 온도 조정 및 Soaking 진행→추가 출력 평가 진행 | 1008 | 1310.4 | 0.5727273 | 0.7445455
[13 empty] | 전해질 1팀 | 분석/측정 실험 | 셀 분석 실험 | 가스분석 조건 확보 | 셀 확보 | 561.6 | 864 | 0.3190909 | 0.4909091
[13 empty] | 전해질 1팀 | 분석/측정 실험 | 셀 분석 실험 | 셀 분해 분석 실험_전해질실험 | 분석 및 해석→셀 확보→분석 | 1404 | 2160 | 0.7977273 | 1.227273
[13 empty] | 전해질 1팀 | 분석/측정 실험 | 전극 분석 실험 | 코인셀 용 전극 물성 측정 | 무게 측정/기록→두께 측정/기록 | 0 | 0 | 0 | 0
[13 empty] | 전해질 1팀 | 분석/측정 실험 | 전해액 분석 실험 | 수분 함량 측정 | 샘플 정량화→샙플 정량화→적정준비→샘플투입→측정 | 18 | 4200 | 0.01022727 | 2.386364
[13 empty] | 전해질 1팀 | 분석/측정 실험 | 전해액 분석 실험 | 이온종 측정 | 측정 샘플 준비→측정 | 1.2 | 4200 | 0.0006818182 | 2.386364
[13 empty] | 전해질 1팀 | 분석/측정 실험 | 전해액 분석 실험 | 전해질 밀도 측정 | 샘플 온도 측정→시료투입→측정 및 계산→세정 | 72 | 1680 | 0.04090909 | 0.9545455
[13 empty] | 전해질 1팀 | 분석/측정 실험 | 전해액 분석 실험 | 전해질 이온 전도도 측정 | 온도 setting→표준소재 투입→표준소재 측정 조건 확보→표준소재 측정 및 확인→표준소재 세정→측정 및 세정 | 360 | 8400 | 0.2045455 | 4.772727
[13 empty] | 전해질 1팀 | 분석/측정 실험 | 전해액 분석 실험 | 전해질 CV 및 LSV 측정 (글러브박스 內) | 작업 전극 준비→기준 및 상대전극 준비 및 셀 구성→전해질 투입 및 측정 | 14.4 | 1152 | 0.008181818 | 0.6545455
[13 empty] | 전해질 1팀 | 분석/측정 실험 | 전해액 분석 실험 | 전해질 HF 측정(상온) | 적정용액 준비→증류수 준비→교반→샘플 정량화→샘플 투입→측정 및 데이터 확보→세정 | 1.68 | 5880 | 0.0009545455 | 3.340909
[13 empty] | 전해질 1팀 | 분석/측정 실험 | 전해액 분석 실험 | 전해질 HF 측정(저온) | 적정용액 준비→증류수 준비→교반→샘플 정량화→샘플 투입→측정 및 데이터 확보→세정 | 28.8 | 6720 | 0.01636364 | 3.818182
[13 empty] | 전해질 1팀 | 분석/측정 실험 | 전해액 분석 실험 | 점도 측정 (전해질) | 점도계 세정→점도계 건조→샘플 투입 및 측정→재측정→보관액 충전 | 216 | 5040 | 0.1227273 | 2.863636
[13 empty] | 전해질 1팀 | 샘플 제작 실험 | 셀 제작 | 코인셀 제작 | 전해질 소재 간이 평가를 위한 셀 조립→Ni foam cutting→Ni foam press→Ni foam 타발→Ni foam 세척/건조→코인셀용 양/음극 타발→Li metal 타발→분리막 타발→부품 준비→코인셀 조립→코인셀 조립 후 OCV 측정 | 90 | 1380 | 0.05113636 | 0.7840909
[13 empty] | 전해질 1팀 | 샘플 제작 실험 | 셀 제작 | 파우치셀 제작 | 양/음극 타발→tap 부분의 활물질 층 제거→Al foil로 감싼 후 드라이룸 내의 V/D 챔버로 이동→V/D 챔버에서 130℃ 진공상태에서 8시간동안 전극 건조→실링 후, 셀 수작업실 (전지동)에 전달→셀 조립→셀 수작업실(전지동)에서 셀 수령 후 건조 오븐에 투입→55~60℃ 챔버에서 1~2일 이상 건조→건조된 셀 실링/ 전해액, 피펫 등 준비 후 degas 장비로 이동 (드라이룸)→건조된 셀에 전해액 주액→진공챔버에서 30초씩 2번 vacuum 시행→degas 장비에서 모노셀 실링(진공압착), 수기로 cell number 기입→lamination 1회 진행 (60~130도, 5~300초)→충방전기 챔버로 이동 후 , 셀 체결→12시간 이상 상온/고온 wetting 후, 3hr 충전 후 24시간 대기→data추출 및 정리→활성화 완료된 모노셀에 포스트잇 부착 +degas 장비(드라이룸)으로 이동→모노셀 부분 6cm로 맞추어 cutting→degas 장비에서 모노셀 re-실링(진공압착)→3일동안 45~70도 aging→100도 이상에서 5~300초 press | 1965.6 | 3024 | 1.116818 | 1.718182
[13 empty] | 전해질 1팀 | 샘플 제작 실험 | 전해액 제작 | 전해질 제조 | 원소재 물성을 고려한 조성 선정 및 제조 | 480 | 2100 | 0.2727273 | 1.193182
[13 empty] | 전해질 1팀 | 전기화학평가 | 셀 평가_코인셀 | 코인셀 셀평가 | 비어있는 충방전 채널에 코인셀 체결→충방전 평가 진행→Data 정리 및 용량/효율 계산→그래프 생성→Rate 별 평가→Data 정리 | 249.6 | 2870.4 | 0.1418182 | 1.630909
[13 empty] | 전해질 1팀 | 전기화학평가 | 셀 평가_파우치셀 | 파우치 셀 평가 | 셀 용량 및 (LT)HPPC 평가→Data 정리→추가 평가를 위한 셀 선별→충방전 채널에 셀 체결 (저/상/고온수명/고온저장 각각)→셀 평가 (상온수명)→셀 평가 (저온수명)→셀 평가 (고온수명)→셀 평가 (고온저장) | 7142.4 | 10944 | 4.058182 | 6.218182
[13 empty] | 전해질 1팀 | 전기화학평가 | 셀 평가_파우치셀 | 파우치 셀_지그체결 | 지그 체결 (우레탄폼 cutting 포함)→비어있는 충방전 채널에 모노셀 체결 | 688.8 | 1056 | 0.3913636 | 0.6
[13 empty] | 전해질 1팀 | 전기화학평가 | 셀 평가 | 셀평가(EIS) | 셀측정조건 확보→측정 | 480 | 1800 | 0.2727273 | 1.022727
[13 empty] | 전해질 2팀 | 분석/측정 실험 | 셀 분석 실험 | 가스분석 조건 확보 | 셀 확보 | 444 | 720 | 0.2522727 | 0.4090909
[13 empty] | 전해질 2팀 | 분석/측정 실험 | 셀 분석 실험 | 셀 분해 분석 실험_전해질실험 | 셀 확보→분석→분석 및 해석 | 4638 | 23400 | 2.635227 | 13.29545
[13 empty] | 전해질 2팀 | 분석/측정 실험 | 전극 분석 실험 | 코인셀 용 전극 물성 측정 | 무게 측정/기록→두께 측정/기록 | 0 | 0 | 0 | 0
[13 empty] | 전해질 2팀 | 분석/측정 실험 | 전해액 분석 실험 | 수분 함량 측정 | 샘플 정량화→샙플 정량화→적정준비→샘플투입→측정 | 18 | 3600 | 0.01022727 | 2.045455
[13 empty] | 전해질 2팀 | 분석/측정 실험 | 전해액 분석 실험 | 이온종 측정 | 측정 샘플 준비→측정 | 0.6 | 1800 | 0.0003409091 | 1.022727
[13 empty] | 전해질 2팀 | 분석/측정 실험 | 전해액 분석 실험 | 전해질 밀도 측정 | 샘플 온도 측정→시료투입→측정 및 계산→세정 | 72 | 1440 | 0.04090909 | 0.8181818
[13 empty] | 전해질 2팀 | 분석/측정 실험 | 전해액 분석 실험 | 전해질 이온 전도도 측정 | 온도 setting→표준소재 투입→표준소재 측정 조건 확보→표준소재 측정 및 확인→표준소재 세정→측정 및 세정 | 360 | 7200 | 0.2045455 | 4.090909
[13 empty] | 전해질 2팀 | 분석/측정 실험 | 전해액 분석 실험 | 전해질 CV 및 LSV 측정 (글러브박스 內) | 작업 전극 준비→기준 및 상대전극 준비 및 셀 구성→전해질 투입 및 측정 | 19.8 | 3960 | 0.01125 | 2.25
[13 empty] | 전해질 2팀 | 분석/측정 실험 | 전해액 분석 실험 | 전해질 HF 측정(상온) | 적정용액 준비→증류수 준비→교반→샘플 정량화→샘플 투입→측정 및 데이터 확보→세정 | 1.68 | 5040 | 0.0009545455 | 2.863636
[13 empty] | 전해질 2팀 | 분석/측정 실험 | 전해액 분석 실험 | 전해질 HF 측정(저온) | 적정용액 준비→증류수 준비→교반→샘플 정량화→샘플 투입→측정 및 데이터 확보→세정 | 28.8 | 5760 | 0.01636364 | 3.272727
[13 empty] | 전해질 2팀 | 분석/측정 실험 | 전해액 분석 실험 | 점도 측정 (전해질) | 점도계 세정→점도계 건조→샘플 투입 및 측정→재측정→보관액 충전 | 216 | 4320 | 0.1227273 | 2.454545
[13 empty] | 전해질 2팀 | 샘플 제작 실험 | 셀 제작 | 원통형 셀 제작 | 셀 주액→셀제작 및 활성화 | 7920 | 11880 | 4.5 | 6.75
[13 empty] | 전해질 2팀 | 샘플 제작 실험 | 셀 제작 | 코인셀 제작 | 전해질 소재 간이 평가를 위한 셀 조립→Ni foam cutting→Ni foam press→Ni foam 타발→Ni foam 세척/건조→코인셀용 양/음극 타발→Li metal 타발→분리막 타발→부품 준비→코인셀 조립→코인셀 조립 후 OCV 측정 | 90 | 1200 | 0.05113636 | 0.6818182
[13 empty] | 전해질 2팀 | 샘플 제작 실험 | 전해액 제작 | 전해질 제조 | 원소재 물성을 고려한 조성 선정 및 제조 | 90 | 1800 | 0.05113636 | 1.022727
[13 empty] | 전해질 2팀 | 전기화학평가 | 셀 평가_원통형셀 | 원통형셀 validation (저장, 수명, RPT 등) | 셀 성능 평가 | 3600 | 5400 | 2.045455 | 3.068182
[13 empty] | 전해질 2팀 | 전기화학평가 | 셀 평가_코인셀 | 코인셀 셀평가 | 비어있는 충방전 채널에 코인셀 체결→충방전 평가 진행→Data 정리 및 용량/효율 계산→그래프 생성→Rate 별 평가→Data 정리 | 249.6 | 2496 | 0.1418182 | 1.418182
[13 empty] | 전해질 2팀 | 전기화학평가 | 셀 평가 | 셀평가(EIS) | 셀측정조건 확보→측정 | 2604 | 5400 | 1.479545 | 3.068182